## W-1
| 选择 | 记录创建时刻 | 润沙拍卖标记 | 宝时达拍卖标记 | 材料号 | 钢种 | 材料厚度 | 材料宽度 | 重量(吨) | 合同号 | 原合同号 | 外购材料号 | 内部钢种 | 物料种类 | 垛位号 | 提单号 | 材料长度 | 实际厚度 | 实际宽度 | 实际内径 | 实际外径 | 切边标记 | 包装代码 | 返修机组 | 冶金规范码 | 标准 | 综判代码 | 材料状态 | 材料用途 | 涂油量代码 | 库区号 | 层号 | 堆垛指标 | 机组代码 | 下道机组代码 | 长度 | 产品等级 | 产品规范码 | 封锁标记 | 封锁原因 | 释放注释 | 返修标记 | 上表面镀层量 | 下表面镀层量 | 上表面镀层目标值 | 下表面镀层目标值 | 上表面涂层厚度A | 下表面涂层厚度A | 铁损 | 磁感 | 同板差 | 级别代码 | 炉号 | 入库标记 | 已贴标签 | 热卷发同信标记 | 酸轧发同信标记 | 提单号
1 | FALSE | 20220724062058 | 1 |  | LN200781003 | 30WV1500 | 0.3 | 1100 | 3.554 |  | W22T02D001 | D228902200 | WV1500 | CR | 500001 |  | 0 | 0.3 | 1101 | 508 | 0 | C | W1 |  | CW0219 | GB/T 34215-2017 | 1 | 39 |  |  | LJ5 | 1 |  | LN01 |  | 1 | A | WCA04w830001A | 0 | W011¦¦W011过烧，板面发黑，判次 |  | 0 | 0 | 0 |  |  | 1.417 | 1.339 | 14.496 | 1.65 | 6 |  | 2283003770 | 1 | 1
2 | FALSE | 20220604233308 | 1 |  | LN200533901 | 30WV1500 | 0.3 | 1000 | 5.125 |  | W22T02D001 | D228902400 | WV1500 | CR | 800001 |  | 2244 | 0.3 | 1001 | 508 | 1056 | C | W3 |  | CW0219 | GB/T 34215-2017 | 1 | 39 |  |  | LJ2 | 1 |  | LN01 |  | 2244 | A | WCA04w830001A | 0 | H014I020¦¦I020H014铁损不符，通卷油斑 |  | 0 | 0 | 0 |  |  | 0.855 | 1.065 | 15.356 | 1.64 | 5 |  | 2283003770 | 1 | 1
3 | FALSE | 20220605005213 | 1 |  | LN200533902 | 30WV1500 | 0.3 | 1000 | 5.265 |  | W22T02D001 | D228902400 | WV1500 | CR | 800001 |  | 2294 | 0.3 | 1001 | 508 | 1065 | C | W3 |  | CW0219 | GB/T 34215-2017 | 1 | 39 |  |  | LJ2 | 1 |  | LN01 |  | 2294 | A | WCA04w830001A | 0 | H014I020¦¦I020H014铁损不符,通卷油斑，分卷判次 |  | 0 | 0 | 0 |  |  | 0.855 | 1.065 | 15.366 | 1.64 | 7 |  | 2283003770 | 1 | 1
4 | FALSE | 20220608052933 | 1 |  | LN200623602 | 30WV1500 | 0.3 | 1000 | 7.63 |  | W22T02D001 | D228901600 | WV1500 | CR | 800001 |  | 3357 | 0.3 | 1001 | 508 | 1241 | C | W3 |  | CW0219 | GB/T 34215-2017 | 1 | 39 |  |  | LJ3 | 1 |  | LN01 |  | 3357 | A | WCA04w830001A | 0 | H014I020¦¦I020H014铁损不符,通卷油斑 |  | 0 | 0 | 0 |  |  | 1.297 | 1.2 | 15.303 | 1.65 | 4 |  | 2283003768 | 1 | 1
5 | FALSE | 20220608050945 | 1 |  | LN200623601 | 30WV1500 | 0.3 | 1000 | 7.675 |  | W22T02D001 | D228901600 | WV1500 | CR | 800001 |  | 3382 | 0.3 | 1001 | 508 | 1245 | C | W3 |  | CW0219 | GB/T 34215-2017 | 1 | 39 |  |  | LJ2 | 1 |  | LN01 |  | 3382 | A | WCA04w830001A | 0 | H014I020¦¦I020H014铁损不符,通卷油斑 |  | 0 | 0 | 0 |  |  | 1.297 | 1.2 | 15.352 | 1.65 | 4 |  | 2283003768 | 1 | 1
6 | FALSE | 20220608060524 | 1 |  | LN200623502 | 30WV1500 | 0.3 | 1000 | 7.93 |  | W22T02D001 | D228902000 | WV1500 | CR | 800001 |  | 3467 | 0.3 | 1001 | 508 | 1258 | C | W3 |  | CW0219 | GB/T 34215-2017 | 1 | 39 |  |  | LJ2 | 1 |  | LN01 |  | 3467 | A | WCA04w830001A | 0 | H014I020¦¦I020H014通卷严重油斑,铁损不符 |  | 0 | 0 | 0 |  |  | 1.297 | 1.2 | 15.427 | 1.64 | 5 |  | 2283003770 | 1 | 1
7 | FALSE | 20220608054049 | 1 |  | LN200623501 | 30WV1500 | 0.3 | 1000 | 8.115 |  | W22T02D001 | D228902000 | WV1500 | CR | 800001 |  | 3552 | 0.3 | 1001 | 508 | 1271 | C | W3 |  | CW0219 | GB/T 34215-2017 | 1 | 39 |  |  | LJ2 | 1 |  | LN01 |  | 3552 | A | WCA04w830001A | 0 | H014I020¦¦I020H014通卷严重油斑,铁损不符 |  | 0 | 0 | 0 |  |  | 1.297 | 1.2 | 15.321 | 1.64 | 4 |  | 2283003770 | 1 | 1
8 | FALSE | 20220527091926 | 1 |  | LN200612801 | 35W270 | 0.35 | 1150 | 4.66 |  | W24Y01D001 | D227142901 | WV1900(1) | CR | 500001 |  | 1069 | 0.35 | 1151 | 508 | 969 | C | W1 |  | CW2093 | GB/T 2521.1-2016 | 1 | 39 |  |  | LJ5 | 1 |  | LN01 |  | 1069 | A | WCA03w720001A | 0 | I020¦¦I020通卷油斑，分卷判次，余材消耗D |  | 0 | 0 | 0 |  |  | 1.28 | 1.281 | 2.353 | 1.67 | 5 |  | 2281002937 | 1 | 1
9 | FALSE | 20220505214814 | 1 |  | LN200521201 | 35W270 | 0.35 | 1150 | 5.765 |  | W24Y01D001 | D227143300 | WV1900(1) | CR | 800001 |  | 1866 | 0.35 | 1151 | 508 | 1044 | C | W1 |  | CW2093 | GB/T 2521.1-2016 | 1 | 39 |  |  | LJ3 | 1 |  | LN01 |  | 1866 | A | WCA03w720001A | 0 | I020¦¦I020通卷上表面单机架油斑明显消耗余材D |  | 0 | 0 | 0 |  |  | 1.277 | 1.235 | 2.403 | 1.67 | 4 |  | 2281002935 | 1 | 1
10 | FALSE | 20220505215138 | 1 |  | LN200521202 | 35W270 | 0.35 | 1150 | 5.81 |  | W24Y01D001 | D227143300 | WV1900(1) | CR | 800001 |  | 1886 | 0.35 | 1151 | 508 | 1048 | C | W1 |  | CW2093 | GB/T 2521.1-2016 | 1 | 39 |  |  | LJ2 | 1 |  | LN01 |  | 1886 | A | WCA03w720001A | 0 | I020¦¦I020通卷上表面单机架油斑明显消耗余材D |  | 0 | 0 | 0 |  |  | 1.277 | 1.235 | 2.403 | 1.67 | 4 |  | 2281002935 | 1 | 1
11 | FALSE | 20220505215512 | 1 |  | LN200521203 | 35W270 | 0.35 | 1150 | 6.715 |  | W24Y01D001 | D227143300 | WV1900(1) | CR | 800001 |  | 2170 | 0.35 | 1151 | 508 | 1107 | C | W1 |  | CW2093 | GB/T 2521.1-2016 | 1 | 39 |  |  | LJ3 | 1 |  | LN01 |  | 2170 | A | WCA03w720001A | 0 | I020¦¦I020通卷上表面单机架油斑明显消耗余材D |  | 0 | 0 | 0 |  |  | 1.277 | 1.235 | 2.403 | 1.67 | 6 |  | 2281002935 | 1 | 1
12 | FALSE | 20220505225606 | 1 |  | LN200521501 | 35W270 | 0.35 | 1180 | 0.95 |  | W23Y01D001 | D114638000 | W270(1) | CR | 500001 |  | 300 | 0.35 | 1181 | 508 | 626 | C | B0 |  | CW2093 | GB/T 2521.1-2016 | 1 | 39 |  |  | LJ5 | 1 |  | LN01 |  | 300 | C | WCA03w720001C | 0 | I020¦¦I020通卷上下表面单机架油斑分切小卷消耗余材D |  | 0 | 0 | 0 |  |  | 1.197 | 1.186 | 2.373 | 1.68 | 5 |  | 2183008643 | 1 | 1
13 | FALSE | 20220729060754 | 1 |  | LN200784701 | 35W270 | 0.35 | 1200 | 0.492 |  | W23Y02D001 | D227093200 | W270(1) | CR | 500001 |  | 151 | 0.35 | 1201 | 508 | 571 | C | B0 |  | CW2093 | GB/T 2521.1-2016 | 1 | 39 |  |  | LJ5 | 1 |  | LN01 |  | 151 | C | WCA03w720001C | 0 | I020¦¦I020带头60米上表面单机架油斑分切D |  | 0 | 0 | 0 |  |  | 1.166 | 1.086 | 2.221 | 1.67 | 4 |  | 2281002938 | 1 | 1
14 | FALSE | 20220729064548 | 1 |  | LN200784704 | 35W270 | 0.35 | 1200 | 0.716 |  | W23Y02D001 | D227093200 | W270(1) | CR | 500001 |  | 213 | 0.35 | 1201 | 508 | 594 | C | B0 |  | CW2093 | GB/T 2521.1-2016 | 1 | 39 |  |  | LJ5 | 1 |  | LN01 |  | 213 | C | WCA03w720001C | 0 | H005¦¦H005带尾200米处传动侧热轧孔洞分切Z |  | 0 | 0 | 0 |  |  | 1.166 | 1.086 | 2.221 | 1.67 | 5 |  | 2281002938 | 1 | 1
15 | FALSE | 20220411230929 | 1 |  | LN200417801 | 35W270 | 0.35 | 1200 | 0.926 |  | W24Y01D002 | D114631400 | W350 | CR | 500001 |  | 282 | 0.35 | 1201 | 508 | 619 | C | B0 |  | CW2093 | GB/T 2521.1-2016 | 1 | 39 |  |  | LJ5 | 1 |  | LN01 |  | 282 | C | WCA03w720001C | 0 | I015¦¦I0150-290米WS侧单机架原料板型不良明显消耗余材D |  | 0 | 0 | 0 |  |  | 1.062 | 1.061 | 2.385 | 1.68 | 3 |  | 2183008652 | 1 | 1
16 | FALSE | 20220505221256 | 1 |  | LN200521304 | 35W270 | 0.35 | 1200 | 0.936 |  | W23Y01D002 | D114636300 | WV1900(1) | CR | 500001 |  | 282 | 0.35 | 1201 | 508 | 620 | C | B0 |  | CW2093 | GB/T 2521.1-2016 | 1 | 39 |  |  | LJ5 | 1 |  | LN01 |  | 282 | C | WCA03w720001C | 0 | I020¦¦I020通卷上下表面单机架油斑分切小卷消耗余材D |  | 0 | 0 | 0 |  |  | 1.191 | 1.204 | 2.382 | 1.68 | 7 |  | 2183008647 | 1 | 1
17 | FALSE | 20220505214438 | 1 |  | LN200521301 | 35W270 | 0.35 | 1200 | 1.076 |  | W23Y01D002 | D114636300 | WV1900(1) | CR | 500001 |  | 334 | 0.35 | 1201 | 508 | 638 | C | B0 |  | CW2093 | GB/T 2521.1-2016 | 1 | 39 |  |  | LJ5 | 1 |  | LN01 |  | 334 | B | WCA03w720001B | 0 | I020¦¦I020通卷上下表面单机架油斑分切小卷消耗余材D |  | 0 | 0 | 0 |  |  | 1.191 | 1.204 | 2.382 | 1.68 | 6 |  | 2183008647 | 1 | 1
18 | FALSE | 20220410110104 | 1 |  | LN200417901 | 35W270 | 0.35 | 1200 | 1.08 |  | W24Y01D002 | D114631200 | W350 | CR | 500001 |  | 329 | 0.35 | 1201 | 508 | 636 | C | B0 |  | CW2093 | GB/T 2521.1-2016 | 1 | 39 |  |  | LJ5 | 1 |  | LN01 |  | 329 | B | WCA03w720001B | 0 | I015¦¦I0150-330米单机架原料板型不良明显分切消耗余材D |  | 0 | 0 | 0 |  |  | 1.062 | 1.061 | 2.43 | 1.69 | 6 |  | 2183008652 | 1 | 1
19 | FALSE | 20220505223618 | 1 |  | LN200521404 | 35W270 | 0.35 | 1170 | 1.222 |  | W24Y01D002 | D114638600 | W270(1) | CR | 500001 |  | 366 | 0.35 | 1171 | 508 | 649 | C | B0 |  | CW2093 | GB/T 2521.1-2016 | 1 | 39 |  |  | LJ5 | 1 |  | LN01 |  | 366 | B | WCA03w720001B | 0 | I020¦¦I0200-380米上表面单机架油斑明显分切小卷单机架宽度不符改规格D |  | 0 | 0 | 0 |  |  | 1.277 | 1.235 | 2.412 | 1.67 | 3 |  | 2183008642 | 1 | 1
20 | FALSE | 20220427174712 | 1 |  | LN200496501 | 35W270 | 0.35 | 1200 | 1.35 |  | W23Y02D001 | D227093800 | W270(1) | CR | 500001 |  | 408 | 0.35 | 1201 | 508 | 663 | C | B0 |  | CW2093 | GB/T 2521.1-2016 | 1 | 39 |  |  | LJ5 | 1 |  | LN01 |  | 408 | B | WCA03w720001B | 0 | H012¦¦H012带头400米上表面热轧起筋分切Z |  | 0 | 0 | 0 |  |  | 1.212 | 1.228 | 2.317 | 1.67 | 8 |  | 2281002940 | 1 | 1
21 | FALSE | 20220428024548 | 1 |  | LN200498701 | 35W270 | 0.35 | 1200 | 1.352 |  | W23Y02D001 | D227093400 | W270(1) | CR | 500001 |  | 417 | 0.35 | 1201 | 508 | 666 | C | B0 |  | CW2093 | GB/T 2521.1-2016 | 1 | 39 |  |  | LJ5 | 1 |  | LN01 |  | 417 | B | WCA03w720001B | 0 | I020¦¦I020通卷420m单机架油斑，分切小卷D |  | 0 | 0 | 0 |  |  | 1.179 | 1.184 | 2.348 | 1.67 | 2 |  | 2281002938 | 1 | 1
22 | FALSE | 20220428031405 | 1 |  | LN200498901 | 35W270 | 0.35 | 1200 | 1.394 |  | W23Y02D001 | D227093900 | W270(1) | CR | 500001 |  | 430 | 0.35 | 1201 | 508 | 671 | C | B0 |  | CW2093 | GB/T 2521.1-2016 | 1 | 39 |  |  | LJ5 | 1 |  | LN01 |  | 430 | B | WCA03w720001B | 0 | I020¦¦I020通卷450m单机架油斑，分切小卷D |  | 0 | 0 | 0 |  |  | 1.179 | 1.184 | 2.357 | 1.67 | 3 |  | 2281002940 | 1 | 1
23 | FALSE | 20220410120103 | 1 |  | LN200417904 | 35W270 | 0.35 | 1200 | 2.246 |  | W24Y01D002 | D114631200 | W350 | CR | 500001 |  | 684 | 0.35 | 1201 | 508 | 750 | C | W1 |  | CW2093 | GB/T 2521.1-2016 | 1 | 39 |  |  | LJ5 | 1 |  | LN01 |  | 684 | B | WCA03w720001B | 0 | I020¦¦I0200-700米单机架油斑明显消耗余材D |  | 0 | 0 | 0 |  |  | 1.062 | 1.061 | 2.43 | 1.69 | 4 |  | 2183008652 | 1 | 1
24 | FALSE | 20220412095017 | 1 |  | LM200463002 | 35W270 | 0.35 | 1200 | 4.956 |  | W24Y01D002 | D114638500 | W270(1) | CR | 800001 |  | 1563 | 0.35 | 1201 | 508 | 977 | C | W1 |  | CW2093 | GB/T 2521.1-2016 | 1 | 39 |  |  | LJ2 | 1 |  | LM01 |  | 1563 | A | WCA03w720001A | 0 | I014¦¦I014通卷操作侧单机架边浪分卷判次，余材消耗D |  | 0 | 0 | 0 |  |  | 1.035 | 1.027 | 2.427 | 1.68 | 5 |  | 2183008642 | 1 | 1
25 | FALSE | 20220412095528 | 1 |  | LM200463003 | 35W270 | 0.35 | 1200 | 5.11 |  | W24Y01D002 | D114638500 | W270(1) | CR | 800001 |  | 1600 | 0.35 | 1201 | 508 | 986 | C | W1 |  | CW2093 | GB/T 2521.1-2016 | 1 | 39 |  |  | LJ2 | 1 |  | LM01 |  | 1600 | A | WCA03w720001A | 0 | I014¦¦I014通卷操作侧单机架边浪分卷判次，余材消耗D |  | 0 | 0 | 0 |  |  | 1.035 | 1.027 | 2.427 | 1.68 | 8 |  | 2183008642 | 1 | 1
26 | FALSE | 20220411232957 | 1 |  | LN200417803 | 35W270 | 0.35 | 1200 | 5.89 |  | W24Y01D002 | D114631400 | W350 | CR | 800001 |  | 1827 | 0.35 | 1201 | 508 | 1036 | C | W1 |  | CW2093 | GB/T 2521.1-2016 | 1 | 39 |  |  | LJ2 | 1 |  | LN01 |  | 1827 | A | WCA03w720001A | 0 | I015¦¦I015通卷单机架原料板型不良消耗余材D |  | 0 | 0 | 0 |  |  | 1.062 | 1.061 | 2.385 | 1.68 | 5 |  | 2183008652 | 1 | 1
27 | FALSE | 20220411232513 | 1 |  | LN200417802 | 35W270 | 0.35 | 1200 | 5.935 |  | W24Y01D002 | D114631400 | W350 | CR | 800001 |  | 1848 | 0.35 | 1201 | 508 | 1040 | C | W1 |  | CW2093 | GB/T 2521.1-2016 | 1 | 39 |  |  | LJ3 | 1 |  | LN01 |  | 1848 | A | WCA03w720001A | 0 | I015¦¦I015通卷单机架原料板型不良消耗余材D |  | 0 | 0 | 0 |  |  | 1.062 | 1.061 | 2.385 | 1.68 | 4 |  | 2183008652 | 1 | 1
28 | FALSE | 20220412193413 | 1 |  | LN200418001 | 35W270 | 0.35 | 1200 | 6.04 |  | W24Y01D002 | D114629100 | W350 | CR | 800001 |  | 1876 | 0.35 | 1201 | 508 | 1046 | C | W1 |  | CW2093 | GB/T 2521.1-2016 | 1 | 39 |  |  | LJ2 | 1 |  | LN01 |  | 1876 | A | WCA03w720001A | 0 | I015¦¦I015通卷单机架板型不良分切，判次消耗余材D |  | 0 | 0 | 0 |  |  | 1.062 | 1.061 | 2.444 | 1.68 | 5 |  | 2183008650 | 1 | 1
29 | FALSE | 20220412194920 | 1 |  | LN200418003 | 35W270 | 0.35 | 1200 | 6.065 |  | W24Y01D002 | D114629100 | W350 | CR | 800001 |  | 1878 | 0.35 | 1201 | 508 | 1046 | C | W1 |  | CW2093 | GB/T 2521.1-2016 | 1 | 39 |  |  | LJ2 | 1 |  | LN01 |  | 1878 | A | WCA03w720001A | 0 | H011¦¦H011通卷结瘤一米大于5个有手感消耗余材 |  | 0 | 0 | 0 |  |  | 1.062 | 1.061 | 2.444 | 1.68 | 7 |  | 2183008650 | 1 | 1
30 | FALSE | 20220427170519 | 1 |  | LN200496701 | 35W270 | 0.35 | 1200 | 6.275 |  | W24Y01D002 | D114629300 | W350 | CR | 800001 |  | 1958 | 0.35 | 1201 | 508 | 1063 | C | W1 |  | CW2093 | GB/T 2521.1-2016 | 1 | 39 |  |  | LJ2 | 1 |  | LN01 |  | 1958 | A | WCA03w720001A | 0 | I014¦¦I014通卷原料断续小边浪，分切,余材消耗D |  | 0 | 0 | 0 |  |  | 1.213 | 1.223 | 2.293 | 1.68 | 5 |  | 2183008650 | 1 | 1
31 | FALSE | 20220412194142 | 1 |  | LN200418002 | 35W270 | 0.35 | 1200 | 6.29 |  | W24Y01D002 | D114629100 | W350 | CR | 800001 |  | 1953 | 0.35 | 1201 | 508 | 1062 | C | W1 |  | CW2093 | GB/T 2521.1-2016 | 1 | 39 |  |  | LJ2 | 1 |  | LN01 |  | 1953 | A | WCA03w720001A | 0 | H011¦¦H011通卷结瘤一米大于5个有手感消耗余材 |  | 0 | 0 | 0 |  |  | 1.062 | 1.061 | 2.444 | 1.68 | 7 |  | 2183008650 | 1 | 1
32 | FALSE | 20220412003049 | 1 |  | LN200417804 | 35W270 | 0.35 | 1200 | 6.555 |  | W24Y01D002 | D114631400 | W350 | CR | 800001 |  | 2033 | 0.35 | 1201 | 508 | 1079 | C | W1 |  | CW2093 | GB/T 2521.1-2016 | 1 | 39 |  |  | LJ2 | 1 |  | LN01 |  | 2033 | A | WCA03w720001A | 0 | I015¦¦I015通卷单机架原料板型不良消耗余材D |  | 0 | 0 | 0 |  |  | 1.062 | 1.061 | 2.385 | 1.68 | 4 |  | 2183008652 | 1 | 1
33 | FALSE | 20220427171156 | 1 |  | LN200496702 | 35W270 | 0.35 | 1200 | 8.315 |  | W24Y01D002 | D114629300 | W350 | CR | 800001 |  | 2596 | 0.35 | 1201 | 508 | 1190 | C | W1 |  | CW2093 | GB/T 2521.1-2016 | 1 | 39 |  |  | LJ2 | 1 |  | LN01 |  | 2596 | A | WCA03w720001A | 0 | I014¦¦I014通卷原料断续小边浪，分切,余材消耗D |  | 0 | 0 | 0 |  |  | 1.213 | 1.223 | 2.293 | 1.68 | 7 |  | 2183008650 | 1 | 1
34 | FALSE | 20220412094201 | 1 |  | LM200463001 | 35W270 | 0.35 | 1200 | 8.365 |  | W24Y01D002 | D114638500 | W270(1) | CR | 800001 |  | 1851 | 0.35 | 1201 | 508 | 1199 | C | W1 |  | CW2093 | GB/T 2521.1-2016 | 1 | 39 |  |  | LJ2 | 1 |  | LM01 |  | 1851 | A | WCA03w720001A | 0 | I014¦¦I014通卷操作侧单机架边浪分卷判次，余材消耗D |  | 0 | 0 | 0 |  |  | 1.035 | 1.027 | 2.427 | 1.68 | 5 |  | 2183008642 | 1 | 1
35 | FALSE | 20220729015240 | 1 |  | LN200784802 | 35W270 | 0.35 | 1200 | 7.59 |  | W24Y01D002 | D227094100 | W270(1) | CR | 800001 |  | 2382 | 0.35 | 1201 | 508 | 1149 | C | W1 |  | CW2093 | GB/T 2521.1-2016 | 1 | 39 |  |  | LJ2 | 1 |  | LN01 |  | 2382 | A | WCA03w720001A | 0 | N007¦¦N007通卷单机架原料窄尺分切D |  | 0 | 0 | 0 |  |  | 1.133 | 1.15 | 2.232 | 1.67 | 5 |  | 2281002940 | 1 | 1
36 | FALSE | 20220729014922 | 1 |  | LN200784801 | 35W270 | 0.35 | 1200 | 7.67 |  | W24Y01D002 | D227094100 | W270(1) | CR | 800001 |  | 2418 | 0.35 | 1201 | 508 | 1156 | C | W1 |  | CW2093 | GB/T 2521.1-2016 | 1 | 39 |  |  | LJ2 | 1 |  | LN01 |  | 2418 | A | WCA03w720001A | 0 | N007¦¦N007通卷单机架原料窄尺分切D |  | 0 | 0 | 0 |  |  | 1.133 | 1.15 | 2.232 | 1.67 | 6 |  | 2281002940 | 1 | 1
37 | FALSE | 20220704104328 | 1 |  | LN200761501 | 35W300 | 0.35 | 1030 | 0.562 |  | W26Y01D001 | D232725900 | WV2000(1) | CR | 500001 |  | 206 | 0.35 | 1031 | 508 | 591 | C | B0 |  | CW2070 | GB/T 2521.1-2016 | 1 | 39 |  |  | LJ5 | 1 |  | LN01 |  | 206 | C | WCA03w550001C | 0 | I015¦¦I015带头80m处单机架板型不良，分切小卷D |  | 0 | 0 | 0 |  |  | 1.373 | 1.396 | 18.373 | 1.69 | 3 |  | 2283006066 | 1 | 1
38 | FALSE | 20220630033312 | 1 |  | LM200815804 | 35W300 | 0.35 | 1030 | 0.688 |  | W26Y01D001 | D232727600 | WV2000(1) | CR | 500001 |  | 237 | 0.35 | 1031 | 508 | 603 | C | B0 |  | CW2070 | GB/T 2521.1-2016 | 1 | 39 |  |  | LJ5 | 1 |  | LM01 |  | 237 | C | WCA03w550001C | 0 | H005¦¦H005板头10m处中间位置热轧孔洞未切除Z |  | 0 | 0 | 0 |  |  | 1.453 | 1.463 | 18.371 | 1.69 | 5 |  | 2283006068 | 1 | 1
39 | FALSE | 20220630024109 | 1 |  | LM200815703 | 35W300 | 0.35 | 1030 | 0.832 |  | W26Y01D001 | D232739600 | WV2000(1) | CR | 500001 |  | 290 | 0.35 | 1031 | 508 | 622 | C | B0 |  | CW2070 | GB/T 2521.1-2016 | 1 | 39 |  |  | LJ5 | 1 |  | LM01 |  | 290 | C | WCA03w550001C | 0 | H001¦¦H001板头0-80m下表面多条断续炼钢翘皮沿轧制方向呈长条状，位置无规律分切小卷L |  | 0 | 0 | 0 |  |  | 1.44 | 1.46 | 18.436 | 1.69 | 5 |  | 2283006074 | 1 | 1
40 | FALSE | 20220630040921 | 1 |  | LM200816103 | 35W300 | 0.35 | 1030 | 0.834 |  | W26Y01D001 | D232740500 | WV2000(1) | CR | 500001 |  | 291 | 0.35 | 1031 | 508 | 623 | C | B0 |  | CW2070 | GB/T 2521.1-2016 | 1 | 39 |  |  | LJ5 | 1 |  | LM01 |  | 291 | C | WCA03w550001C | 0 | H001¦¦H001WS侧距头部100米炼钢翘皮，分切小卷L |  | 0 | 0 | 0 |  |  | 1.453 | 1.463 | 18.348 | 1.68 | 3 |  | 2283006072 | 1 | 1
41 | FALSE | 20220703092019 | 1 |  | LN200759402 | 35W300 | 0.35 | 1030 | 0.988 |  | W26Y01D001 | D232746800 | WV2000(1) | CR | 500001 |  | 347 | 0.35 | 1031 | 508 | 642 | C | B0 |  | CW2070 | GB/T 2521.1-2016 | 1 | 39 |  |  | LJ5 | 1 |  | LN01 |  | 347 | C | WCA03w550001C | 0 | H006¦¦H006原料结疤导致重量不足Z |  | 0 | 0 | 0 |  |  | 1.46 | 1.425 | 18.931 | 1.69 | 6 |  | 2283006078 | 1 | 1
42 | FALSE | 20220630035920 | 1 |  | LM200816003 | 35W300 | 0.35 | 1030 | 1.336 |  | W26Y01D001 | D232739200 | WV2000(1) | CR | 500001 |  | 468 | 0.35 | 1031 | 508 | 683 | C | B0 |  | CW2070 | GB/T 2521.1-2016 | 1 | 39 |  |  | LJ5 | 1 |  | LM01 |  | 468 | B | WCA03w550001B | 0 | H005¦¦H005板头50m处中间位置热轧孔洞未切除Z |  | 0 | 0 | 0 |  |  | 1.453 | 1.463 | 18.287 | 1.68 | 3 |  | 2283006074 | 1 | 1
43 | FALSE | 20220714015610 | 1 |  | LN200781602 | 35W300 | 0.35 | 1030 | 1.754 |  | W26Y01D001 | D232748300 | WV2000(1) | CR | 500001 |  | 639 | 0.35 | 1031 | 508 | 737 | C | B0 |  | CW2070 | GB/T 2521.1-2016 | 1 | 39 |  |  | LJ5 | 1 |  | LN01 |  | 639 | B | WCA03w550001B | 0 | H005¦¦H0052550-3000m多处中间位置炼钢孔洞分切未切除周围有明显翘皮，有手感，形状无规律分切小卷L |  | 0 | 0 | 0 |  |  | 1.416 | 1.319 | 18.393 | 1.69 | 6 |  | 2283006069 | 1 | 1
44 | FALSE | 20220630031507 | 1 |  | LM200815801 | 35W300 | 0.35 | 1030 | 2.022 |  | W26Y01D001 | D232727600 | WV2000(1) | CR | 500001 |  | 733 | 0.35 | 1031 | 508 | 765 | C | W1 |  | CW2070 | GB/T 2521.1-2016 | 1 | 39 |  |  | LJ5 | 1 |  | LM01 |  | 733 | B | WCA03w550001B | 0 | H005¦¦H005板头90m处中间位置热轧孔洞未切除Z |  | 0 | 0 | 0 |  |  | 1.453 | 1.463 | 18.371 | 1.69 | 3 |  | 2283006068 | 1 | 1
45 | FALSE | 20220530143343 | 1 |  | LN200621801 | 35W300 | 0.35 | 1110 | 0.376 |  | W25Y01D003 | D230649400 | WV2000(1) | CR | 500001 |  | 0 | 0.35 | 1111 | 508 | 559 | C | B0 |  | CW2070 | GB/T 2521.1-2016 | 1 | 39 |  |  | LJ5 | 1 |  | LN01 |  | 0 | C | WCA03w550001C | 0 | I020¦¦I020带头80米上表面单机架油斑分切D |  | 0 | 0 | 0 |  |  | 1.315 | 1.188 | 18.658 | 1.68 | 7 |  | 2283004858 | 1 | 1
46 | FALSE | 20220530093129 | 1 |  | LN200635001 | 35W300 | 0.35 | 1110 | 0.396 |  | W25Y01D003 | D230656100 | WV2000(1) | CR | 500001 |  | 130 | 0.35 | 1111 | 508 | 562 | C | B0 |  | CW2070 | GB/T 2521.1-2016 | 1 | 39 |  |  | LJ5 | 1 |  | LN01 |  | 130 | C | WCA03w550001C | 0 | I015¦¦I015带头59米传动侧单机架板型不良分切D |  | 0 | 0 | 0 |  |  | 1.437 | 1.429 | 18.833 | 1.68 | 3 |  | 2283004864 | 1 | 1
47 | FALSE | 20220530031129 | 1 |  | LN200633505 | 35W300 | 0.35 | 1110 | 0.396 |  | W25Y01D003 | D230657000 | WV2000(1) | CR | 500001 |  | 0 | 0.35 | 1111 | 508 | 562 | C | B0 |  | CW2070 | GB/T 2521.1-2016 | 1 | 39 |  |  | LJ5 | 1 |  | LN01 |  | 0 | C | WCA03w550001C | 0 | I015¦¦I015通卷断续DS侧单机架板型不良分切小卷D |  | 0 | 0 | 0 |  |  | 1.444 | 1.431 | 16.58 | 1.67 | 5 |  | 2283004865 | 1 | 1
48 | FALSE | 20220530071550 | 1 |  | LN200633804 | 35W300 | 0.35 | 1110 | 0.408 |  | W25Y01D003 | D230648300 | WV2000(1) | CR | 500001 |  | 133 | 0.35 | 1111 | 508 | 564 | C | B0 |  | CW2070 | GB/T 2521.1-2016 | 1 | 39 |  |  | LJ5 | 1 |  | LN01 |  | 133 | C | WCA03w550001C | 0 | I015¦¦I015板头0-100m断续DS侧单机架板型不良分切小卷D |  | 0 | 0 | 0 |  |  | 1.388 | 1.433 | 18.955 | 1.68 | 4 |  | 2283004855 | 1 | 1
49 | FALSE | 20220530154615 | 1 |  | LN200622304 | 35W300 | 0.35 | 1110 | 0.408 |  | W25Y01D003 | D230655200 | WV2000(1) | CR | 500001 |  | 127 | 0.35 | 1111 | 508 | 561 | C | B0 |  | CW2070 | GB/T 2521.1-2016 | 1 | 39 |  |  | LJ5 | 1 |  | LN01 |  | 127 | C | WCA03w550001C | 0 | I020¦¦I020带尾80米上表面单机架油斑分切D |  | 0 | 0 | 0 |  |  | 1.357 | 1.239 | 18.23 | 1.68 | 5 |  | 2283004861 | 1 | 1
50 | FALSE | 20220530104734 | 1 |  | LN200634901 | 35W300 | 0.35 | 1110 | 0.412 |  | W25Y01D003 | D230656700 | WV2000(1) | CR | 500001 |  | 133 | 0.35 | 1111 | 508 | 564 | C | B0 |  | CW2070 | GB/T 2521.1-2016 | 1 | 39 |  |  | LJ5 | 1 |  | LN01 |  | 133 | C | WCA03w550001C | 0 | I020¦¦I020带头82米上表面单机架油斑分切D |  | 0 | 0 | 0 |  |  | 1.385 | 1.401 | 18.967 | 1.68 | 3 |  | 2283004865 | 1 | 1
51 | FALSE | 20220530063714 | 1 |  | LN200634301 | 35W300 | 0.35 | 1110 | 0.422 |  | W25Y01D003 | D230655300 | WV2000(1) | CR | 500001 |  | 138 | 0.35 | 1111 | 508 | 565 | C | B0 |  | CW2070 | GB/T 2521.1-2016 | 1 | 39 |  |  | LJ5 | 1 |  | LN01 |  | 138 | C | WCA03w550001C | 0 | I015¦¦I015通卷断续DS侧单机架板型不良分切小卷D |  | 0 | 0 | 0 |  |  | 1.38 | 1.415 | 19.239 | 1.67 | 5 |  | 2283004859 | 1 | 1
52 | FALSE | 20220530140122 | 1 |  | LN200621901 | 35W300 | 0.35 | 1110 | 0.424 |  | W25Y01D003 | D230654100 | WV2000(1) | CR | 500001 |  | 136 | 0.35 | 1111 | 508 | 565 | C | B0 |  | CW2070 | GB/T 2521.1-2016 | 1 | 39 |  |  | LJ5 | 1 |  | LN01 |  | 136 | C | WCA03w550001C | 0 | I020¦¦I020带头50米上表面单机架油斑分切D |  | 0 | 0 | 0 |  |  | 1.396 | 1.228 | 18.549 | 1.68 | 6 |  | 2283004861 | 1 | 1
53 | FALSE | 20220530150318 | 1 |  | LN200622205 | 35W300 | 0.35 | 1110 | 0.428 |  | W25Y01D003 | D230649800 | WV2000(1) | CR | 500001 |  | 0 | 0.35 | 1111 | 508 | 566 | C | B0 |  | CW2070 | GB/T 2521.1-2016 | 1 | 39 |  |  | LJ5 | 1 |  | LN01 |  | 0 | C | WCA03w550001C | 0 | I020¦¦I020带尾40米单机架油斑分切D |  | 0 | 0 | 0 |  |  | 1.396 | 1.228 | 18.412 | 1.68 | 5 |  | 2283004855 | 1 | 1
54 | FALSE | 20220531095036 | 1 |  | LN200621201 | 35W300 | 0.35 | 1110 | 0.438 |  | W25Y01D003 | D230656500 | WV2000(1) | CR | 500001 |  | 140 | 0.35 | 1111 | 508 | 566 | C | B0 |  | CW2070 | GB/T 2521.1-2016 | 1 | 39 |  |  | LJ5 | 1 |  | LN01 |  | 140 | C | WCA03w550001C | 0 | H005¦¦H005带头50米处操作侧热轧孔洞分切Z |  | 0 | 0 | 0 |  |  | 1.403 | 1.218 | 18.751 | 1.68 | 6 |  | 2283004862 | 1 | 1
55 | FALSE | 20220706221527 | 1 |  | LN200762203 | 35W300 | 0.35 | 1110 | 0.466 |  | W25Y01D002 | D230671500 | WV1900(1) | CR | 500001 |  | 159 | 0.35 | 1111 | 508 | 574 | C | B0 |  | CW2070 | GB/T 2521.1-2016 | 1 | 39 |  |  | LJ5 | 1 |  | LN01 |  | 159 | C | WCA03w550001C | 0 | H001¦¦H001带尾70米下表面断续炼钢翘皮分切L |  | 0 | 0 | 0 |  |  | 1.411 | 1.411 | 17.871 | 1.66 | 4 |  | 2283004873 | 1 | 1
56 | FALSE | 20220530031447 | 1 |  | LN200633701 | 35W300 | 0.35 | 1110 | 0.476 |  | W25Y01D003 | D230669300 | WV2000(1) | CR | 500001 |  | 157 | 0.35 | 1111 | 508 | 573 | C | B0 |  | CW2070 | GB/T 2521.1-2016 | 1 | 39 |  |  | LJ5 | 1 |  | LN01 |  | 157 | C | WCA03w550001C | 0 | I015¦¦I015板头0-100m断续DS单机架板型不良分切小卷D |  | 0 | 0 | 0 |  |  | 1.378 | 1.445 | 18.657 | 1.68 | 6 |  | 2283004867 | 1 | 1
57 | FALSE | 20220810173800 | 1 |  | LN200815503 | 35W300 | 0.35 | 1110 | 0.486 |  | W23Y02D003 | D228880100 | WV1900(1) | CR | 500001 |  | 166 | 0.35 | 1111 | 508 | 576 | C | B0 |  | CW2070 | GB/T 2521.1-2016 | 1 | 39 |  |  | LJ5 | 1 |  | LN01 |  | 166 | C | WCA03w550001C | 0 | H005¦¦H005带尾65米处操作侧炼钢孔洞分切L |  | 0 | 0 | 0 |  |  | 1.35 | 1.22 | 18.273 | 1.66 | 7 |  | 2283003761 | 1 | 1
58 | FALSE | 20220629191203 | 1 |  | LN200756104 | 35W300 | 0.35 | 1110 | 0.492 |  | W25Y01D003 | D230668400 | WV2000(1) | CR | 500001 |  | 152 | 0.35 | 1111 | 508 | 571 | C | B0 |  | CW2070 | GB/T 2521.1-2016 | 1 | 39 |  |  | LJ5 | 1 |  | LN01 |  | 152 | C | WCA03w550001C | 0 | H005¦¦H005带尾83米处操作侧炼钢孔洞分切L |  | 0 | 0 | 0 |  |  | 1.527 | 1.5 | 18.006 | 1.68 | 5 |  | 2283004869 | 1 | 1
59 | FALSE | 20220528172056 | 1 |  | LN200621104 | 35W300 | 0.35 | 1110 | 0.5 |  | W25Y01D003 | D230648900 | WV2000(1) | CR | 500001 |  | 0 | 0.35 | 1111 | 508 | 575 | C | B0 |  | CW2070 | GB/T 2521.1-2016 | 1 | 39 |  |  | LJ5 | 1 |  | LN01 |  | 0 | C | WCA03w550001C | 0 | I015¦¦I015板尾130m断续DS单机架板型不良分切小卷D |  | 0 | 0 | 0 |  |  | 1.403 | 1.218 | 18.946 | 1.67 | 5 |  | 2283004858 | 1 | 1
60 | FALSE | 20220425044639 | 1 |  | LN200491001 | 35W300 | 0.35 | 1110 | 0.506 |  | W24Y02D003 | D228820400 | WV2000(1) | CR | 500001 |  | 167 | 0.35 | 1111 | 508 | 577 | C | B0 |  | CW2070 | GB/T 2521.1-2016 | 1 | 39 |  |  | LJ5 | 1 |  | LN01 |  | 167 | C | WCA03w550001C | 0 | I015¦¦I015板头30-80m单机架板型不良分切小卷D |  | 0 | 0 | 0 |  |  | 1.374 | 1.362 | 18.394 | 1.68 | 4 |  | 2283003716 | 1 | 1
61 | FALSE | 20220530145421 | 1 |  | LN200635401 | 35W300 | 0.35 | 1110 | 0.518 |  | W25Y01D003 | D230656400 | WV2000(1) | CR | 500001 |  | 167 | 0.35 | 1111 | 508 | 577 | C | B0 |  | CW2070 | GB/T 2521.1-2016 | 1 | 39 |  |  | LJ5 | 1 |  | LN01 |  | 167 | C | WCA03w550001C | 0 | I020¦¦I020带头80米上表面单机架油斑分切D |  | 0 | 0 | 0 |  |  | 1.385 | 1.401 | 18.488 | 1.67 | 6 |  | 2283004862 | 1 | 1
62 | FALSE | 20220426170124 | 1 |  | LN200493503 | 35W300 | 0.35 | 1110 | 0.522 |  | W24Y02D003 | D228825800 | WV2000(1) | CR | 500001 |  | 162 | 0.35 | 1111 | 508 | 575 | C | B0 |  | CW2070 | GB/T 2521.1-2016 | 1 | 39 |  |  | LJ5 | 1 |  | LN01 |  | 162 | C | WCA03w550001C | 0 | M029¦¦M029带尾200米板面小黑点分切 |  | 0 | 0 | 0 |  |  | 1.197 | 1.228 | 18.561 | 1.69 | 5 |  | 2283003721 | 1 | 1
63 | FALSE | 20220428092657 | 1 |  | LN200495403 | 35W300 | 0.35 | 1110 | 0.522 |  | W24Y02D003 | D228817700 | WV2000(1) | CR | 500001 |  | 172 | 0.35 | 1111 | 508 | 579 | C | B0 |  | CW2070 | GB/T 2521.1-2016 | 1 | 39 |  |  | LJ5 | 1 |  | LN01 |  | 172 | C | WCA03w550001C | 0 | H004¦¦H004板头50-110m上表面WS侧细线状热轧氧化铁，断续分布且明显分切小卷Z |  | 0 | 0 | 0 |  |  | 1.21 | 1.236 | 18.517 | 1.69 | 7 |  | 2283003721 | 1 | 1
64 | FALSE | 20220428094404 | 1 |  | LN200495802 | 35W300 | 0.35 | 1110 | 0.524 |  | W24Y02D003 | D228823200 | WV2000(1) | CR | 500001 |  | 173 | 0.35 | 1111 | 508 | 579 | C | B0 |  | CW2070 | GB/T 2521.1-2016 | 1 | 39 |  |  | LJ5 | 1 |  | LN01 |  | 173 | C | WCA03w550001C | 0 | H005¦¦H005板头10m、15m、20m三处DS侧热轧孔洞分切未切除周围无明显翘皮，形状无规律分切小卷Z |  | 0 | 0 | 0 |  |  | 1.27 | 1.274 | 18.705 | 1.69 | 5 |  | 2283003728 | 1 | 1
65 | FALSE | 20220526224715 | 1 |  | LN200620204 | 35W300 | 0.35 | 1110 | 0.54 |  | W25Y01D002 | D230671400 | WV1900(1) | CR | 500001 |  | 157 | 0.35 | 1111 | 508 | 573 | C | B0 |  | CW2070 | GB/T 2521.1-2016 | 1 | 39 |  |  | LJ5 | 1 |  | LN01 |  | 157 | C | WCA03w550001C | 0 | M004¦¦M0040-120米热轧斜条纹造成的厚度曲线波动大分切小卷Z |  | 0 | 0 | 0 |  |  | 1.328 | 1.183 | 17.839 | 1.66 | 3 |  | 2283004873 | 1 | 1
66 | FALSE | 20220706214436 | 1 |  | LN200762104 | 35W300 | 0.35 | 1110 | 0.54 |  | W25Y01D002 | D230671700 | WV1900(1) | CR | 500001 |  | 165 | 0.35 | 1111 | 508 | 576 | C | B0 |  | CW2070 | GB/T 2521.1-2016 | 1 | 39 |  |  | LJ5 | 1 |  | LN01 |  | 165 | C | WCA03w550001C | 0 | H001¦¦H001带尾50米下表面炼钢翘皮分切L |  | 0 | 0 | 0 |  |  | 1.411 | 1.411 | 17.85 | 1.66 | 7 |  | 2283004873 | 1 | 1
67 | FALSE | 20220530204939 | 1 |  | LN200636604 | 35W300 | 0.35 | 1110 | 0.546 |  | W25Y01D003 | D230669200 | WV2000(1) | CR | 500001 |  | 163 | 0.35 | 1111 | 508 | 575 | C | B0 |  | CW2070 | GB/T 2521.1-2016 | 1 | 39 |  |  | LJ5 | 1 |  | LN01 |  | 163 | C | WCA03w550001C | 0 | H005¦¦H005板尾50m炼钢孔洞，分切小卷L |  | 0 | 0 | 0 |  |  | 1.325 | 1.353 | 18.459 | 1.69 | 5 |  | 2283004867 | 1 | 1
68 | FALSE | 20220530164206 | 1 |  | LN200636001 | 35W300 | 0.35 | 1110 | 0.566 |  | W24Y02D003 | D228819800 | WV2000(1) | CR | 500001 |  | 184 | 0.35 | 1111 | 508 | 583 | C | B0 |  | CW2070 | GB/T 2521.1-2016 | 1 | 39 |  |  | LJ5 | 1 |  | LN01 |  | 184 | C | WCA03w550001C | 0 | I020¦¦I020卷芯180m单机架断续油斑明显分切小卷D |  | 0 | 0 | 0 |  |  | 1.284 | 1.329 | 18.053 | 1.69 | 3 |  | 2283003717 | 1 | 1
69 | FALSE | 20220530153734 | 1 |  | LN200634401 | 35W300 | 0.35 | 1110 | 0.574 |  | W25Y01D003 | D230657600 | WV2000(1) | CR | 500001 |  | 186 | 0.35 | 1111 | 508 | 584 | C | B0 |  | CW2070 | GB/T 2521.1-2016 | 1 | 39 |  |  | LJ5 | 1 |  | LN01 |  | 186 | C | WCA03w550001C | 0 | I014¦¦I014带头68米原料单机架边浪分切D |  | 0 | 0 | 0 |  |  | 1.42 | 1.425 | 19.031 | 1.68 | 4 |  | 2283004865 | 1 | 1
70 | FALSE | 20220530175726 | 1 |  | LN200631601 | 35W300 | 0.35 | 1110 | 0.578 |  | W25Y01D003 | D230653800 | WV2000(1) | CR | 500001 |  | 188 | 0.35 | 1111 | 508 | 585 | C | B0 |  | CW2070 | GB/T 2521.1-2016 | 1 | 39 |  |  | LJ5 | 1 |  | LN01 |  | 188 | C | WCA03w550001C | 0 | I020¦¦I020通卷单机架油斑，分切小卷D |  | 0 | 0 | 0 |  |  | 1.348 | 1.376 | 18.736 | 1.67 | 6 |  | 2283004861 | 1 | 1
71 | FALSE | 20220530100604 | 1 |  | LN200635201 | 35W300 | 0.35 | 1110 | 0.578 |  | W25Y01D003 | D230655900 | WV2000(1) | CR | 500001 |  | 188 | 0.35 | 1111 | 508 | 585 | C | B0 |  | CW2070 | GB/T 2521.1-2016 | 1 | 39 |  |  | LJ5 | 1 |  | LN01 |  | 188 | C | WCA03w550001C | 0 | I015¦¦I015带头55米原料单机架板型不良分切D |  | 0 | 0 | 0 |  |  | 1.385 | 1.398 | 18.52 | 1.68 | 5 |  | 2283004862 | 1 | 1
72 | FALSE | 20220424170622 | 1 |  | LN200489304 | 35W300 | 0.35 | 1110 | 0.59 |  | W24Y02D003 | D228818100 | WV2000(1) | CR | 500001 |  | 171 | 0.35 | 1111 | 508 | 578 | C | B0 |  | CW2070 | GB/T 2521.1-2016 | 1 | 39 |  |  | LJ5 | 1 |  | LN01 |  | 171 | C | WCA03w550001C | 0 | H001¦¦H001距头部75米下表面断续炼钢翘皮，有明显手感，分切小卷L |  | 0 | 0 | 0 |  |  | 1.356 | 1.367 | 18.272 | 1.68 | 5 |  | 2283003720 | 1 | 1
73 | FALSE | 20220530182813 | 1 |  | LN200631705 | 35W300 | 0.35 | 1110 | 0.604 |  | W25Y01D003 | D230648600 | WV2000(1) | CR | 500001 |  | 180 | 0.35 | 1111 | 508 | 582 | C | B0 |  | CW2070 | GB/T 2521.1-2016 | 1 | 39 |  |  | LJ5 | 1 |  | LN01 |  | 180 | C | WCA03w550001C | 0 | H005¦¦H005卷芯63m传动侧炼钢孔洞分切小卷L |  | 0 | 0 | 0 |  |  | 1.339 | 1.383 | 18.401 | 1.68 | 6 |  | 2283004853 | 1 | 1
74 | FALSE | 20220530175336 | 1 |  | LN200636104 | 35W300 | 0.35 | 1110 | 0.608 |  | W25Y01D003 | D230653900 | WV2000(1) | CR | 500001 |  | 194 | 0.35 | 1111 | 508 | 587 | C | B0 |  | CW2070 | GB/T 2521.1-2016 | 1 | 39 |  |  | LJ5 | 1 |  | LN01 |  | 194 | C | WCA03w550001C | 0 | I020¦¦I020通卷单机架断续油斑分切小卷D |  | 0 | 0 | 0 |  |  | 1.325 | 1.353 | 18.298 | 1.68 | 5 |  | 2283004861 | 1 | 1
75 | FALSE | 20220531022438 | 1 |  | LN200620703 | 35W300 | 0.35 | 1110 | 0.614 |  | W25Y01D003 | D230654900 | WV2000(1) | CR | 500001 |  | 203 | 0.35 | 1111 | 508 | 590 | C | B0 |  | CW2070 | GB/T 2521.1-2016 | 1 | 39 |  |  | LJ5 | 1 |  | LN01 |  | 203 | C | WCA03w550001C | 0 | H005¦¦H005板尾70m处中间位置热轧孔洞分切未切除周围无明显翘皮，形状无规律分切小卷Z |  | 0 | 0 | 0 |  |  | 1.321 | 1.165 | 18.986 | 1.68 | 5 |  | 2283004858 | 1 | 1
76 | FALSE | 20220411221829 | 1 |  | LN200365701 | 35W300 | 0.35 | 1110 | 0.616 |  | W23Y02D003 | D227143400 | WV1900(1) | CR | 500001 |  | 200 | 0.35 | 1111 | 508 | 589 | C | B0 |  | CW2070 | GB/T 2521.1-2016 | 1 | 39 |  |  | LJ5 | 1 |  | LN01 |  | 200 | C | WCA03w550001C | 0 | I020¦¦I0200-190米单机架油斑明显分切小卷D |  | 0 | 0 | 0 |  |  | 1.416 | 1.376 | 17.478 | 1.66 | 4 |  | 2281002935 | 1 | 1
77 | FALSE | 20220530180101 | 1 |  | LN200631701 | 35W300 | 0.35 | 1110 | 0.62 |  | W25Y01D003 | D230648600 | WV2000(1) | CR | 500001 |  | 205 | 0.35 | 1111 | 508 | 591 | C | B0 |  | CW2070 | GB/T 2521.1-2016 | 1 | 39 |  |  | LJ5 | 1 |  | LN01 |  | 205 | C | WCA03w550001C | 0 | I020¦¦I020通卷单机架断续油斑分切小卷D |  | 0 | 0 | 0 |  |  | 1.339 | 1.383 | 18.401 | 1.68 | 5 |  | 2283004853 | 1 | 1
78 | FALSE | 20220531004542 | 1 |  | LN200621001 | 35W300 | 0.35 | 1110 | 0.638 |  | W25Y01D003 | D230657300 | WV2000(1) | CR | 500001 |  | 208 | 0.35 | 1111 | 508 | 592 | C | B0 |  | CW2070 | GB/T 2521.1-2016 | 1 | 39 |  |  | LJ5 | 1 |  | LN01 |  | 208 | C | WCA03w550001C | 0 | I020¦¦I0200-200米上表面单机架油斑明显分切小卷D |  | 0 | 0 | 0 |  |  | 1.4 | 1.206 | 19.094 | 1.68 | 4 |  | 2283004864 | 1 | 1
79 | FALSE | 20220531011232 | 1 |  | LN200621005 | 35W300 | 0.35 | 1110 | 0.646 |  | W25Y01D003 | D230657300 | WV2000(1) | CR | 500001 |  | 191 | 0.35 | 1111 | 508 | 586 | C | B0 |  | CW2070 | GB/T 2521.1-2016 | 1 | 39 |  |  | LJ5 | 1 |  | LN01 |  | 191 | C | WCA03w550001C | 0 | I020¦¦I0200-280米上表面单机架油斑明显分切小卷D |  | 0 | 0 | 0 |  |  | 1.4 | 1.206 | 19.094 | 1.68 | 5 |  | 2283004864 | 1 | 1
80 | FALSE | 20220528052356 | 1 |  | LN200621404 | 35W300 | 0.35 | 1110 | 0.646 |  | W25Y01D003 | D230655800 | WV2000(1) | CR | 500001 |  | 194 | 0.35 | 1111 | 508 | 587 | C | B0 |  | CW2070 | GB/T 2521.1-2016 | 1 | 39 |  |  | LJ5 | 1 |  | LN01 |  | 194 | C | WCA03w550001C | 0 | I020¦¦I020带头200米板面单机架油斑分切D |  | 0 | 0 | 0 |  |  | 1.385 | 1.211 | 18.197 | 1.67 | 4 |  | 2283004864 | 1 | 1
81 | FALSE | 20220530182046 | 1 |  | LN200631901 | 35W300 | 0.35 | 1110 | 0.658 |  | W25Y01D003 | D230648400 | WV2000(1) | CR | 500001 |  | 215 | 0.35 | 1111 | 508 | 595 | C | B0 |  | CW2070 | GB/T 2521.1-2016 | 1 | 39 |  |  | LJ5 | 1 |  | LN01 |  | 215 | C | WCA03w550001C | 0 | I020¦¦I020通卷单机架油斑，分切小卷D |  | 0 | 0 | 0 |  |  | 1.348 | 1.376 | 18.82 | 1.67 | 6 |  | 2283004855 | 1 | 1
82 | FALSE | 20220530022643 | 1 |  | LN200633501 | 35W300 | 0.35 | 1110 | 0.68 |  | W25Y01D003 | D230657000 | WV2000(1) | CR | 500001 |  | 225 | 0.35 | 1111 | 508 | 599 | C | B0 |  | CW2070 | GB/T 2521.1-2016 | 1 | 39 |  |  | LJ5 | 1 |  | LN01 |  | 225 | C | WCA03w550001C | 0 | I015¦¦I015通卷断续DS侧单机架板型不良分切小卷D |  | 0 | 0 | 0 |  |  | 1.444 | 1.431 | 16.58 | 1.67 | 7 |  | 2283004865 | 1 | 1
83 | FALSE | 20220425035931 | 1 |  | LN200490503 | 35W300 | 0.35 | 1110 | 0.688 |  | W24Y02D003 | D228819300 | WV2000(1) | CR | 500001 |  | 205 | 0.35 | 1111 | 508 | 591 | C | B0 |  | CW2070 | GB/T 2521.1-2016 | 1 | 39 |  |  | LJ5 | 1 |  | LN01 |  | 205 | C | WCA03w550001C | 0 | H005¦¦H005板尾100m处DS侧热轧孔洞分切未切除周围无明显翘皮，形状无规律分切小卷Z |  | 0 | 0 | 0 |  |  | 1.355 | 1.371 | 18.226 | 1.68 | 6 |  | 2283003719 | 1 | 1
84 | FALSE | 20220530091219 | 1 |  | LN200634701 | 35W300 | 0.35 | 1110 | 0.722 |  | W25Y01D003 | D230668800 | WV2000(1) | CR | 500001 |  | 235 | 0.35 | 1111 | 508 | 602 | C | B0 |  | CW2070 | GB/T 2521.1-2016 | 1 | 39 |  |  | LJ5 | 1 |  | LN01 |  | 235 | C | WCA03w550001C | 0 | I014¦¦I014带头68米原料单机架边浪分切D |  | 0 | 0 | 0 |  |  | 1.437 | 1.429 | 18.396 | 1.68 | 6 |  | 2283004867 | 1 | 1
85 | FALSE | 20220530173110 | 1 |  | LN200631801 | 35W300 | 0.35 | 1110 | 0.756 |  | W25Y01D003 | D230655400 | WV2000(1) | CR | 500001 |  | 248 | 0.35 | 1111 | 508 | 607 | C | B0 |  | CW2070 | GB/T 2521.1-2016 | 1 | 39 |  |  | LJ5 | 1 |  | LN01 |  | 248 | C | WCA03w550001C | 0 | I020¦¦I020通卷单机架油斑，分切小卷D |  | 0 | 0 | 0 |  |  | 1.348 | 1.376 | 18.583 | 1.68 | 6 |  | 2283004859 | 1 | 1
86 | FALSE | 20220528011354 | 1 |  | LN200621701 | 35W300 | 0.35 | 1110 | 0.762 |  | W25Y01D003 | D230654000 | WV2000(1) | CR | 500001 |  | 253 | 0.35 | 1111 | 508 | 609 | C | B0 |  | CW2070 | GB/T 2521.1-2016 | 1 | 39 |  |  | LJ5 | 1 |  | LN01 |  | 253 | C | WCA03w550001C | 0 | I020¦¦I020带头200米板面单机架油斑分切D |  | 0 | 0 | 0 |  |  | 1.392 | 1.216 | 18.487 | 1.68 | 5 |  | 2283004861 | 1 | 1
87 | FALSE | 20220530112419 | 1 |  | LN200635102 | 35W300 | 0.35 | 1110 | 0.764 |  | W25Y01D003 | D230656200 | WV2000(1) | CR | 500001 |  | 250 | 0.35 | 1111 | 508 | 608 | C | B0 |  | CW2070 | GB/T 2521.1-2016 | 1 | 39 |  |  | LJ5 | 1 |  | LN01 |  | 250 | C | WCA03w550001C | 0 | I015¦¦I015带头70米原料单机架板型不良分切D |  | 0 | 0 | 0 |  |  | 1.385 | 1.398 | 18.842 | 1.67 | 6 |  | 2283004864 | 1 | 1
88 | FALSE | 20220706223946 | 1 |  | LN200762206 | 35W300 | 0.35 | 1110 | 0.778 |  | W25Y01D002 | D230671500 | WV1900(1) | CR | 500001 |  | 244 | 0.35 | 1111 | 508 | 606 | C | B0 |  | CW2070 | GB/T 2521.1-2016 | 1 | 39 |  |  | LJ5 | 1 |  | LN01 |  | 244 | C | WCA03w550001C | 0 | H001¦¦H002带尾70米下表面断续炼钢翘皮分切L |  | 0 | 0 | 0 |  |  | 1.411 | 1.411 | 17.871 | 1.66 | 5 |  | 2283004873 | 1 | 1
89 | FALSE | 20220715163408 | 1 |  | LN200780701 | 35W300 | 0.35 | 1110 | 0.788 |  | W25Y01D002 | D230672000 | WV1900(1) | CR | 500001 |  | 179 | 0.35 | 1111 | 508 | 610 | C | B0 |  | CW2070 | GB/T 2521.1-2016 | 1 | 39 |  |  | LJ5 | 1 |  | LN01 |  | 179 | C | WCA03w550001C | 0 | I020¦¦I020通卷单机架断续油斑分切小卷D |  | 0 | 0 | 0 |  |  | 1.264 | 1.262 | 17.559 | 1.66 | 4 |  | 2283004871 | 1 | 1
90 | FALSE | 20220530044623 | 1 |  | LN200633901 | 35W300 | 0.35 | 1110 | 0.79 |  | W25Y01D003 | D230648700 | WV2000(1) | CR | 500001 |  | 264 | 0.35 | 1111 | 508 | 613 | C | B0 |  | CW2070 | GB/T 2521.1-2016 | 1 | 39 |  |  | LJ5 | 1 |  | LN01 |  | 264 | C | WCA03w550001C | 0 | I015¦¦I015通卷断续DS侧单机架板型不良分切小卷D |  | 0 | 0 | 0 |  |  | 1.388 | 1.433 | 18.944 | 1.68 | 7 |  | 2283004853 | 1 | 1
91 | FALSE | 20220530133733 | 1 |  | LN200621501 | 35W300 | 0.35 | 1110 | 0.864 |  | W25Y01D003 | D230655700 | WV2000(1) | CR | 500001 |  | 288 | 0.35 | 1111 | 508 | 622 | C | B0 |  | CW2070 | GB/T 2521.1-2016 | 1 | 39 |  |  | LJ5 | 1 |  | LN01 |  | 288 | C | WCA03w550001C | 0 | I015¦¦I015通卷传动侧单机架板型不良分切D |  | 0 | 0 | 0 |  |  | 1.385 | 1.211 | 18.714 | 1.68 | 6 |  | 2283004864 | 1 | 1
92 | FALSE | 20220526230405 | 1 |  | LN200620602 | 35W300 | 0.35 | 1110 | 0.904 |  | W25Y01D003 | D230655000 | WV2000(1) | CR | 500001 |  | 297 | 0.35 | 1111 | 508 | 625 | C | B0 |  | CW2070 | GB/T 2521.1-2016 | 1 | 39 |  |  | LJ5 | 1 |  | LN01 |  | 297 | C | WCA03w550001C | 0 | H004¦¦H004热轧表面压氧明显Z |  | 0 | 0 | 0 |  |  | 1.4 | 1.206 | 18.967 | 1.68 | 5 |  | 2283004858 | 1 | 1
93 | FALSE | 20220426173138 | 1 |  | LN200493601 | 35W300 | 0.35 | 1110 | 0.924 |  | W24Y02D003 | D228819700 | WV2000(1) | CR | 500001 |  | 304 | 0.35 | 1111 | 508 | 627 | C | B0 |  | CW2070 | GB/T 2521.1-2016 | 1 | 39 |  |  | LJ5 | 1 |  | LN01 |  | 304 | C | WCA03w550001C | 0 | H005¦¦H005带头300米处传动侧炼钢孔洞分切L |  | 0 | 0 | 0 |  |  | 1.184 | 1.2 | 18.35 | 1.69 | 4 |  | 2283003719 | 1 | 1
94 | FALSE | 20220526224349 | 1 |  | LN200620904 | 35W300 | 0.35 | 1110 | 0.984 |  | W25Y01D003 | D230648800 | WV2000(1) | CR | 500001 |  | 314 | 0.35 | 1111 | 508 | 631 | C | B0 |  | CW2070 | GB/T 2521.1-2016 | 1 | 39 |  |  | LJ5 | 1 |  | LN01 |  | 314 | C | WCA03w550001C | 0 | M004¦¦M004热轧斜条纹厚度波动判次Z |  | 0 | 0 | 0 |  |  | 1.4 | 1.206 | 18.524 | 1.68 | 4 |  | 2283004853 | 1 | 1
95 | FALSE | 20220424174112 | 1 |  | LN200489501 | 35W300 | 0.35 | 1110 | 1.13 |  | W24Y02D003 | D228823000 | WV2000(1) | CR | 500001 |  | 373 | 0.35 | 1111 | 508 | 651 | C | B0 |  | CW2070 | GB/T 2521.1-2016 | 1 | 39 |  |  | LJ5 | 1 |  | LN01 |  | 373 | B | WCA03w550001B | 0 | H005¦¦H005带头350m热轧孔洞，分切小卷Z |  | 0 | 0 | 0 |  |  | 1.356 | 1.367 | 18.363 | 1.68 | 4 |  | 2283003728 | 1 | 1
96 | FALSE | 20220526233504 | 1 |  | LN200620605 | 35W300 | 0.35 | 1110 | 1.142 |  | W25Y01D003 | D230655000 | WV2000(1) | CR | 500001 |  | 359 | 0.35 | 1111 | 508 | 647 | C | B0 |  | CW2070 | GB/T 2521.1-2016 | 1 | 39 |  |  | LJ5 | 1 |  | LN01 |  | 359 | B | WCA03w550001B | 0 | H005¦¦H005350米处炼钢孔洞分切未切除周围有明显翘皮，有手感，形状无规律分切小卷L |  | 0 | 0 | 0 |  |  | 1.4 | 1.206 | 18.967 | 1.68 | 7 |  | 2283004858 | 1 | 1
97 | FALSE | 20220528162703 | 1 |  | LN200620801 | 35W300 | 0.35 | 1110 | 1.2 |  | W25Y01D003 | D230657500 | WV2000(1) | CR | 500001 |  | 396 | 0.35 | 1111 | 508 | 659 | C | B0 |  | CW2070 | GB/T 2521.1-2016 | 1 | 39 |  |  | LJ5 | 1 |  | LN01 |  | 396 | B | WCA03w550001B | 0 | I015¦¦I0155740米处WS侧单机架原料板型不良明显分切小卷D |  | 0 | 0 | 0 |  |  | 1.321 | 1.165 | 18.851 | 1.68 | 6 |  | 2283004865 | 1 | 1
98 | FALSE | 20220530035208 | 1 |  | LN200633801 | 35W300 | 0.35 | 1110 | 1.212 |  | W25Y01D003 | D230648300 | WV2000(1) | CR | 500001 |  | 405 | 0.35 | 1111 | 508 | 662 | C | B0 |  | CW2070 | GB/T 2521.1-2016 | 1 | 39 |  |  | LJ5 | 1 |  | LN01 |  | 405 | B | WCA03w550001B | 0 | I015¦¦I015通卷断续DS侧单机架板型不良分切小卷D |  | 0 | 0 | 0 |  |  | 1.388 | 1.433 | 18.955 | 1.68 | 6 |  | 2283004855 | 1 | 1
99 | FALSE | 20220530151535 | 1 |  | LN200635403 | 35W300 | 0.35 | 1110 | 1.45 |  | W25Y01D003 | D230656400 | WV2000(1) | CR | 500001 |  | 481 | 0.35 | 1111 | 508 | 687 | C | B0 |  | CW2070 | GB/T 2521.1-2016 | 1 | 39 |  |  | LJ5 | 1 |  | LN01 |  | 481 | B | WCA03w550001B | 0 | I014¦¦I014带头600米原料单机架边浪分切D |  | 0 | 0 | 0 |  |  | 1.385 | 1.401 | 18.488 | 1.67 | 6 |  | 2283004862 | 1 | 1
100 | FALSE | 20220531020255 | 1 |  | LN200633602 | 35W300 | 0.35 | 1110 | 1.46 |  | W25Y01D003 | D230657100 | WV2000(1) | CR | 500001 |  | 489 | 0.35 | 1111 | 508 | 690 | C | B0 |  | CW2070 | GB/T 2521.1-2016 | 1 | 39 |  |  | LJ5 | 1 |  | LN01 |  | 489 | B | WCA03w550001B | 0 | I019¦¦I019热轧凹坑导致辊印Z |  | 0 | 0 | 0 |  |  | 1.378 | 1.445 | 19.037 | 1.68 | 5 |  | 2283004864 | 1 | 1
101 | FALSE | 20220706221903 | 1 |  | LN200762204 | 35W300 | 0.35 | 1110 | 1.496 |  | W25Y01D002 | D230671500 | WV1900(1) | CR | 500001 |  | 506 | 0.35 | 1111 | 508 | 695 | C | B0 |  | CW2070 | GB/T 2521.1-2016 | 1 | 39 |  |  | LJ5 | 1 |  | LN01 |  | 506 | B | WCA03w550001B | 0 | H005¦¦H005带尾190米处传动侧炼钢孔洞分切L |  | 0 | 0 | 0 |  |  | 1.411 | 1.411 | 17.871 | 1.66 | 4 |  | 2283004873 | 1 | 1
102 | FALSE | 20220526222258 | 1 |  | LN200620201 | 35W300 | 0.35 | 1110 | 1.508 |  | W25Y01D002 | D230671400 | WV1900(1) | CR | 500001 |  | 502 | 0.35 | 1111 | 508 | 694 | C | B0 |  | CW2070 | GB/T 2521.1-2016 | 1 | 39 |  |  | LJ5 | 1 |  | LN01 |  | 502 | B | WCA03w550001B | 0 | H004¦¦H004热轧表面压氧明显分切Z |  | 0 | 0 | 0 |  |  | 1.328 | 1.183 | 17.839 | 1.66 | 4 |  | 2283004873 | 1 | 1
103 | FALSE | 20220530133424 | 1 |  | LN200622202 | 35W300 | 0.35 | 1110 | 1.56 |  | W25Y01D003 | D230649800 | WV2000(1) | CR | 500001 |  | 518 | 0.35 | 1111 | 508 | 699 | C | B0 |  | CW2070 | GB/T 2521.1-2016 | 1 | 39 |  |  | LJ5 | 1 |  | LN01 |  | 518 | B | WCA03w550001B | 0 | I014¦¦I014带头500米原料单机架边浪分切D |  | 0 | 0 | 0 |  |  | 1.396 | 1.228 | 18.412 | 1.68 | 6 |  | 2283004855 | 1 | 1
104 | FALSE | 20220706212816 | 1 |  | LN200762101 | 35W300 | 0.35 | 1110 | 1.728 |  | W25Y01D002 | D230671700 | WV1900(1) | CR | 500001 |  | 579 | 0.35 | 1111 | 508 | 718 | C | B0 |  | CW2070 | GB/T 2521.1-2016 | 1 | 39 |  |  | LJ5 | 1 |  | LN01 |  | 579 | B | WCA03w550001B | 0 | H005¦¦H005带尾170米处传动侧炼钢孔洞分切L |  | 0 | 0 | 0 |  |  | 1.411 | 1.411 | 17.85 | 1.66 | 7 |  | 2283004873 | 1 | 1
105 | FALSE | 20220528012853 | 1 |  | LN200622401 | 35W300 | 0.35 | 1110 | 1.772 |  | W25Y01D003 | D230657400 | WV2000(1) | CR | 500001 |  | 588 | 0.35 | 1111 | 508 | 721 | C | B0 |  | CW2070 | GB/T 2521.1-2016 | 1 | 39 |  |  | LJ5 | 1 |  | LN01 |  | 588 | B | WCA03w550001B | 0 | I015¦¦I015通卷操作侧单机架板型不良分切D |  | 0 | 0 | 0 |  |  | 1.392 | 1.216 | 18.348 | 1.67 | 6 |  | 2283004864 | 1 | 1
106 | FALSE | 20220530173428 | 1 |  | LN200636101 | 35W300 | 0.35 | 1110 | 1.798 |  | W25Y01D003 | D230653900 | WV2000(1) | CR | 500001 |  | 606 | 0.35 | 1111 | 508 | 727 | C | B0 |  | CW2070 | GB/T 2521.1-2016 | 1 | 39 |  |  | LJ5 | 1 |  | LN01 |  | 606 | B | WCA03w550001B | 0 | I020¦¦I020通卷单机架断续油斑分切小卷D |  | 0 | 0 | 0 |  |  | 1.325 | 1.353 | 18.298 | 1.68 | 4 |  | 2283004861 | 1 | 1
107 | FALSE | 20220530012931 | 1 |  | LN200633401 | 35W300 | 0.35 | 1110 | 1.974 |  | W25Y01D003 | D230648500 | WV2000(1) | CR | 500001 |  | 664 | 0.35 | 1111 | 508 | 744 | C | B0 |  | CW2070 | GB/T 2521.1-2016 | 1 | 39 |  |  | LJ5 | 1 |  | LN01 |  | 664 | B | WCA03w550001B | 0 | I015¦¦I015通卷断续DS侧单机架板型不良分切小卷D |  | 0 | 0 | 0 |  |  | 1.378 | 1.445 | 18.681 | 1.68 | 6 |  | 2283004853 | 1 | 1
108 | FALSE | 20220526225550 | 1 |  | LN200620502 | 35W300 | 0.35 | 1110 | 2.08 |  | W25Y01D003 | D230668600 | WV2000(1) | CR | 500001 |  | 698 | 0.35 | 1111 | 508 | 754 | C | W1 |  | CW2070 | GB/T 2521.1-2016 | 1 | 39 |  |  | LJ5 | 1 |  | LN01 |  | 698 | B | WCA03w550001B | 0 | M004¦¦M004热轧斜条纹厚度波动判次Z |  | 0 | 0 | 0 |  |  | 1.321 | 1.165 | 18.671 | 1.68 | 5 |  | 2283004869 | 1 | 1
109 | FALSE | 20220528012419 | 1 |  | LN200621303 | 35W300 | 0.35 | 1110 | 2.136 |  | W25Y01D003 | D230649300 | WV2000(1) | CR | 500001 |  | 690 | 0.35 | 1111 | 508 | 752 | C | W1 |  | CW2070 | GB/T 2521.1-2016 | 1 | 39 |  |  | LJ5 | 1 |  | LN01 |  | 690 | B | WCA03w550001B | 0 | H011¦¦H011通卷传动侧板面结瘤，分切 |  | 0 | 0 | 0 |  |  | 1.385 | 1.211 | 18.459 | 1.67 | 4 |  | 2283004858 | 1 | 1
110 | FALSE | 20220706220643 | 1 |  | LN200762401 | 35W300 | 0.35 | 1110 | 2.14 |  | W25Y01D003 | D230649500 | WV2000(1) | CR | 500001 |  | 719 | 0.35 | 1111 | 508 | 761 | C | W1 |  | CW2070 | GB/T 2521.1-2016 | 1 | 39 |  |  | LJ5 | 1 |  | LN01 |  | 719 | B | WCA03w550001B | 0 | M004¦¦M004热轧斜条纹导致板型不良分切小卷Z |  | 0 | 0 | 0 |  |  | 1.385 | 1.388 | 18.631 | 1.68 | 5 |  | 2283004855 | 1 | 1
111 | FALSE | 20220530134940 | 1 |  | LN200621502 | 35W300 | 0.35 | 1110 | 2.158 |  | W25Y01D003 | D230655700 | WV2000(1) | CR | 500001 |  | 725 | 0.35 | 1111 | 508 | 762 | C | W1 |  | CW2070 | GB/T 2521.1-2016 | 1 | 39 |  |  | LJ5 | 1 |  | LN01 |  | 725 | B | WCA03w550001B | 0 | I015¦¦I015通卷传动侧单机架板型不良分切D |  | 0 | 0 | 0 |  |  | 1.385 | 1.211 | 18.714 | 1.68 | 5 |  | 2283004864 | 1 | 1
112 | FALSE | 20220426210705 | 1 |  | LN200494000 | 35W300 | 0.35 | 1110 | 2.164 |  | W24Y02D003 | D228825800 | WV2000(1) | CR | 500001 |  | 702 | 0.35 | 1111 | 508 | 756 | C | W1 |  | CW2070 | GB/T 2521.1-2016 | 1 | 39 |  |  | LJ5 | 1 |  | LN01 |  | 702 | B | WCA03w550001B | 0 | W011¦¦W011通卷板面过烧分切 |  | 0 | 0 | 0 |  |  | 1.197 | 1.228 | 18.87 | 1.68 | 4 |  | 2283003721 | 1 | 1
113 | FALSE | 20220706223523 | 1 |  | LN200762404 | 35W300 | 0.35 | 1110 | 2.188 |  | W25Y01D003 | D230649500 | WV2000(1) | CR | 500001 |  | 736 | 0.35 | 1111 | 508 | 766 | C | W1 |  | CW2070 | GB/T 2521.1-2016 | 1 | 39 |  |  | LJ5 | 1 |  | LN01 |  | 736 | B | WCA03w550001B | 0 | M004¦¦M004热轧斜条纹导致板型不良分切小卷Z |  | 0 | 0 | 0 |  |  | 1.385 | 1.388 | 18.631 | 1.68 | 7 |  | 2283004855 | 1 | 1
114 | FALSE | 20220528021945 | 1 |  | LN200622001 | 35W300 | 0.35 | 1110 | 2.208 |  | W25Y01D003 | D230655500 | WV2000(1) | CR | 500001 |  | 742 | 0.35 | 1111 | 508 | 767 | C | W1 |  | CW2070 | GB/T 2521.1-2016 | 1 | 39 |  |  | LJ5 | 1 |  | LN01 |  | 742 | B | WCA03w550001B | 0 | I015¦¦I015通卷传动侧单机架板型不良分切D |  | 0 | 0 | 0 |  |  | 1.396 | 1.228 | 18.779 | 1.68 | 6 |  | 2283004864 | 1 | 1
115 | FALSE | 20220531010946 | 1 |  | LN200636701 | 35W300 | 0.35 | 1110 | 2.452 |  | W25Y01D002 | D230671900 | WV1900(1) | CR | 500001 |  | 828 | 0.35 | 1111 | 508 | 792 | C | W1 |  | CW2070 | GB/T 2521.1-2016 | 1 | 39 |  |  | LJ5 | 1 |  | LN01 |  | 828 | B | WCA03w550001B | 0 | I015¦¦I015通卷断续DS侧单机架板型不良分切小卷D |  | 0 | 0 | 0 |  |  | 1.304 | 1.33 | 17.654 | 1.66 | 3 |  | 2283004873 | 1 | 1
116 | FALSE | 20220530144321 | 1 |  | LN200621802 | 35W300 | 0.35 | 1110 | 2.54 |  | W25Y01D003 | D230649400 | WV2000(1) | CR | 500001 |  | 855 | 0.35 | 1111 | 508 | 799 | C | W1 |  | CW2070 | GB/T 2521.1-2016 | 1 | 39 |  |  | LJ5 | 1 |  | LN01 |  | 855 | B | WCA03w550001B | 0 | I015¦¦I015通卷传动侧单机架板型不良分切D |  | 0 | 0 | 0 |  |  | 1.315 | 1.188 | 18.658 | 1.68 | 3 |  | 2283004858 | 1 | 1
117 | FALSE | 20220428090004 | 1 |  | LN200495301 | 35W300 | 0.35 | 1110 | 2.552 |  | W24Y02D003 | D228817800 | WV2000(1) | CR | 500001 |  | 600 | 0.35 | 1111 | 508 | 799 | C | W1 |  | CW2070 | GB/T 2521.1-2016 | 1 | 39 |  |  | LJ5 | 1 |  | LN01 |  | 600 | B | WCA03w550001B | 0 | W011¦¦W0115400-5500米板面过烧，轻微发黄无褶皱分切小卷 |  | 0 | 0 | 0 |  |  | 1.21 | 1.236 | 18.716 | 1.68 | 5 |  | 2283003721 | 1 | 1
118 | FALSE | 20220706220154 | 1 |  | LN200762201 | 35W300 | 0.35 | 1110 | 2.708 |  | W25Y01D002 | D230671500 | WV1900(1) | CR | 500001 |  | 915 | 0.35 | 1111 | 508 | 816 | C | W1 |  | CW2070 | GB/T 2521.1-2016 | 1 | 39 |  |  | LJ5 | 1 |  | LN01 |  | 915 | B | WCA03w550001B | 0 | H001¦¦H001带尾150米下表面断续炼钢翘皮分切L |  | 0 | 0 | 0 |  |  | 1.411 | 1.411 | 17.871 | 1.66 | 6 |  | 2283004873 | 1 | 1
119 | FALSE | 20220411225528 | 1 |  | LN200365705 | 35W300 | 0.35 | 1110 | 2.784 |  | W23Y02D003 | D227143400 | WV1900(1) | CR | 800001 |  | 920 | 0.35 | 1111 | 508 | 817 | C | W1 |  | CW2070 | GB/T 2521.1-2016 | 1 | 39 |  |  | LJ5 | 1 |  | LN01 |  | 920 | B | WCA03w550001B | 0 | I015¦¦I0150-950米WS侧单机架原料板型不良明显D |  | 0 | 0 | 0 |  |  | 1.416 | 1.376 | 17.478 | 1.66 | 7 |  | 2281002935 | 1 | 1
120 | FALSE | 20220819092333 | 1 |  | LN200850903 | 35W300 | 0.35 | 1110 | 2.836 |  | W25Y01D003 | D228877700 | WV1900(2) | CR | 500001 |  | 949 | 0.35 | 1111 | 508 | 825 | C | W1 |  | CW2070 | GB/T 2521.1-2016 | 1 | 39 |  |  | LJ5 | 1 |  | LN01 |  | 949 | B | WCA03w550001B | 0 | H005¦¦H005卷芯3m处传动侧一串热轧孔洞分切Z |  | 0 | 0 | 0 |  |  | 1.157 | 1.554 | 18.194 | 1.68 | 4 |  | 2283003759 | 1 | 1
121 | FALSE | 20220526230017 | 1 |  | LN200620601 | 35W300 | 0.35 | 1110 | 2.862 |  | W25Y01D003 | D230655000 | WV2000(1) | CR | 500001 |  | 956 | 0.35 | 1111 | 508 | 827 | C | W1 |  | CW2070 | GB/T 2521.1-2016 | 1 | 39 |  |  | LJ5 | 1 |  | LN01 |  | 956 | B | WCA03w550001B | 0 | H004¦¦H004热轧表面压氧明显Z |  | 0 | 0 | 0 |  |  | 1.4 | 1.206 | 18.967 | 1.68 | 6 |  | 2283004858 | 1 | 1
122 | FALSE | 20220530141945 | 1 |  | LN200621902 | 35W300 | 0.35 | 1110 | 2.96 |  | W25Y01D003 | D230654100 | WV2000(1) | CR | 500001 |  | 990 | 0.35 | 1111 | 508 | 836 | C | W1 |  | CW2070 | GB/T 2521.1-2016 | 1 | 39 |  |  | LJ5 | 1 |  | LN01 |  | 990 | B | WCA03w550001B | 0 | I014¦¦I014带头990米原料单机架边浪分切D |  | 0 | 0 | 0 |  |  | 1.396 | 1.228 | 18.549 | 1.68 | 5 |  | 2283004861 | 1 | 1
123 | FALSE | 20220530194710 | 1 |  | LN200636502 | 35W300 | 0.35 | 1110 | 2.992 |  | W25Y01D003 | D230668700 | WV2000(1) | CR | 500001 |  | 988 | 0.35 | 1111 | 508 | 836 | C | W1 |  | CW2070 | GB/T 2521.1-2016 | 1 | 39 |  |  | LJ5 | 1 |  | LN01 |  | 988 | B | WCA03w550001B | 0 | I015¦¦I015带尾5m处板型不良，分卷D |  | 0 | 0 | 0 |  |  | 1.364 | 1.373 | 18.389 | 1.68 | 4 |  | 2283004869 | 1 | 1
124 | FALSE | 20220717045226 | 1 |  | LN200762301 | 35W300 | 0.35 | 1110 | 3.188 |  | W25Y01D003 | D230669000 | WV2000(1) | CR | 500001 |  | 1075 | 0.35 | 1111 | 508 | 859 | C | W1 |  | CW2070 | GB/T 2521.1-2016 | 1 | 39 |  |  | LJ5 | 1 |  | LN01 |  | 1075 | A | WCA03w550001A | 0 | M004¦¦M004热轧斜条纹导致板型不良Z |  | 0 | 0 | 0 |  |  | 1.379 | 1.372 | 18.478 | 1.68 | 6 |  | 2283004867 | 1 | 1
125 | FALSE | 20220608051308 | 1 |  | LN200623201 | 35W300 | 0.35 | 1110 | 3.222 |  | W23Y02D003 | D228878900 | WV1900(1) | CR | 800001 |  | 1077 | 0.35 | 1111 | 508 | 859 | C | W3 |  | CW2070 | GB/T 2521.1-2016 | 1 | 39 |  |  | LJ2 | 1 |  | LN01 |  | 1077 | A | WCA03w550001A | 0 | I020¦¦I020通卷单机架油斑，分卷判次D |  | 0 | 0 | 0 |  |  | 1.288 | 1.153 | 17.838 | 1.66 | 5 |  | 2283003764 | 1 | 1
126 | FALSE | 20220531005215 | 1 |  | LN200621002 | 35W300 | 0.35 | 1110 | 5.25 |  | W25Y01D003 | D230657300 | WV2000(1) | CR | 800001 |  | 1759 | 0.35 | 1111 | 508 | 1021 | C | W3 |  | CW2070 | GB/T 2521.1-2016 | 1 | 39 |  |  | LJ2 | 1 |  | LN01 |  | 1759 | A | WCA03w550001A | 0 | I019¦¦I019热轧凹坑导致辊印Z |  | 0 | 0 | 0 |  |  | 1.4 | 1.206 | 19.094 | 1.68 | 6 |  | 2283004864 | 1 | 1
127 | FALSE | 20220526222620 | 1 |  | LN200620902 | 35W300 | 0.35 | 1110 | 5.405 |  | W25Y01D003 | D230648800 | WV2000(1) | CR | 800001 |  | 1828 | 0.35 | 1111 | 508 | 1036 | C | W3 |  | CW2070 | GB/T 2521.1-2016 | 1 | 39 |  |  | LJ2 | 1 |  | LN01 |  | 1828 | A | WCA03w550001A | 0 | N006¦¦ N006通卷热轧毛刺厚度波动判次Z |  | 0 | 0 | 0 |  |  | 1.4 | 1.206 | 18.524 | 1.68 | 7 |  | 2283004853 | 1 | 1
128 | FALSE | 20220526225137 | 1 |  | LN200620501 | 35W300 | 0.35 | 1110 | 5.48 |  | W25Y01D003 | D230668600 | WV2000(1) | CR | 800001 |  | 1858 | 0.35 | 1111 | 508 | 1042 | C | W3 |  | CW2070 | GB/T 2521.1-2016 | 1 | 39 |  |  | LJ2 | 1 |  | LN01 |  | 1858 | A | WCA03w550001A | 0 | N006¦¦ N006通卷热轧毛刺厚度波动判次Z |  | 0 | 0 | 0 |  |  | 1.321 | 1.165 | 18.671 | 1.68 | 4 |  | 2283004869 | 1 | 1
129 | FALSE | 20220717052916 | 1 |  | LN200781901 | 35W300 | 0.35 | 1110 | 5.62 |  | W25Y01D002 | D230672200 | WV1900(1) | CR | 800001 |  | 1903 | 0.35 | 1111 | 508 | 1052 | C | W1 |  | CW2070 | GB/T 2521.1-2016 | 1 | 39 |  |  | LJ2 | 1 |  | LN01 |  | 1903 | A | WCA03w550001A | 0 | H004¦¦H004通卷上表面热轧压氧明显Z |  | 0 | 0 | 0 |  |  | 1.322 | 1.218 | 17.504 | 1.66 | 5 |  | 2283004871 | 1 | 1
130 | FALSE | 20220531101517 | 1 |  | LN200635503 | 35W300 | 0.35 | 1110 | 5.625 |  | W25Y01D003 | D230656900 | WV2000(1) | CR | 800001 |  | 1891 | 0.35 | 1111 | 508 | 1049 | C | W1 |  | CW2070 | GB/T 2521.1-2016 | 1 | 39 |  |  | LJ2 | 1 |  | LN01 |  | 1891 | A | WCA03w550001A | 0 | W012¦¦W012热轧异物压入导致辊印Z |  | 0 | 0 | 0 |  |  | 1.385 | 1.398 | 19.187 | 1.67 | 6 |  | 2283004865 | 1 | 1
131 | FALSE | 20220705060426 | 1 |  | LN200763302 | 35W300 | 0.35 | 1110 | 5.75 |  | W25Y01D003 | D230656000 | WV2000(1) | CR | 800001 |  | 1934 | 0.35 | 1111 | 508 | 1058 | C | W3 |  | CW2070 | GB/T 2521.1-2016 | 1 | 39 |  |  | LJ2 | 1 |  | LN01 |  | 1934 | A | WCA03w550001A | 0 | H005¦¦H005热轧孔洞导致操作侧辊印，分切Z |  | 0 | 0 | 0 |  |  | 1.386 | 1.37 | 18.763 | 1.68 | 5 |  | 2283004862 | 1 | 1
132 | FALSE | 20220531103714 | 1 |  | LN200621204 | 35W300 | 0.35 | 1110 | 5.765 |  | W25Y01D003 | D230656500 | WV2000(1) | CR | 800001 |  | 1921 | 0.35 | 1111 | 508 | 1056 | C | W1 |  | CW2070 | GB/T 2521.1-2016 | 1 | 39 |  |  | LJ2 | 1 |  | LN01 |  | 1921 | A | WCA03w550001A | 0 | H005¦¦H005通卷热轧孔洞分切导致辊印Z |  | 0 | 0 | 0 |  |  | 1.403 | 1.218 | 18.751 | 1.68 | 5 |  | 2283004862 | 1 | 1
133 | FALSE | 20220704051701 | 1 |  | LN200763303 | 35W300 | 0.35 | 1110 | 5.77 |  | W25Y01D003 | D230656000 | WV2000(1) | CR | 800001 |  | 1940 | 0.35 | 1111 | 508 | 1060 | C | W3 |  | CW2070 | GB/T 2521.1-2016 | 1 | 39 |  |  | LJ2 | 1 |  | LN01 |  | 1940 | A | WCA03w550001A | 0 | H005¦¦H005热轧孔洞导致操作侧辊印，分切Z |  | 0 | 0 | 0 |  |  | 1.386 | 1.37 | 18.763 | 1.68 | 7 |  | 2283004862 | 1 | 1
134 | FALSE | 20220530155304 | 1 |  | LN200634402 | 35W300 | 0.35 | 1110 | 5.95 |  | W25Y01D003 | D230657600 | WV2000(1) | CR | 800001 |  | 1994 | 0.35 | 1111 | 508 | 1071 | C | W1 |  | CW2070 | GB/T 2521.1-2016 | 1 | 39 |  |  | LJ2 | 1 |  | LN01 |  | 1994 | A | WCA03w550001A | 0 | I014¦¦I014通卷操作侧原料单机架边浪分切D |  | 0 | 0 | 0 |  |  | 1.42 | 1.425 | 19.031 | 1.68 | 5 |  | 2283004865 | 1 | 1
135 | FALSE | 20220531095230 | 1 |  | LN200635502 | 35W300 | 0.35 | 1110 | 6.015 |  | W25Y01D003 | D230656900 | WV2000(1) | CR | 800001 |  | 2032 | 0.35 | 1111 | 508 | 1079 | C | W1 |  | CW2070 | GB/T 2521.1-2016 | 1 | 39 |  |  | LJ2 | 1 |  | LN01 |  | 2032 | A | WCA03w550001A | 0 | W012¦¦W012热轧异物压入导致辊印Z |  | 0 | 0 | 0 |  |  | 1.385 | 1.398 | 19.187 | 1.67 | 7 |  | 2283004865 | 1 | 1
136 | FALSE | 20220531102546 | 1 |  | LN200621203 | 35W300 | 0.35 | 1110 | 6.02 |  | W25Y01D003 | D230656500 | WV2000(1) | CR | 800001 |  | 2019 | 0.35 | 1111 | 508 | 1076 | C | W1 |  | CW2070 | GB/T 2521.1-2016 | 1 | 39 |  |  | LJ2 | 1 |  | LN01 |  | 2019 | A | WCA03w550001A | 0 | H005¦¦H005通卷热轧孔洞分切导致辊印Z |  | 0 | 0 | 0 |  |  | 1.403 | 1.218 | 18.751 | 1.68 | 5 |  | 2283004862 | 1 | 1
137 | FALSE | 20220531101927 | 1 |  | LN200621202 | 35W300 | 0.35 | 1110 | 6.08 |  | W25Y01D003 | D230656500 | WV2000(1) | CR | 800001 |  | 2041 | 0.35 | 1111 | 508 | 1081 | C | W1 |  | CW2070 | GB/T 2521.1-2016 | 1 | 39 |  |  | LJ2 | 1 |  | LN01 |  | 2041 | A | WCA03w550001A | 0 | H005¦¦H005通卷热轧孔洞分切导致辊印Z |  | 0 | 0 | 0 |  |  | 1.403 | 1.218 | 18.751 | 1.68 | 6 |  | 2283004862 | 1 | 1
138 | FALSE | 20220608051613 | 1 |  | LN200623202 | 35W300 | 0.35 | 1110 | 6.655 |  | W23Y02D003 | D228878900 | WV1900(1) | CR | 800001 |  | 2227 | 0.35 | 1111 | 508 | 1118 | C | W3 |  | CW2070 | GB/T 2521.1-2016 | 1 | 39 |  |  | LJ2 | 1 |  | LN01 |  | 2227 | A | WCA03w550001A | 0 | H014¦¦H014铁损不符 |  | 0 | 0 | 0 |  |  | 1.288 | 1.153 | 18.458 | 1.62 | 7 |  | 2283003764 | 1 | 1
139 | FALSE | 20220704045702 | 1 |  | LN200763301 | 35W300 | 0.35 | 1110 | 6.695 |  | W25Y01D003 | D230656000 | WV2000(1) | CR | 800001 |  | 2259 | 0.35 | 1111 | 508 | 1125 | C | W3 |  | CW2070 | GB/T 2521.1-2016 | 1 | 39 |  |  | LJ2 | 1 |  | LN01 |  | 2259 | A | WCA03w550001A | 0 | I017¦¦I017热轧镰刀弯导致边浪分切Z |  | 0 | 0 | 0 |  |  | 1.386 | 1.37 | 18.763 | 1.68 | 3 |  | 2283004862 | 1 | 1
140 | FALSE | 20220531015958 | 1 |  | LN200633601 | 35W300 | 0.35 | 1110 | 6.83 |  | W25Y01D003 | D230657100 | WV2000(1) | CR | 800001 |  | 2303 | 0.35 | 1111 | 508 | 1133 | C | W3 |  | CW2070 | GB/T 2521.1-2016 | 1 | 39 |  |  | LJ2 | 1 |  | LN01 |  | 2303 | A | WCA03w550001A | 0 | M004¦¦M004热轧斜条纹厚度波动Z |  | 0 | 0 | 0 |  |  | 1.378 | 1.445 | 19.037 | 1.68 | 7 |  | 2283004864 | 1 | 1
141 | FALSE | 20220819085939 | 1 |  | LN200850501 | 35W300 | 0.35 | 1110 | 7.055 |  | W23Y02D003 | D228879900 | WV1900(1) | CR | 800001 |  | 2428 | 0.35 | 1111 | 508 | 1158 | C | W3 |  | CW2070 | GB/T 2521.1-2016 | 1 | 39 |  |  | LJ2 | 1 |  | LN01 |  | 2428 | A | WCA03w550001A | 0 | I022¦¦I022通卷单机架点状划伤分卷D |  | 0 | 0 | 0 |  |  | 1.131 | 1.505 | 17.995 | 1.67 | 3 |  | 2283003761 | 1 | 1
142 | FALSE | 20220609021415 | 1 |  | LN200623302 | 35W300 | 0.35 | 1110 | 7.37 |  | W25Y01D002 | D230670800 | WV1900(1) | CR | 800001 |  | 2469 | 0.35 | 1111 | 508 | 1166 | C | W1 |  | CW2070 | GB/T 2521.1-2016 | 1 | 39 |  |  | LJ3 | 1 |  | LN01 |  | 2469 | A | WCA03w550001A | 0 | I020¦¦I020通卷单机架断续油斑，判次D |  | 0 | 0 | 0 |  |  | 1.288 | 1.153 | 17.579 | 1.66 | 4 |  | 2283004874 | 1 | 1
143 | FALSE | 20220819091845 | 1 |  | LN200850502 | 35W300 | 0.35 | 1110 | 7.375 |  | W23Y02D003 | D228879900 | WV1900(1) | CR | 800001 |  | 2525 | 0.35 | 1111 | 508 | 1176 | C | W3 |  | CW2070 | GB/T 2521.1-2016 | 1 | 39 |  |  | LJ2 | 1 |  | LN01 |  | 2525 | A | WCA03w550001A | 0 | I022¦¦I022通卷单机架点状划伤分卷D |  | 0 | 0 | 0 |  |  | 1.131 | 1.505 | 17.995 | 1.67 | 4 |  | 2283003761 | 1 | 1
144 | FALSE | 20220609020406 | 1 |  | LN200623301 | 35W300 | 0.35 | 1110 | 7.625 |  | W25Y01D002 | D230670800 | WV1900(1) | CR | 800001 |  | 2564 | 0.35 | 1111 | 508 | 1184 | C | W1 |  | CW2070 | GB/T 2521.1-2016 | 1 | 39 |  |  | LJ2 | 1 |  | LN01 |  | 2564 | A | WCA03w550001A | 0 | I020¦¦I020通卷单机架断续油斑，判次D |  | 0 | 0 | 0 |  |  | 1.288 | 1.153 | 17.579 | 1.66 | 5 |  | 2283004874 | 1 | 1
145 | FALSE | 20220819110402 | 1 |  | LN200851202 | 35W300 | 0.35 | 1110 | 7.695 |  | W25Y01D003 | D228877900 | WV1900(2) | CR | 800001 |  | 2592 | 0.35 | 1111 | 508 | 1189 | C | W3 |  | CW2070 | GB/T 2521.1-2016 | 1 | 39 |  |  | LJ2 | 1 |  | LN01 |  | 2592 | A | WCA03w550001A | 0 | H001¦¦H001炼钢翘皮伤辊导致辊印分卷L |  | 0 | 0 | 0 |  |  | 1.106 | 1.463 | 18.194 | 1.68 | 6 |  | 2283003759 | 1 | 1
146 | FALSE | 20220526223033 | 1 |  | LN200620202 | 35W300 | 0.35 | 1110 | 7.93 |  | W25Y01D002 | D230671400 | WV1900(1) | CR | 800001 |  | 2668 | 0.35 | 1111 | 508 | 1203 | C | W3 |  | CW2070 | GB/T 2521.1-2016 | 1 | 39 |  |  | LJ2 | 1 |  | LN01 |  | 2668 | A | WCA03w550001A | 0 | H004¦¦H004通卷热轧表面压氧明显Z |  | 0 | 0 | 0 |  |  | 1.328 | 1.183 | 17.839 | 1.66 | 5 |  | 2283004873 | 1 | 1
147 | FALSE | 20220821182848 | 1 |  | LN200862101 | 35W300 | 0.35 | 1110 | 8.375 |  | W25Y01D002 | D230671200 | WV1900(1) | CR | 800001 |  | 2826 | 0.35 | 1111 | 508 | 1232 | C | W3 |  | CW2070 | GB/T 2521.1-2016 | 1 | 39 |  |  | LJ2 | 1 |  | LN01 |  | 2826 | A | WCA03w550001A | 0 | N006¦¦N006热轧厚度波动导致成品厚度波动Z |  | 0 | 0 | 0 |  |  | 1.245 | 1.35 | 17.903 | 1.66 | 4 |  | 2283004873 | 1 | 1
148 | FALSE | 20220819104752 | 1 |  | LN200851201 | 35W300 | 0.35 | 1110 | 8.715 |  | W25Y01D003 | D228877900 | WV1900(2) | CR | 800001 |  | 2943 | 0.35 | 1111 | 508 | 1253 | C | W3 |  | CW2070 | GB/T 2521.1-2016 | 1 | 39 |  |  | LJ2 | 1 |  | LN01 |  | 2943 | A | WCA03w550001A | 0 | H001¦¦H001炼钢翘皮伤辊导致辊印分卷L |  | 0 | 0 | 0 |  |  | 1.106 | 1.463 | 18.194 | 1.68 | 3 |  | 2283003759 | 1 | 1
149 | FALSE | 20220412231754 | 1 |  | LN200412403 | 35W300 | 0.35 | 1160 | 0.568 |  | W23Y01D003 | D117350000 | WV2000(1) | CR | 500001 |  | 170 | 0.35 | 1161 | 508 | 578 | C | B0 |  | CW2070 | GB/T 2521.1-2016 | 1 | 39 |  |  | LJ5 | 1 |  | LN01 |  | 170 | C | WCA03w550001C | 0 | H005¦¦H005板尾45m处中间位置热轧孔洞分切未切除周围无明显翘皮，形状无规律分切小卷消耗余材Z |  | 0 | 0 | 0 |  |  | 0.94 | 0.938 | 2.424 | 1.68 | 5 |  | 2183010246 | 1 | 1
150 | FALSE | 20220709102227 | 1 |  | LN200780901 | 35W300 | 0.35 | 1160 | 1.256 |  | W21Y01D001 | D119848700 | WV2000(1) | CR | 500001 |  | 408 | 0.35 | 1161 | 508 | 663 | C | B0 |  | CW2070 | GB/T 2521.1-2016 | 1 | 39 |  |  | LJ5 | 1 |  | LN01 |  | 408 | B | WCA03w550001B | 0 | I020¦¦I020通卷上表面断续单机架油斑分切D |  | 0 | 0 | 0 |  |  | 1.261 | 1.226 | 2.334 | 1.67 | 4 |  | 2182010988 | 1 | 1
151 | FALSE | 20220417193028 | 1 |  | LN200456101 | 35W300 | 0.35 | 1180 | 0.546 |  | W24Y01D004 | D121094500 | WV2000(1) | CR | 500001 |  | 165 | 0.35 | 1181 | 508 | 576 | C | B0 |  | CW2070 | GB/T 2521.1-2016 | 1 | 39 |  |  | LJ5 | 1 |  | LN01 |  | 165 | C | WCA03w550001C | 0 | H005¦¦H005带头50m热轧孔洞，分切小卷，传动侧单机架厚度偏薄余材消耗Z |  | 0 | 0 | 0 |  |  | 1.475 | 1.384 | 18.886 | 1.68 | 12 |  | 2182011769 | 1 | 1
152 | FALSE | 20220417195116 | 1 |  | LN200456103 | 35W300 | 0.35 | 1180 | 0.626 |  | W24Y01D004 | D121094500 | WV2000(1) | CR | 500001 |  | 165 | 0.35 | 1181 | 508 | 576 | C | B0 |  | CW2070 | GB/T 2521.1-2016 | 1 | 39 |  |  | LJ5 | 1 |  | LN01 |  | 165 | C | WCA03w550001C | 0 | H001¦¦H001中间下表面通卷断续炼钢翘皮，分切小卷传动侧单机架厚度偏薄余材消耗L |  | 0 | 0 | 0 |  |  | 1.475 | 1.384 | 18.886 | 1.68 | 11 |  | 2182011769 | 1 | 1
153 | FALSE | 20220421003440 | 1 |  | LN200457801 | 35W300 | 0.35 | 1180 | 0.684 |  | W1CT01D001 | D117336400 | WV2000(1) | CR | 500001 |  | 213 | 0.35 | 1181 | 508 | 594 | C | B0 |  | CW2070 | GB/T 2521.1-2016 | 1 | 39 |  |  | LJ5 | 1 |  | LN01 |  | 213 | C | WCA03w550001C | 0 | H005¦¦H005板头130m处WS侧热轧孔洞分切未切除周围无明显翘皮，形状无规律分切小卷Z |  | 0 | 0 | 0 |  |  | 1.384 | 1.384 | 18.173 | 1.69 | 10 |  | 2183010238 | 1 | 1
154 | FALSE | 20220524212310 | 1 |  | LN200613601 | 35W300 | 0.35 | 1200 | 0.42 |  | W23Y02D002 | D228877000 | WV1900(2) | CR | 500001 |  | 125 | 0.35 | 1201 | 508 | 560 | C | B0 |  | CW2070 | GB/T 2521.1-2016 | 1 | 39 |  |  | LJ5 | 1 |  | LN01 |  | 125 | C | WCA03w550001C | 0 | I020¦¦I0200-125米上表面单机架油斑明显分切小卷D |  | 0 | 0 | 0 |  |  | 1.268 | 1.259 | 2.469 | 1.68 | 6 |  | 2283003758 | 1 | 1
155 | FALSE | 20220525193632 | 1 |  | LN200613804 | 35W300 | 0.35 | 1200 | 0.432 |  | W23Y02D002 | D227073300 | WV1900(2) | CR | 500001 |  | 132 | 0.35 | 1201 | 508 | 563 | C | B0 |  | CW2070 | GB/T 2521.1-2016 | 1 | 39 |  |  | LJ5 | 1 |  | LN01 |  | 132 | C | WCA03w550001C | 0 | I020¦¦I0200-100m上表面单机架WS侧油斑明显分切小卷D |  | 0 | 0 | 0 |  |  | 1.268 | 1.259 | 2.42 | 1.68 | 5 |  | 2281002928 | 1 | 1
156 | FALSE | 20220524220442 | 1 |  | LN200613701 | 35W300 | 0.35 | 1200 | 0.432 |  | W23Y02D002 | D228876600 | WV1900(2) | CR | 500001 |  | 128 | 0.35 | 1201 | 508 | 561 | C | B0 |  | CW2070 | GB/T 2521.1-2016 | 1 | 39 |  |  | LJ5 | 1 |  | LN01 |  | 128 | C | WCA03w550001C | 0 | I020¦¦I0200-130米上表面单机架油斑明显分切小卷D |  | 0 | 0 | 0 |  |  | 1.27 | 1.254 | 2.442 | 1.68 | 2 |  | 2283003758 | 1 | 1
157 | FALSE | 20220524234607 | 1 |  | LN200613604 | 35W300 | 0.35 | 1200 | 0.456 |  | W23Y02D002 | D228877000 | WV1900(2) | CR | 500001 |  | 135 | 0.35 | 1201 | 508 | 564 | C | B0 |  | CW2070 | GB/T 2521.1-2016 | 1 | 39 |  |  | LJ5 | 1 |  | LN01 |  | 135 | C | WCA03w550001C | 0 | I020¦¦I0200-120米上表面单机架油斑明显分切小卷D |  | 0 | 0 | 0 |  |  | 1.268 | 1.259 | 2.469 | 1.68 | 7 |  | 2283003758 | 1 | 1
158 | FALSE | 20220524224348 | 1 |  | LN200614001 | 35W300 | 0.35 | 1200 | 0.492 |  | W23Y03D001 | D228878100 | WV1900(2) | CR | 500001 |  | 147 | 0.35 | 1201 | 508 | 569 | C | B0 |  | CW2070 | GB/T 2521.1-2016 | 1 | 39 |  |  | LJ5 | 1 |  | LN01 |  | 147 | C | WCA03w550001C | 0 | I020¦¦I0200-130米上表面单机架油斑明显分切小卷D |  | 0 | 0 | 0 |  |  | 1.268 | 1.259 | 2.42 | 1.68 | 3 |  | 2283003759 | 1 | 1
159 | FALSE | 20220527194935 | 1 |  | LN200623904 | 35W300 | 0.35 | 1200 | 0.492 |  | W24Y02D001 | D228790300 | WV2000(1) | CR | 500001 |  | 136 | 0.35 | 1201 | 508 | 565 | C | B0 |  | CW2070 | GB/T 2521.1-2016 | 1 | 39 |  |  | LJ5 | 1 |  | LN01 |  | 136 | C | WCA03w550001C | 0 | I015¦¦I015板尾0-60mDS侧单机架板型不良分切小卷D |  | 0 | 0 | 0 |  |  | 1.254 | 1.144 | 2.631 | 1.69 | 6 |  | 2283003713 | 1 | 1
160 | FALSE | 20220708070412 | 1 |  | LN200783701 | 35W300 | 0.35 | 1200 | 0.496 |  | W26Y01D003 | D232671900 | WV2000(1) | CR | 500001 |  | 0 | 0.35 | 1201 | 508 | 570 | C | B0 |  | CW2070 | GB/T 2521.1-2016 | 1 | 39 |  |  | LJ5 | 1 |  | LN01 |  | 0 | C | WCA03w550001C | 0 | H001¦¦H001带头40米下表面炼钢翘皮分切L |  | 0 | 0 | 0 |  |  | 1.28 | 1.214 | 2.396 | 1.69 | 7 |  | 2283006031 | 1 | 1
161 | FALSE | 20220525180835 | 1 |  | LN200613501 | 35W300 | 0.35 | 1200 | 0.5 |  | W23Y02D002 | D228876700 | WV1900(2) | CR | 500001 |  | 153 | 0.35 | 1201 | 508 | 571 | C | B0 |  | CW2070 | GB/T 2521.1-2016 | 1 | 39 |  |  | LJ5 | 1 |  | LN01 |  | 153 | C | WCA03w550001C | 0 | I020¦¦I0200-120米上表面单机架油斑明显分切小卷D |  | 0 | 0 | 0 |  |  | 1.27 | 1.254 | 2.423 | 1.68 | 5 |  | 2283003758 | 1 | 1
162 | FALSE | 20220524204707 | 1 |  | LN200613001 | 35W300 | 0.35 | 1200 | 0.504 |  | W25Y01D001 | D230647300 | WV2000(1) | CR | 500001 |  | 150 | 0.35 | 1201 | 508 | 570 | C | B0 |  | CW2070 | GB/T 2521.1-2016 | 1 | 39 |  |  | LJ5 | 1 |  | LN01 |  | 150 | C | WCA03w550001C | 0 | I020¦¦I0200-150米上表面单机架油斑明显分切小卷D |  | 0 | 0 | 0 |  |  | 1.212 | 1.248 | 2.524 | 1.68 | 4 |  | 2283004853 | 1 | 1
163 | FALSE | 20220525183146 | 1 |  | LN200613801 | 35W300 | 0.35 | 1200 | 0.514 |  | W23Y02D002 | D227073300 | WV1900(2) | CR | 500001 |  | 158 | 0.35 | 1201 | 508 | 573 | C | B0 |  | CW2070 | GB/T 2521.1-2016 | 1 | 39 |  |  | LJ5 | 1 |  | LN01 |  | 158 | C | WCA03w550001C | 0 | I020¦¦I0200-120米上表面单机架油斑明显分切小卷D |  | 0 | 0 | 0 |  |  | 1.268 | 1.259 | 2.42 | 1.68 | 4 |  | 2281002928 | 1 | 1
164 | FALSE | 20220527221636 | 1 |  | LN200624701 | 35W300 | 0.35 | 1200 | 0.516 |  | W25Y01D001 | D230648200 | WV2000(1) | CR | 500001 |  | 157 | 0.35 | 1201 | 508 | 573 | C | B0 |  | CW2070 | GB/T 2521.1-2016 | 1 | 39 |  |  | LJ5 | 1 |  | LN01 |  | 157 | C | WCA03w550001C | 0 | I020¦¦I020板头0-100米上表面单机架油斑分切小卷D |  | 0 | 0 | 0 |  |  | 1.311 | 1.168 | 2.688 | 1.69 | 5 |  | 2283004852 | 1 | 1
165 | FALSE | 20220428200730 | 1 |  | LN200492401 | 35W300 | 0.35 | 1200 | 0.518 |  | W24Y02D001 | D228777200 | WV2000(1) | CR | 500001 |  | 157 | 0.35 | 1201 | 508 | 573 | C | B0 |  | CW2070 | GB/T 2521.1-2016 | 1 | 39 |  |  | LJ5 | 1 |  | LN01 |  | 157 | C | WCA03w550001C | 0 | H001¦¦H001带头110米处下表面炼钢翘皮分切L |  | 0 | 0 | 0 |  |  | 1.558 | 1.543 | 2.427 | 1.69 | 7 |  | 2283003710 | 1 | 1
166 | FALSE | 20220708072213 | 1 |  | LN200784101 | 35W300 | 0.35 | 1200 | 0.536 |  | W26Y01D003 | D232672100 | WV2000(1) | CR | 500001 |  | 0 | 0.35 | 1201 | 508 | 574 | C | B0 |  | CW2070 | GB/T 2521.1-2016 | 1 | 39 |  |  | LJ5 | 1 |  | LN01 |  | 0 | C | WCA03w550001C | 0 | H001¦¦H001带头120米下表面断续炼钢翘皮沿轧制方向呈长条状分切L |  | 0 | 0 | 0 |  |  | 1.168 | 1.191 | 2.403 | 1.68 | 4 |  | 2283006031 | 1 | 1
167 | FALSE | 20220525024513 | 1 |  | LN200615101 | 35W300 | 0.35 | 1200 | 0.538 |  | W23Y03D001 | D228878000 | WV1900(2) | CR | 500001 |  | 159 | 0.35 | 1201 | 508 | 574 | C | B0 |  | CW2070 | GB/T 2521.1-2016 | 1 | 39 |  |  | LJ5 | 1 |  | LN01 |  | 159 | C | WCA03w550001C | 0 | I020¦¦I020带头40米上表面单机架油斑分切D |  | 0 | 0 | 0 |  |  | 1.214 | 1.251 | 2.621 | 1.68 | 5 |  | 2283003759 | 1 | 1
168 | FALSE | 20220426025136 | 1 |  | LN200495201 | 35W300 | 0.35 | 1200 | 0.548 |  | W24Y02D001 | D228794900 | WV2000(1) | CR | 500001 |  | 163 | 0.35 | 1201 | 508 | 575 | C | B0 |  | CW2070 | GB/T 2521.1-2016 | 1 | 39 |  |  | LJ5 | 1 |  | LN01 |  | 163 | C | WCA03w550001C | 0 | I020¦¦I020卷芯90m单机架断续油斑分切小卷D |  | 0 | 0 | 0 |  |  | 1.433 | 1.397 | 2.441 | 1.68 | 7 |  | 2283003710 | 1 | 1
169 | FALSE | 20220524231344 | 1 |  | LN200613201 | 35W300 | 0.35 | 1200 | 0.568 |  | W25Y01D001 | D230647700 | WV2000(1) | CR | 500001 |  | 170 | 0.35 | 1201 | 508 | 578 | C | B0 |  | CW2070 | GB/T 2521.1-2016 | 1 | 39 |  |  | LJ5 | 1 |  | LN01 |  | 170 | C | WCA03w550001C | 0 | I020¦¦I0200-180米上表面单机架油斑明显分切小卷D |  | 0 | 0 | 0 |  |  | 1.212 | 1.248 | 2.477 | 1.69 | 4 |  | 2283004852 | 1 | 1
170 | FALSE | 20220528091321 | 1 |  | LN200622601 | 35W300 | 0.35 | 1200 | 0.576 |  | W24Y02D001 | D228791100 | WV2000(1) | CR | 500001 |  | 176 | 0.35 | 1201 | 508 | 580 | C | B0 |  | CW2070 | GB/T 2521.1-2016 | 1 | 39 |  |  | LJ5 | 1 |  | LN01 |  | 176 | C | WCA03w550001C | 0 | I020¦¦I020通卷单机架断续油斑分切小卷D |  | 0 | 0 | 0 |  |  | 1.282 | 1.164 | 2.598 | 1.69 | 5 |  | 2283003712 | 1 | 1
171 | FALSE | 20220528082257 | 1 |  | LN200622801 | 35W300 | 0.35 | 1200 | 0.578 |  | W24Y02D001 | D228790700 | WV2000(1) | CR | 500001 |  | 173 | 0.35 | 1201 | 508 | 579 | C | B0 |  | CW2070 | GB/T 2521.1-2016 | 1 | 39 |  |  | LJ5 | 1 |  | LN01 |  | 173 | C | WCA03w550001C | 0 | I020¦¦I020通卷单机架断续油斑分切小卷D |  | 0 | 0 | 0 |  |  | 1.282 | 1.164 | 2.499 | 1.69 | 5 |  | 2283003713 | 1 | 1
172 | FALSE | 20220529152455 | 1 |  | LN200630201 | 35W300 | 0.35 | 1200 | 0.584 |  | W25Y01D001 | D230646700 | WV2000(1) | CR | 500001 |  | 179 | 0.35 | 1201 | 508 | 581 | C | B0 |  | CW2070 | GB/T 2521.1-2016 | 1 | 39 |  |  | LJ5 | 1 |  | LN01 |  | 179 | C | WCA03w550001C | 0 | I020¦¦I020卷芯50m单机架断续油斑分切小卷D |  | 0 | 0 | 0 |  |  | 1.323 | 1.411 | 2.505 | 1.69 | 3 |  | 2283004852 | 1 | 1
173 | FALSE | 20220525082847 | 1 |  | LN200611601 | 35W300 | 0.35 | 1200 | 0.594 |  | W25Y01D001 | D230647400 | WV2000(1) | CR | 500001 |  | 182 | 0.35 | 1201 | 508 | 582 | C | B0 |  | CW2070 | GB/T 2521.1-2016 | 1 | 39 |  |  | LJ5 | 1 |  | LN01 |  | 182 | C | WCA03w550001C | 0 | I020¦¦I020通卷单机架断续油斑分切小卷D |  | 0 | 0 | 0 |  |  | 1.239 | 1.222 | 2.497 | 1.68 | 8 |  | 2283004852 | 1 | 1
174 | FALSE | 20220526091259 | 1 |  | LN200612001 | 35W300 | 0.35 | 1200 | 0.594 |  | W25Y01D001 | D230645700 | WV2000(1) | CR | 500001 |  | 178 | 0.35 | 1201 | 508 | 581 | C | B0 |  | CW2070 | GB/T 2521.1-2016 | 1 | 39 |  |  | LJ5 | 1 |  | LN01 |  | 178 | C | WCA03w550001C | 0 | I020¦¦I020WS侧距尾部65米单机架油斑，分切小卷D |  | 0 | 0 | 0 |  |  | 1.336 | 1.304 | 2.468 | 1.69 | 6 |  | 2283004851 | 1 | 1
175 | FALSE | 20220428024247 | 1 |  | LN200498603 | 35W300 | 0.35 | 1200 | 0.6 |  | W24Y02D001 | D228792100 | WV2000(1) | CR | 500001 |  | 160 | 0.35 | 1201 | 508 | 574 | C | B0 |  | CW2070 | GB/T 2521.1-2016 | 1 | 39 |  |  | LJ5 | 1 |  | LN01 |  | 160 | C | WCA03w550001C | 0 | H001¦¦H001带尾65m下表面断续炼钢翘皮分切小卷L |  | 0 | 0 | 0 |  |  | 1.191 | 1.194 | 2.357 | 1.69 | 3 |  | 2283003715 | 1 | 1
176 | FALSE | 20220426162532 | 1 |  | LN200496204 | 35W300 | 0.35 | 1200 | 0.648 |  | W24Y02D001 | D228795500 | WV2000(1) | CR | 500001 |  | 180 | 0.35 | 1201 | 508 | 582 | C | B0 |  | CW2070 | GB/T 2521.1-2016 | 1 | 39 |  |  | LJ5 | 1 |  | LN01 |  | 180 | C | WCA03w550001C | 0 | H005¦¦H00568米处热轧孔洞分切未切除周围无明显翘皮，形状无规律分切小卷Z |  | 0 | 0 | 0 |  |  | 1.38 | 1.382 | 2.422 | 1.69 | 2 |  | 2283003708 | 1 | 1
177 | FALSE | 20220527211918 | 1 |  | LN200624304 | 35W300 | 0.35 | 1200 | 0.66 |  | W25Y01D001 | D230647800 | WV2000(1) | CR | 500001 |  | 188 | 0.35 | 1201 | 508 | 585 | C | B0 |  | CW2070 | GB/T 2521.1-2016 | 1 | 39 |  |  | LJ5 | 1 |  | LN01 |  | 188 | C | WCA03w550001C | 0 | H005¦¦H005板头5m处DS侧炼钢孔洞分切未切除周围有明显翘皮，有手感，形状无规律分切小卷L |  | 0 | 0 | 0 |  |  | 1.311 | 1.168 | 2.681 | 1.69 | 5 |  | 2283004852 | 1 | 1
178 | FALSE | 20220525011413 | 1 |  | LN200614901 | 35W300 | 0.35 | 1200 | 0.668 |  | W23Y03D001 | D228878400 | WV1900(2) | CR | 500001 |  | 202 | 0.35 | 1201 | 508 | 590 | C | B0 |  | CW2070 | GB/T 2521.1-2016 | 1 | 39 |  |  | LJ5 | 1 |  | LN01 |  | 202 | C | WCA03w550001C | 0 | I014¦¦I014带头62米处操作侧单机架边浪分切D |  | 0 | 0 | 0 |  |  | 1.202 | 1.241 | 2.559 | 1.69 | 6 |  | 2283003758 | 1 | 1
179 | FALSE | 20220525022122 | 1 |  | LN200615201 | 35W300 | 0.35 | 1200 | 0.676 |  | W23Y03D001 | D228878201 | WV1900(2) | CR | 500001 |  | 204 | 0.35 | 1201 | 508 | 591 | C | B0 |  | CW2070 | GB/T 2521.1-2016 | 1 | 39 |  |  | LJ5 | 1 |  | LN01 |  | 204 | C | WCA03w550001C | 0 | I014¦¦I014带头55米上表面单机架边浪分切D |  | 0 | 0 | 0 |  |  | 1.214 | 1.251 | 2.657 | 1.69 | 5 |  | 2283003759 | 1 | 1
180 | FALSE | 20220525031546 | 1 |  | LN200615001 | 35W300 | 0.35 | 1200 | 0.69 |  | W23Y03D001 | D228878300 | WV1900(2) | CR | 500001 |  | 209 | 0.35 | 1201 | 508 | 593 | C | B0 |  | CW2070 | GB/T 2521.1-2016 | 1 | 39 |  |  | LJ5 | 1 |  | LN01 |  | 209 | C | WCA03w550001C | 0 | I020¦¦I020带头80米上表面单机架油斑分切D |  | 0 | 0 | 0 |  |  | 1.202 | 1.241 | 2.606 | 1.69 | 6 |  | 2283003758 | 1 | 1
181 | FALSE | 20220525154647 | 1 |  | LN200611701 | 35W300 | 0.35 | 1200 | 0.704 |  | W25Y01D001 | D230647100 | WV2000(1) | CR | 500001 |  | 217 | 0.35 | 1201 | 508 | 596 | C | B0 |  | CW2070 | GB/T 2521.1-2016 | 1 | 39 |  |  | LJ5 | 1 |  | LN01 |  | 217 | C | WCA03w550001C | 0 | I020¦¦I020通卷单机架断续油斑分切小卷D |  | 0 | 0 | 0 |  |  | 1.224 | 1.235 | 2.477 | 1.69 | 6 |  | 2283004853 | 1 | 1
182 | FALSE | 20220808034613 | 1 |  | LM200966701 | 35W300 | 0.35 | 1200 | 0.716 |  | W26Y01D003 | D232672000 | WV2000(1) | CR | 500001 |  | 219 | 0.35 | 1201 | 508 | 596 | C | B0 |  | CW2070 | GB/T 2521.1-2016 | 1 | 39 |  |  | LJ5 | 1 |  | LM01 |  | 219 | C | WCA03w550001C | 0 | N006¦¦N006卷芯95m单机架厚度波动大分切小卷D |  | 0 | 0 | 0 |  |  | 1.399 | 1.247 | 2.515 | 1.69 | 3 |  | 2283006031 | 1 | 1
183 | FALSE | 20220525163135 | 1 |  | LN200613401 | 35W300 | 0.35 | 1200 | 0.72 |  | W23Y02D002 | D228876500 | WV1900(2) | CR | 500001 |  | 223 | 0.35 | 1201 | 508 | 598 | C | B0 |  | CW2070 | GB/T 2521.1-2016 | 1 | 39 |  |  | LJ5 | 1 |  | LN01 |  | 223 | C | WCA03w550001C | 0 | I020¦¦I0200-180米上表面单机架油斑明显分切小卷D |  | 0 | 0 | 0 |  |  | 1.222 | 1.269 | 2.435 | 1.69 | 8 |  | 2283003758 | 1 | 1
184 | FALSE | 20220526082814 | 1 |  | LN200611901 | 35W300 | 0.35 | 1200 | 0.722 |  | W25Y01D001 | D230647200 | WV2000(1) | CR | 500001 |  | 217 | 0.35 | 1201 | 508 | 596 | C | B0 |  | CW2070 | GB/T 2521.1-2016 | 1 | 39 |  |  | LJ5 | 1 |  | LN01 |  | 217 | C | WCA03w550001C | 0 | I020¦¦I020WS侧距尾部190米单机架油斑，分切小卷D |  | 0 | 0 | 0 |  |  | 1.336 | 1.304 | 2.469 | 1.69 | 7 |  | 2283004853 | 1 | 1
185 | FALSE | 20220425144616 | 1 |  | LN200492202 | 35W300 | 0.35 | 1200 | 0.746 |  | W24Y02D001 | D228792500 | WV2000(1) | CR | 500001 |  | 226 | 0.35 | 1201 | 508 | 599 | C | B0 |  | CW2070 | GB/T 2521.1-2016 | 1 | 39 |  |  | LJ5 | 1 |  | LN01 |  | 226 | C | WCA03w550001C | 0 | H005¦¦H005带头70米处操作侧热轧孔洞分切Z |  | 0 | 0 | 0 |  |  | 1.54 | 1.49 | 2.394 | 1.69 | 5 |  | 2283003715 | 1 | 1
186 | FALSE | 20220426012454 | 1 |  | LN200494101 | 35W300 | 0.35 | 1200 | 0.774 |  | W24Y02D001 | D228794600 | WV2000(1) | CR | 500001 |  | 238 | 0.35 | 1201 | 508 | 603 | C | B0 |  | CW2070 | GB/T 2521.1-2016 | 1 | 39 |  |  | LJ5 | 1 |  | LN01 |  | 238 | C | WCA03w550001C | 0 | H005¦¦H005带尾5m传动侧热轧孔洞分切Z |  | 0 | 0 | 0 |  |  | 1.424 | 1.413 | 2.439 | 1.69 | 4 |  | 2283003710 | 1 | 1
187 | FALSE | 20220525014352 | 1 |  | LN200615301 | 35W300 | 0.35 | 1200 | 0.844 |  | W23Y03D001 | D228877600 | WV1900(2) | CR | 500001 |  | 256 | 0.35 | 1201 | 508 | 610 | C | B0 |  | CW2070 | GB/T 2521.1-2016 | 1 | 39 |  |  | LJ5 | 1 |  | LN01 |  | 256 | C | WCA03w550001C | 0 | I014¦¦I014带头167米处操作侧单机架边浪分切D |  | 0 | 0 | 0 |  |  | 1.202 | 1.241 | 2.593 | 1.68 | 5 |  | 2283003757 | 1 | 1
188 | FALSE | 20220525202213 | 1 |  | LN200613904 | 35W300 | 0.35 | 1200 | 0.896 |  | W23Y03D001 | D228877800 | WV1900(2) | CR | 500001 |  | 269 | 0.35 | 1201 | 508 | 615 | C | B0 |  | CW2070 | GB/T 2521.1-2016 | 1 | 39 |  |  | LJ5 | 1 |  | LN01 |  | 269 | C | WCA03w550001C | 0 | I015¦¦I015通卷DS侧断续单机架板型不良分切小卷D |  | 0 | 0 | 0 |  |  | 1.27 | 1.254 | 2.388 | 1.68 | 6 |  | 2283003759 | 1 | 1
189 | FALSE | 20220530163256 | 1 |  | LN200632001 | 35W300 | 0.35 | 1110 | 0.92 |  | W25Y01D003 | D230669600 | WV2000(1) | CR | 500001 |  | 287 | 0.35 | 1111 | 508 | 621 | C | B0 |  | CW2070 | GB/T 2521.1-2016 | 1 | 39 |  |  | LJ5 | 1 |  | LN01 |  | 287 | C | WCA03w550001C | 0 | I020¦¦I020通卷单机架断续油斑分切小卷D |  | 0 | 0 | 0 |  |  | 1.339 | 1.383 | 18.644 | 1.68 | 3 |  | 2283004867 | 1 | 1
190 | FALSE | 20220502142533 | 1 |  | LN200519601 | 35W300 | 0.35 | 1200 | 0.932 |  | W24Y02D001 | D228795200 | WV2000(1) | CR | 500001 |  | 287 | 0.35 | 1201 | 508 | 621 | C | B0 |  | CW2070 | GB/T 2521.1-2016 | 1 | 39 |  |  | LJ5 | 1 |  | LN01 |  | 287 | C | WCA03w550001C | 0 | I020¦¦I020通卷单机架断续油斑明显分切D |  | 0 | 0 | 0 |  |  | 1.274 | 1.255 | 2.611 | 1.69 | 8 |  | 2283003708 | 1 | 1
191 | FALSE | 20220709172739 | 1 |  | LN200782002 | 35W300 | 0.35 | 1200 | 0.944 |  | W24Y02D001 | D228817101 | WV2000(1) | CR | 500001 |  | 280 | 0.35 | 1201 | 508 | 619 | C | B0 |  | CW2070 | GB/T 2521.1-2016 | 1 | 39 |  |  | LJ5 | 1 |  | LN01 |  | 280 | C | WCA03w550001C | 0 | H005¦¦H005307米处炼钢孔洞分切未切除周围有明显翘皮，有手感，形状无规律分切小卷L |  | 0 | 0 | 0 |  |  | 1.31 | 1.199 | 2.401 | 1.69 | 5 |  | 2283003716 | 1 | 1
192 | FALSE | 20220426143713 | 1 |  | LN200496001 | 35W300 | 0.35 | 1200 | 1.08 |  | W24Y02D001 | D228790500 | WV2000(1) | CR | 500001 |  | 333 | 0.35 | 1201 | 508 | 638 | C | B0 |  | CW2070 | GB/T 2521.1-2016 | 1 | 39 |  |  | LJ5 | 1 |  | LN01 |  | 333 | B | WCA03w550001B | 0 | N006¦¦N006通卷单机架厚度曲线波动大分切小卷D |  | 0 | 0 | 0 |  |  | 1.37 | 1.403 | 2.373 | 1.7 | 5 |  | 2283003713 | 1 | 1
193 | FALSE | 20220528085256 | 1 |  | LN200622501 | 35W300 | 0.35 | 1200 | 1.248 |  | W24Y02D001 | D228792400 | WV2000(1) | CR | 500001 |  | 387 | 0.35 | 1201 | 508 | 656 | C | B0 |  | CW2070 | GB/T 2521.1-2016 | 1 | 39 |  |  | LJ5 | 1 |  | LN01 |  | 387 | B | WCA03w550001B | 0 | I020¦¦I020通卷单机架断续油斑分切小卷D |  | 0 | 0 | 0 |  |  | 1.296 | 1.14 | 2.493 | 1.7 | 6 |  | 2283003715 | 1 | 1
194 | FALSE | 20220525200432 | 1 |  | LN200613901 | 35W300 | 0.35 | 1200 | 1.284 |  | W23Y03D001 | D228877800 | WV1900(2) | CR | 500001 |  | 400 | 0.35 | 1201 | 508 | 660 | C | B0 |  | CW2070 | GB/T 2521.1-2016 | 1 | 39 |  |  | LJ5 | 1 |  | LN01 |  | 400 | B | WCA03w550001B | 0 | I015¦¦I015通卷DS侧断续单机架板型不良分切小卷D |  | 0 | 0 | 0 |  |  | 1.27 | 1.254 | 2.388 | 1.68 | 6 |  | 2283003759 | 1 | 1
195 | FALSE | 20220426140703 | 1 |  | LN200495901 | 35W300 | 0.35 | 1200 | 1.318 |  | W24Y02D001 | D228794700 | WV2000(1) | CR | 500001 |  | 408 | 0.35 | 1201 | 508 | 663 | C | B0 |  | CW2070 | GB/T 2521.1-2016 | 1 | 39 |  |  | LJ5 | 1 |  | LN01 |  | 408 | B | WCA03w550001B | 0 | N006¦¦N006通卷单机架厚度曲线波动大分切小卷D |  | 0 | 0 | 0 |  |  | 1.37 | 1.403 | 2.408 | 1.69 | 5 |  | 2283003710 | 1 | 1
196 | FALSE | 20220525023618 | 1 |  | LN200615203 | 35W300 | 0.35 | 1200 | 1.412 |  | W23Y03D001 | D228878201 | WV1900(2) | CR | 500001 |  | 416 | 0.35 | 1201 | 508 | 666 | C | B0 |  | CW2070 | GB/T 2521.1-2016 | 1 | 39 |  |  | LJ5 | 1 |  | LN01 |  | 416 | B | WCA03w550001B | 0 | I020¦¦I020带尾416米上表面单机架油斑分切D |  | 0 | 0 | 0 |  |  | 1.214 | 1.251 | 2.657 | 1.69 | 7 |  | 2283003759 | 1 | 1
197 | FALSE | 20220525170817 | 1 |  | LN200613302 | 35W300 | 0.35 | 1200 | 1.602 |  | W23Y02D002 | D228876900 | WV1900(2) | CR | 500001 |  | 499 | 0.35 | 1201 | 508 | 693 | C | B0 |  | CW2070 | GB/T 2521.1-2016 | 1 | 39 |  |  | LJ5 | 1 |  | LN01 |  | 499 | B | WCA03w550001B | 0 | H005¦¦H005板尾10m、250m、340m三处WS侧热轧孔洞分切未切除周围无明显翘皮，形状无规律分切小卷Z |  | 0 | 0 | 0 |  |  | 1.222 | 1.269 | 2.437 | 1.7 | 5 |  | 2283003758 | 1 | 1
198 | FALSE | 20220525064904 | 1 |  | LN200615004 | 35W300 | 0.35 | 1200 | 1.612 |  | W23Y03D001 | D228878300 | WV1900(2) | CR | 500001 |  | 481 | 0.35 | 1201 | 508 | 687 | C | B0 |  | CW2070 | GB/T 2521.1-2016 | 1 | 39 |  |  | LJ5 | 1 |  | LN01 |  | 481 | B | WCA03w550001B | 0 | I014¦¦I014圆盘剪崩刀导致边浪 |  | 0 | 0 | 0 |  |  | 1.202 | 1.241 | 2.606 | 1.69 | 5 |  | 2283003758 | 1 | 1
199 | FALSE | 20220610103639 | 1 |  | LN200681601 | 35W300 | 0.35 | 1200 | 1.686 |  | W24Y02D001 | D228790400 | WV2000(1) | CR | 500001 |  | 524 | 0.35 | 1201 | 508 | 701 | C | B0 |  | CW2070 | GB/T 2521.1-2016 | 1 | 39 |  |  | LJ5 | 1 |  | LN01 |  | 524 | B | WCA03w550001B | 0 | I020¦¦I020板头0-430m上表面单机架油斑分切小卷D |  | 0 | 0 | 0 |  |  | 1.24 | 1.231 | 2.43 | 1.69 | 8 |  | 2283003713 | 1 | 1
200 | FALSE | 20220527195406 | 1 |  | LN200624101 | 35W300 | 0.35 | 1200 | 2.532 |  | W25Y01D001 | D230647600 | WV2000(1) | CR | 500001 |  | 787 | 0.35 | 1201 | 508 | 780 | C | W1 |  | CW2070 | GB/T 2521.1-2016 | 1 | 39 |  |  | LJ5 | 1 |  | LN01 |  | 787 | B | WCA03w550001B | 0 | I015¦¦I015板尾50-70mDS侧单机架板型不良分切小卷D |  | 0 | 0 | 0 |  |  | 1.257 | 1.163 | 2.666 | 1.7 | 6 |  | 2283004852 | 1 | 1
201 | FALSE | 20220525171752 | 1 |  | LN200613303 | 35W300 | 0.35 | 1200 | 2.992 |  | W23Y02D002 | D228876900 | WV1900(2) | CR | 500001 |  | 937 | 0.35 | 1201 | 508 | 822 | C | W1 |  | CW2070 | GB/T 2521.1-2016 | 1 | 39 |  |  | LJ5 | 1 |  | LN01 |  | 937 | B | WCA03w550001B | 0 | H005¦¦H005板尾5m处WS侧炼钢孔洞分切未切除周围有明显翘皮，有手感，形状无规律分切小卷L |  | 0 | 0 | 0 |  |  | 1.222 | 1.269 | 2.437 | 1.7 | 8 |  | 2283003758 | 1 | 1
202 | FALSE | 20220610110004 | 1 |  | LN200681603 | 35W300 | 0.35 | 1200 | 5.655 |  | W24Y02D001 | D228790400 | WV2000(1) | CR | 800001 |  | 1768 | 0.35 | 1201 | 508 | 1023 | C | W1 |  | CW2070 | GB/T 2521.1-2016 | 1 | 39 |  |  | LJ3 | 1 |  | LN01 |  | 1768 | A | WCA03w550001A | 0 | I020¦¦I020通卷上下表面单机架油斑分切，判次D |  | 0 | 0 | 0 |  |  | 1.24 | 1.231 | 2.43 | 1.69 | 6 |  | 2283003713 | 1 | 1
203 | FALSE | 20220603100049 | 1 |  | LN200648703 | 50W400 | 0.5 | 1110 | 0.588 |  | W24Y01D018 | D225388100 | W470(4) | CR | 500001 |  | 116 | 0.5 | 1111 | 508 | 576 | C | B0 |  | CW2040 | GB/T 2521.1-2016 | 1 | 39 |  |  | LJ5 | 1 |  | LN01 |  | 116 | C | WCA03w270001C | 0 | W011¦¦W011带尾100米板面发黄分切，余材消耗 |  | 0 | 0 | 0 |  |  | 1.044 | 1.084 | 2.968 | 1.72 | 6 |  | 2282001760 | 1 | 1
204 | FALSE | 20220624214603 | 1 |  | LN200732101 | 50W400 | 0.5 | 1200 | 0.582 |  | WC6E03D002 | D229501700 | W400 | CR | 500001 |  | 126 | 0.5 | 1201 | 508 | 582 | C | B0 |  | CW2040 | GB/T 2521.1-2016 | 1 | 39 |  |  | LJ5 | 1 |  | LN01 |  | 126 | C | WCA03w270001C | 0 | I020¦¦I020带头50m单机架油斑，分切小卷D |  | 0 | 0 | 0 |  |  | 1.048 | 0.932 | 2.739 | 1.72 | 8 |  | 2283004134 | 1 | 1
205 | FALSE | 20220615021721 | 1 |  | LN200692401 | 50W400 | 0.5 | 1200 | 0.582 |  | W24T01D003 | D229569800 | W400 | CR | 500001 |  | 123 | 0.5 | 1201 | 508 | 580 | C | B0 |  | CW2040 | GB/T 2521.1-2016 | 1 | 39 |  |  | LJ5 | 1 |  | LN01 |  | 123 | C | WCA03w270001C | 0 | I020¦¦I020带头80米上表面单机架油斑分切D |  | 0 | 0 | 0 |  |  | 1.063 | 1.136 | 2.845 | 1.72 | 7 |  | 2283004189 | 1 | 1
206 | FALSE | 20220624182809 | 1 |  | LN200727901 | 50W400 | 0.5 | 1200 | 0.596 |  | WC6E03D002 | D229570000 | W400 | CR | 500001 |  | 129 | 0.5 | 1201 | 508 | 583 | C | B0 |  | CW2040 | GB/T 2521.1-2016 | 1 | 39 |  |  | LJ5 | 1 |  | LN01 |  | 129 | C | WCA03w270001C | 0 | I020¦¦I020带头70m单机架油斑，分切小卷D |  | 0 | 0 | 0 |  |  | 0.747 | 0.875 | 2.84 | 1.72 | 8 |  | 2283004189 | 1 | 1
207 | FALSE | 20220623164911 | 1 |  | LN200726701 | 50W400 | 0.5 | 1200 | 0.634 |  | WC6E03D002 | D229501100 | W400 | CR | 500001 |  | 189 | 0.5 | 1201 | 508 | 585 | C | B0 |  | CW2040 | GB/T 2521.1-2016 | 1 | 39 |  |  | LJ5 | 1 |  | LN01 |  | 189 | C | WCA03w270001C | 0 | I020¦¦I020通卷断续单机架油斑分切小卷D |  | 0 | 0 | 0 |  |  | 0.73 | 0.848 | 2.721 | 1.71 | 5 |  | 2283004137 | 1 | 1
208 | FALSE | 20220802210655 | 1 |  | LN200794103 | 50W400 | 0.5 | 1200 | 0.686 |  | WC6E05D002 | D234986300 | W400 | CR | 500001 |  | 131 | 0.5 | 1201 | 508 | 584 | C | B0 |  | CW2040 | GB/T 2521.1-2016 | 1 | 39 |  |  | LJ5 | 1 |  | LN01 |  | 131 | C | WCA03w270001C | 0 | I020¦¦I020带尾30m单机架油斑，分切小卷D |  | 0 | 0 | 0 |  |  | 0.995 | 0.941 | 2.821 | 1.72 | 6 |  | 2283007416 | 1 | 1
209 | FALSE | 20220802185651 | 1 |  | LN200791603 | 50W400 | 0.5 | 1200 | 0.694 |  | WC6E04D002 | D232703400 | W400 | CR | U30005 |  | 129 | 0.5 | 1201 | 508 | 583 | C | B0 |  | CW2040 | GB/T 2521.1-2016 | 1 | 39 |  |  | LP3 | 1 |  | LN01 |  | 129 | C | WCA03w270001C | 0 | H001¦¦H001板头0-80米处DS侧下表面断续炼钢翘皮沿轧制方向呈长条状，位置无规律分切小卷L |  | 0 | 0 | 0 |  |  | 0.984 | 0.952 | 2.817 | 1.72 | 7 |  | 2283006045 | 1 | 1
210 | FALSE | 20220624130850 | 1 |  | LN200726401 | 50W400 | 0.5 | 1200 | 0.79 |  | WC6E03D002 | D229570900 | W400 | CR | 500001 |  | 168 | 0.5 | 1201 | 508 | 604 | C | B0 |  | CW2040 | GB/T 2521.1-2016 | 1 | 39 |  |  | LJ5 | 1 |  | LN01 |  | 168 | C | WCA03w270001C | 0 | H001¦¦H001带尾50m下表面断续炼钢翘皮沿轧制方向呈长条状分切L |  | 0 | 0 | 0 |  |  | 0.767 | 0.887 | 2.843 | 1.72 | 6 |  | 2283004190 | 1 | 1
211 | FALSE | 20220811170733 | 1 |  | LN200820501 | 50W400 | 0.5 | 1200 | 0.888 |  | WC6E05D002 | D232702600 | W400 | CR | 500001 |  | 193 | 0.5 | 1201 | 508 | 617 | C | B0 |  | CW2040 | GB/T 2521.1-2016 | 1 | 39 |  |  | LJ5 | 1 |  | LN01 |  | 193 | C | WCA03w270001C | 0 | H005¦¦H005带头100米处操作侧炼钢孔洞分切L |  | 0 | 0 | 0 |  |  | 1.02 | 0.968 | 2.729 | 1.72 | 6 |  | 2283006047 | 1 | 1
212 | FALSE | 20220624153555 | 1 |  | LN200725801 | 50W400 | 0.5 | 1200 | 1.222 |  | WC6E03D002 | D229502100 | W400 | CR | 500001 |  | 262 | 0.5 | 1201 | 508 | 652 | C | B0 |  | CW2040 | GB/T 2521.1-2016 | 1 | 39 |  |  | LJ5 | 1 |  | LN01 |  | 262 | B | WCA03w270001B | 0 | H001¦¦H001带尾80米下表面断续炼钢翘皮L |  | 0 | 0 | 0 |  |  | 0.792 | 0.902 | 2.735 | 1.71 | 7 |  | 2283004135 | 1 | 1
213 | FALSE | 20220904052117 | 1 |  | LE200990101 | 50W600 | 0.5 | 1000 | 0.536 |  | W28M01D001 | D236823400 | W600(6) | CR | 500001 |  | 137 | 0.5 | 1001 | 508 | 571 | C | B0 |  | CW0175 | GB/T 2521-2008 | 1 | 39 |  |  | LJ5 | 1 |  | LD02 |  | 137 | C | WCA01w190001C | 0 | H005¦¦H005距头部62米中间炼钢孔洞未切除，分切小卷L |  | 0 | 0 | 0 |  |  | 0.792 | 0.804 | 3.819 | 1.7 | 4 |  | 2283008608 | 1 | 1
214 | FALSE | 20220904045114 | 1 |  | LE200989701 | 50W600 | 0.5 | 1020 | 0.552 |  | W28M01D002 | D236815600 | W600(6) | CR | 500001 |  | 138 | 0.5 | 1021 | 508 | 574 | C | B0 |  | CW0175 | GB/T 2521-2008 | 1 | 39 |  |  | LJ5 | 1 |  | LD02 |  | 138 | C | WCA01w190001C | 0 | N007¦¦N007距头部23米酸轧原料窄尺，分切小卷ZY |  | 0 | 0 | 0 |  |  | 0.775 | 0.839 | 3.728 | 1.7 | 4 |  | 2283008606 | 1 | 1
215 | FALSE | 20220903233138 | 1 |  | LE200993004 | 50W600 | 0.5 | 1000 | 0.756 |  | W28A16D006 | D231476100 | W600(1) | CR | 500001 |  | 170 | 0.5 | 1001 | 508 | 590 | C | B0 |  | CW0175 | GB/T 2521-2008 | 1 | 39 |  |  | LJ5 | 1 |  | LD02 |  | 170 | C | WCA01w190001C | 0 | N007¦¦N007DS侧边部原料窄边分切小卷ZY |  | 0 | 0 | 0 |  |  | 0.817 | 0.859 | 3.819 | 1.69 | 7 |  | 2282005102 | 1 | 1
216 | FALSE | 20220902232113 | 1 |  | LN200902105 | 50W600 | 0.5 | 1200 | 0.5 |  | W28M01D005 | D236781500 | W600(6) | CR | 500001 |  | 0 | 0.5 | 1201 | 508 | 570 | C | B0 |  | CW0175 | GB/T 2521-2008 | 1 | 39 |  |  | LJ5 | 1 |  | LN01 |  | 0 | C | WCA01w190001C | 0 | N006¦¦N006带尾90米酸轧升降速导致厚度曲线波动大分切ZY |  | 0 | 0 | 0 |  |  | 0.942 | 1.053 | 3.805 | 1.7 | 6 |  | 2282008050 | 1 | 1
217 | FALSE | 20220906233941 | 1 |  | LN200914801 | 50W600 | 0.5 | 1200 | 0.558 |  | W29A02D002 | D236947200 | W600(1) | CR | 500001 |  | 121 | 0.5 | 1201 | 508 | 579 | C | B0 |  | CW0175 | GB/T 2521-2008 | 1 | 39 |  |  | LJ5 | 1 |  | LN01 |  | 121 | C | WCA01w190001C | 0 | N006¦¦N006板头0-100m热轧毛刺状厚度曲线分切小卷Z |  | 0 | 0 | 0 |  |  | 1.134 | 0.802 | 3.911 | 1.7 | 10 |  | 2283008691 | 1 | 1
218 | FALSE | 20220907074102 | 1 |  | LN200918105 | 50W600 | 0.5 | 1200 | 0.57 |  | W28M01D005 | D236767000 | W600(6) | CR | 500001 |  | 0 | 0.5 | 1201 | 508 | 578 | C | B0 |  | CW0175 | GB/T 2521-2008 | 1 | 39 |  |  | LJ5 | 1 |  | LN01 |  | 0 | C | WCA01w190001C | 0 | N001¦¦N001尾30米上表面欠酸洗分切小卷ZY |  | 0 | 0 | 0 |  |  | 1.067 | 0.762 | 3.664 | 1.7 | 4 |  | 2282008049 | 1 | 1
219 | FALSE | 20220906165347 | 1 |  | LN200898801 | 50W600 | 0.5 | 1200 | 0.574 |  | W28M01D005 | D236767400 | W600(6) | CR | 500001 |  | 124 | 0.5 | 1201 | 508 | 580 | C | B0 |  | CW0175 | GB/T 2521-2008 | 1 | 39 |  |  | LJ5 | 1 |  | LN01 |  | 124 | C | WCA01w190001C | 0 | N001¦¦N001板头0-50m上表面欠酸洗分切小卷ZY |  | 0 | 0 | 0 |  |  | 1 | 1.098 | 3.692 | 1.7 | 7 |  | 2282008051 | 1 | 1
220 | FALSE | 20220906211313 | 1 |  | LN200915001 | 50W600 | 0.5 | 1200 | 0.582 |  | W29A02D002 | D236946300 | W600(1) | CR | 500001 |  | 125 | 0.5 | 1201 | 508 | 581 | C | B0 |  | CW0175 | GB/T 2521-2008 | 1 | 39 |  |  | LJ5 | 1 |  | LN01 |  | 125 | C | WCA01w190001C | 0 | N006¦¦N006板头0-50m热轧毛刺状厚度曲线分切小卷Z |  | 0 | 0 | 0 |  |  | 1.134 | 0.802 | 3.739 | 1.7 | 6 |  | 2283008688 | 1 | 1
221 | FALSE | 20220905230600 | 1 |  | LN200898701 | 50W600 | 0.5 | 1200 | 0.584 |  | W28M01D005 | D236767300 | W600(6) | CR | 500001 |  | 125 | 0.5 | 1201 | 508 | 581 | C | B0 |  | CW0175 | GB/T 2521-2008 | 1 | 39 |  |  | LJ5 | 1 |  | LN01 |  | 125 | C | WCA01w190001C | 0 | H005¦¦H005板头40m处WS侧热轧孔洞分切未切除周围无明显翘皮，形状无规律分切小卷Z |  | 0 | 0 | 0 |  |  | 0.974 | 1.115 | 3.684 | 1.7 | 7 |  | 2282008049 | 1 | 1
222 | FALSE | 20220903234450 | 1 |  | LN200902305 | 50W600 | 0.5 | 1200 | 0.584 |  | W28M01D005 | D236782400 | W600(6) | CR | U30005 |  | 113 | 0.5 | 1201 | 508 | 574 | C | B0 |  | CW0175 | GB/T 2521-2008 | 1 | 39 |  |  | LP3 | 1 |  | LN01 |  | 113 | C | WCA01w190001C | 0 | H001¦¦H001带尾45米下表面炼钢翘皮分切L |  | 0 | 0 | 0 |  |  | 0.935 | 1.042 | 3.68 | 1.7 | 4 |  | 2282008052 | 1 | 1
223 | FALSE | 20220906213700 | 1 |  | LN200915101 | 50W600 | 0.5 | 1200 | 0.586 |  | W29A03D004 | D236930100 | W600(1) | CR | 500001 |  | 122 | 0.5 | 1201 | 508 | 580 | C | B0 |  | CW0175 | GB/T 2521-2008 | 1 | 39 |  |  | LJ5 | 1 |  | LN01 |  | 122 | C | WCA01w190001C | 0 | H004¦¦H004板头0-50m上表面细线状热轧氧化铁，断续分布且明显分切小卷Z |  | 0 | 0 | 0 |  |  | 1.146 | 0.795 | 3.783 | 1.7 | 8 |  | 2283008670 | 1 | 1
224 | FALSE | 20220902174303 | 1 |  | LN200903001 | 50W600 | 0.5 | 1200 | 0.59 |  | W29A02D002 | D236949200 | W600(1) | CR | 500001 |  | 123 | 0.5 | 1201 | 508 | 580 | C | B0 |  | CW0175 | GB/T 2521-2008 | 1 | 39 |  |  | LJ5 | 1 |  | LN01 |  | 123 | C | WCA01w190001C | 0 | I019¦¦I019带头55米酸轧抱锟印分切ZY |  | 0 | 0 | 0 |  |  | 1.144 | 1.362 | 3.943 | 1.69 | 6 |  | 2283008694 | 1 | 1
225 | FALSE | 20220906121440 | 1 |  | LN200919601 | 50W600 | 0.5 | 1200 | 0.592 |  | W29A03D004 | D236937700 | W600(1) | CR | 500001 |  | 127 | 0.5 | 1201 | 508 | 582 | C | B0 |  | CW0175 | GB/T 2521-2008 | 1 | 39 |  |  | LJ5 | 1 |  | LN01 |  | 127 | C | WCA01w190001C | 0 | M004¦¦M004卷芯80m热轧斜条纹厚度波动大，分切小卷Z |  | 0 | 0 | 0 |  |  | 1.154 | 0.808 | 3.818 | 1.7 | 6 |  | 2283008673 | 1 | 1
226 | FALSE | 20220906222726 | 1 |  | LN200915501 | 50W600 | 0.5 | 1200 | 0.592 |  | W29A03D004 | D236930700 | W600(1) | CR | 500001 |  | 123 | 0.5 | 1201 | 508 | 580 | C | B0 |  | CW0175 | GB/T 2521-2008 | 1 | 39 |  |  | LJ5 | 1 |  | LN01 |  | 123 | C | WCA01w190001C | 0 | H005¦¦H005板头60m处DS侧炼钢孔洞分切未切除周围有明显翘皮，有手感，形状无规律分切小卷L |  | 0 | 0 | 0 |  |  | 1.143 | 0.805 | 3.709 | 1.7 | 5 |  | 2283008669 | 1 | 1
227 | FALSE | 20220903095305 | 1 |  | LN200898401 | 50W600 | 0.5 | 1200 | 0.594 |  | W28M01D005 | D236766200 | W600(6) | CR | 500001 |  | 128 | 0.5 | 1201 | 508 | 583 | C | B0 |  | CW0175 | GB/T 2521-2008 | 1 | 39 |  |  | LJ5 | 1 |  | LN01 |  | 128 | C | WCA01w190001C | 0 | H005¦¦H005板头50m处WS侧炼钢孔洞分切未切除周围有明显翘皮，有手感，形状无规律分切小卷L |  | 0 | 0 | 0 |  |  | 0.966 | 1.1 | 3.797 | 1.7 | 7 |  | 2282008050 | 1 | 1
228 | FALSE | 20220903025939 | 1 |  | LN200905701 | 50W600 | 0.5 | 1200 | 0.594 |  | W28M01D005 | D236766800 | W600(6) | CR | 500001 |  | 127 | 0.5 | 1201 | 508 | 582 | C | B0 |  | CW0175 | GB/T 2521-2008 | 1 | 39 |  |  | LJ5 | 1 |  | LN01 |  | 127 | C | WCA01w190001C | 0 | H004¦¦H004中间距尾部30米上表面热轧氧化铁，分切小卷Z |  | 0 | 0 | 0 |  |  | 0.998 | 1.131 | 3.677 | 1.69 | 5 |  | 2282008049 | 1 | 1
229 | FALSE | 20220906033824 | 1 |  | LM200995803 | 50W600 | 0.5 | 1200 | 0.6 |  | W28B04D001 | D237329200 | W600(1) | CR | 500001 |  | 111 | 0.5 | 1201 | 508 | 574 | C | B0 |  | CW0175 | GB/T 2521-2008 | 1 | 39 |  |  | LJ5 | 1 |  | LM01 |  | 111 | C | WCA01w190001C | 0 | H005¦¦H005带尾68米处传动侧热轧孔洞分切Z |  | 0 | 0 | 0 |  |  | 1.291 | 0.988 | 3.942 | 1.7 | 6 |  | 2283009071 | 1 | 1
230 | FALSE | 20220908191932 | 1 |  | LM200994904 | 50W600 | 0.5 | 1200 | 0.602 |  | W28B04D001 | D237327000 | W600(1) | CR | 500001 |  | 110 | 0.5 | 1201 | 508 | 573 | C | B0 |  | CW0175 | GB/T 2521-2008 | 1 | 39 |  |  | LJ5 | 1 |  | LM01 |  | 110 | C | WCA01w190001C | 0 | I003¦¦I003板尾50mWS侧热轧边损分切小卷未切除Z |  | 0 | 0 | 0 |  |  | 1.306 | 1.027 | 3.804 | 1.69 | 7 |  | 2283009069 | 1 | 1
231 | FALSE | 20220906185259 | 1 |  | LN200899201 | 50W600 | 0.5 | 1200 | 0.604 |  | W28M01D005 | D236781200 | W600(6) | CR | 500001 |  | 130 | 0.5 | 1201 | 508 | 584 | C | B0 |  | CW0175 | GB/T 2521-2008 | 1 | 39 |  |  | LJ5 | 1 |  | LN01 |  | 130 | C | WCA01w190001C | 0 | I017¦¦I017带头50米热轧镰刀弯造成的板型不良分切小卷Z |  | 0 | 0 | 0 |  |  | 0.986 | 1.104 | 3.747 | 1.7 | 6 |  | 2282008051 | 1 | 1
232 | FALSE | 20220902094045 | 1 |  | LN200896404 | 50W600 | 0.5 | 1200 | 0.608 |  | W29A02D002 | D236945200 | W600(1) | CR | 500001 |  | 111 | 0.5 | 1201 | 508 | 574 | C | B0 |  | CW0175 | GB/T 2521-2008 | 1 | 39 |  |  | LJ5 | 1 |  | LN01 |  | 111 | C | WCA01w190001C | 0 | N006¦¦N006板尾0-60m热轧毛刺状厚度曲线分切小卷Z |  | 0 | 0 | 0 |  |  | 1.07 | 1.252 | 3.745 | 1.69 | 8 |  | 2283008683 | 1 | 1
233 | FALSE | 20220902203729 | 1 |  | LN200900604 | 50W600 | 0.5 | 1200 | 0.61 |  | W29A03D004 | D236932800 | W600(1) | CR | 500001 |  | 113 | 0.5 | 1201 | 508 | 574 | C | B0 |  | CW0175 | GB/T 2521-2008 | 1 | 39 |  |  | LJ5 | 1 |  | LN01 |  | 113 | C | WCA01w190001C | 0 | H004¦¦H004带尾110米上表面热轧氧化铁皮压入分切Z |  | 0 | 0 | 0 |  |  | 1.05 | 1.266 | 4.061 | 1.69 | 8 |  | 2283008673 | 1 | 1
234 | FALSE | 20220904072632 | 1 |  | LN200906901 | 50W600 | 0.5 | 1200 | 0.618 |  | W28M01D005 | D236765700 | W600(6) | CR | 500001 |  | 0 | 0.5 | 1201 | 508 | 584 | C | B0 |  | CW0175 | GB/T 2521-2008 | 1 | 39 |  |  | LJ5 | 1 |  | LN01 |  | 0 | C | WCA01w190001C | 0 | H013¦¦H013距头部48米上表面酸轧停车斑，分切小卷ZY |  | 0 | 0 | 0 |  |  | 0.993 | 1.152 | 3.738 | 1.7 | 7 |  | 2282008047 | 1 | 1
235 | FALSE | 20220902191028 | 1 |  | LN200899504 | 50W600 | 0.5 | 1200 | 0.63 |  | W29A02D002 | D236946700 | W600(1) | CR | U30005 |  | 116 | 0.5 | 1201 | 508 | 576 | C | B0 |  | CW0175 | GB/T 2521-2008 | 1 | 39 |  |  | LP3 | 1 |  | LN01 |  | 116 | C | WCA01w190001C | 0 | N006¦¦N006带尾50米酸轧升降速导致厚度曲线波动大分切ZY |  | 0 | 0 | 0 |  |  | 1.033 | 1.218 | 3.892 | 1.69 | 6 |  | 2283008691 | 1 | 1
236 | FALSE | 20220907232709 | 1 |  | LN200927404 | 50W600 | 0.5 | 1200 | 0.648 |  | W29A02D002 | D237331700 | W600(1) | CR | 500001 |  | 120 | 0.5 | 1201 | 508 | 578 | C | B0 |  | CW0175 | GB/T 2521-2008 | 1 | 39 |  |  | LJ5 | 1 |  | LN01 |  | 120 | C | WCA01w190001C | 0 | H005¦¦H005板尾70-100m多处中间位置炼钢孔洞分切未切除周围有明显翘皮，有手感，形状无规律分切小卷L |  | 0 | 0 | 0 |  |  | 1.243 | 0.945 | 3.711 | 1.69 | 8 |  | 2283009076 | 1 | 1
237 | FALSE | 20220908080655 | 1 |  | LM201005004 | 50W600 | 0.5 | 1200 | 0.65 |  | W29A02D002 | D237336800 | W600(1) | CR | 500001 |  | 125 | 0.5 | 1201 | 508 | 581 | C | B0 |  | CW0175 | GB/T 2521-2008 | 1 | 39 |  |  | LJ5 | 1 |  | LM01 |  | 125 | C | WCA01w190001C | 0 | H005¦¦H005带尾49米处操作侧炼钢孔洞分切L |  | 0 | 0 | 0 |  |  | 1.171 | 0.87 | 3.931 | 1.7 | 6 |  | 2283009081 | 1 | 1
238 | FALSE | 20220907104916 | 1 |  | LN200920701 | 50W600 | 0.5 | 1200 | 0.672 |  | W29A03D004 | D236921600 | W600(1) | CR | 500001 |  | 144 | 0.5 | 1201 | 508 | 591 | C | B0 |  | CW0175 | GB/T 2521-2008 | 1 | 39 |  |  | LJ5 | 1 |  | LN01 |  | 144 | C | WCA01w190001C | 0 | H001¦¦H001中间距头部35米下表面炼钢翘皮，分切小卷L |  | 0 | 0 | 0 |  |  | 1.18 | 0.808 | 3.759 | 1.7 | 6 |  | 2283008666 | 1 | 1
239 | FALSE | 20220906111526 | 1 |  | LN200919404 | 50W600 | 0.5 | 1200 | 0.676 |  | W29A03D004 | D236943000 | W600(1) | CR | 500001 |  | 128 | 0.5 | 1201 | 508 | 583 | C | B0 |  | CW0175 | GB/T 2521-2008 | 1 | 39 |  |  | LJ5 | 1 |  | LN01 |  | 128 | C | WCA01w190001C | 0 | H005¦¦H005带尾47m处操作侧热轧孔洞分切小卷Z |  | 0 | 0 | 0 |  |  | 1.18 | 0.808 | 3.768 | 1.7 | 4 |  | 2283008687 | 1 | 1
240 | FALSE | 20220907104039 | 1 |  | LN200927005 | 50W600 | 0.5 | 1200 | 0.68 |  | W28M01D005 | D236783100 | W600(6) | CR | 500001 |  | 129 | 0.5 | 1201 | 508 | 583 | C | B0 |  | CW0175 | GB/T 2521-2008 | 1 | 39 |  |  | LJ5 | 1 |  | LN01 |  | 129 | C | WCA01w190001C | 0 | N007¦¦N007带尾30m酸轧窄尺未切到边，分切小卷ZY |  | 0 | 0 | 0 |  |  | 1.265 | 0.962 | 3.84 | 1.71 | 6 |  | 2282008053 | 1 | 1
241 | FALSE | 20220906223445 | 1 |  | LN200915604 | 50W600 | 0.5 | 1200 | 0.692 |  | W29A03D004 | D236930900 | W600(1) | CR | 500001 |  | 131 | 0.5 | 1201 | 508 | 584 | C | B0 |  | CW0175 | GB/T 2521-2008 | 1 | 39 |  |  | LJ5 | 1 |  | LN01 |  | 131 | C | WCA01w190001C | 0 | H005¦¦H005板尾30m处DS侧热轧孔洞分切未切除周围无明显翘皮，形状无规律分切小卷Z |  | 0 | 0 | 0 |  |  | 1.143 | 0.805 | 3.858 | 1.7 | 9 |  | 2283008669 | 1 | 1
242 | FALSE | 20220903033656 | 1 |  | LN200905706 | 50W600 | 0.5 | 1200 | 0.694 |  | W28M01D005 | D236766800 | W600(6) | CR | 500001 |  | 138 | 0.5 | 1201 | 508 | 588 | C | B0 |  | CW0175 | GB/T 2521-2008 | 1 | 39 |  |  | LJ5 | 1 |  | LN01 |  | 138 | C | WCA01w190001C | 0 | H004¦¦H004中间距头部43米下表面热轧氧化铁，分切小卷Z |  | 0 | 0 | 0 |  |  | 0.998 | 1.131 | 3.677 | 1.69 | 4 |  | 2282008049 | 1 | 1
243 | FALSE | 20220903024541 | 1 |  | LN200908904 | 50W600 | 0.5 | 1200 | 0.696 |  | W29A02D002 | D236970100 | W600(1) | CR | 500001 |  | 138 | 0.5 | 1201 | 508 | 588 | C | B0 |  | CW0175 | GB/T 2521-2008 | 1 | 39 |  |  | LJ5 | 1 |  | LN01 |  | 138 | C | WCA01w190001C | 0 | I003¦¦I003DS侧距头部41米热轧边损，分切小卷Z |  | 0 | 0 | 0 |  |  | 1.118 | 1.308 | 3.882 | 1.69 | 7 |  | 2283008696 | 1 | 1
244 | FALSE | 20220908200157 | 1 |  | LN200927703 | 50W600 | 0.5 | 1200 | 0.712 |  | W29A02D002 | D237332100 | W600(1) | CR | 500001 |  | 153 | 0.5 | 1201 | 508 | 596 | C | B0 |  | CW0175 | GB/T 2521-2008 | 1 | 39 |  |  | LJ5 | 1 |  | LN01 |  | 153 | C | WCA01w190001C | 0 | H005¦¦H0051083米处热轧孔洞分切未切除周围无明显翘皮，形状无规律分切小卷Z |  | 0 | 0 | 0 |  |  | 1.243 | 0.945 | 3.739 | 1.7 | 7 |  | 2283009076 | 1 | 1
245 | FALSE | 20220906142827 | 1 |  | LN200919904 | 50W600 | 0.5 | 1200 | 0.716 |  | W29A03D004 | D236941500 | W600(1) | CR | 500001 |  | 135 | 0.5 | 1201 | 508 | 587 | C | B0 |  | CW0175 | GB/T 2521-2008 | 1 | 39 |  |  | LJ5 | 1 |  | LN01 |  | 135 | C | WCA01w190001C | 0 | H005¦¦H005带尾36m中间热轧孔洞分切小卷Z |  | 0 | 0 | 0 |  |  | 1.187 | 0.8 | 3.849 | 1.69 | 5 |  | 2283008683 | 1 | 1
246 | FALSE | 20220906153817 | 1 |  | LN200920204 | 50W600 | 0.5 | 1200 | 0.724 |  | W29A03D004 | D236941900 | W600(1) | CR | U30005 |  | 138 | 0.5 | 1201 | 508 | 588 | C | B0 |  | CW0175 | GB/T 2521-2008 | 1 | 39 |  |  | LP3 | 1 |  | LN01 |  | 138 | C | WCA01w190001C | 0 | H005¦¦H005带尾94m处操作侧热轧孔洞分切小卷Z |  | 0 | 0 | 0 |  |  | 1.154 | 0.804 | 3.869 | 1.69 | 4 |  | 2283008686 | 1 | 1
247 | FALSE | 20220903050305 | 1 |  | LN200906103 | 50W600 | 0.5 | 1200 | 0.744 |  | W28M01D005 | D236783000 | W600(6) | CR | 500001 |  | 143 | 0.5 | 1201 | 508 | 591 | C | B0 |  | CW0175 | GB/T 2521-2008 | 1 | 39 |  |  | LJ5 | 1 |  | LN01 |  | 143 | C | WCA01w190001C | 0 | H017¦¦H017中间距头部40米酸轧折印，分切小卷ZY |  | 0 | 0 | 0 |  |  | 0.966 | 1.1 | 3.762 | 1.7 | 4 |  | 2282008053 | 1 | 1
248 | FALSE | 20220906112320 | 1 |  | LN200919501 | 50W600 | 0.5 | 1200 | 0.748 |  | W29A03D004 | D236932100 | W600(1) | CR | 500001 |  | 160 | 0.5 | 1201 | 508 | 600 | C | B0 |  | CW0175 | GB/T 2521-2008 | 1 | 39 |  |  | LJ5 | 1 |  | LN01 |  | 160 | C | WCA01w190001C | 0 | H005¦¦H005带尾5m处操作侧炼钢孔洞分切小卷L |  | 0 | 0 | 0 |  |  | 1.154 | 0.808 | 3.75 | 1.7 | 4 |  | 2283008668 | 1 | 1
249 | FALSE | 20220902144116 | 1 |  | LN200897604 | 50W600 | 0.5 | 1200 | 0.748 |  | W29A02D002 | D236945900 | W600(1) | CR | 500001 |  | 142 | 0.5 | 1201 | 508 | 591 | C | B0 |  | CW0175 | GB/T 2521-2008 | 1 | 39 |  |  | LJ5 | 1 |  | LN01 |  | 142 | C | WCA01w190001C | 0 | I017¦¦I017带头50米热轧镰刀弯造成的板型不良分切小卷Z |  | 0 | 0 | 0 |  |  | 1.051 | 1.196 | 3.912 | 1.69 | 5 |  | 2283008688 | 1 | 1
250 | FALSE | 20220906232136 | 1 |  | LN200914901 | 50W600 | 0.5 | 1200 | 0.748 |  | W29A02D002 | D236946200 | W600(1) | CR | 500001 |  | 157 | 0.5 | 1201 | 508 | 599 | C | B0 |  | CW0175 | GB/T 2521-2008 | 1 | 39 |  |  | LJ5 | 1 |  | LN01 |  | 157 | C | WCA01w190001C | 0 | N006¦¦N0064500-4700m酸轧升降速造成的厚度曲线波动大分切小卷内含上表面欠酸洗ZY |  | 0 | 0 | 0 |  |  | 1.134 | 0.802 | 3.832 | 1.7 | 6 |  | 2283008688 | 1 | 1
251 | FALSE | 20220906193725 | 1 |  | LN200914004 | 50W600 | 0.5 | 1200 | 0.752 |  | W29A03D004 | D236942400 | W600(1) | CR | 500001 |  | 142 | 0.5 | 1201 | 508 | 590 | C | B0 |  | CW0175 | GB/T 2521-2008 | 1 | 39 |  |  | LJ5 | 1 |  | LN01 |  | 142 | C | WCA01w190001C | 0 | H004¦¦H004板尾0-50m下表面细线状热轧氧化铁，断续分布且明显分切小卷Z |  | 0 | 0 | 0 |  |  | 1.15 | 0.799 | 3.929 | 1.69 | 8 |  | 2283008684 | 1 | 1
252 | FALSE | 20220903003211 | 1 |  | LN200901705 | 50W600 | 0.5 | 1200 | 0.756 |  | W28M01D005 | D236782100 | W600(6) | CR | 500001 |  | 143 | 0.5 | 1201 | 508 | 591 | C | B0 |  | CW0175 | GB/T 2521-2008 | 1 | 39 |  |  | LJ5 | 1 |  | LN01 |  | 143 | C | WCA01w190001C | 0 | N006¦¦N006带尾150米酸轧升降速导致厚度曲线波动大分切ZY |  | 0 | 0 | 0 |  |  | 0.956 | 1.074 | 3.739 | 1.71 | 8 |  | 2282008052 | 1 | 1
253 | FALSE | 20220905092829 | 1 |  | LN200907101 | 50W600 | 0.5 | 1200 | 0.76 |  | W28M01D005 | D236765600 | W600(6) | CR | 500001 |  | 160 | 0.5 | 1201 | 508 | 600 | C | B0 |  | CW0175 | GB/T 2521-2008 | 1 | 39 |  |  | LJ5 | 1 |  | LN01 |  | 160 | C | WCA01w190001C | 0 | N001¦¦N001卷芯40m上表面欠酸洗分切小卷ZY |  | 0 | 0 | 0 |  |  | 0.987 | 1.154 | 3.546 | 1.7 | 7 |  | 2282008047 | 1 | 1
254 | FALSE | 20220902112043 | 1 |  | LN200896804 | 50W600 | 0.5 | 1200 | 0.776 |  | W29A02D002 | D236945600 | W600(1) | CR | U30005 |  | 148 | 0.5 | 1201 | 508 | 593 | C | B0 |  | CW0175 | GB/T 2521-2008 | 1 | 39 |  |  | LP3 | 1 |  | LN01 |  | 148 | C | WCA01w190001C | 0 | N006¦¦N006板尾0-150m热轧毛刺状厚度曲线分切小卷Z |  | 0 | 0 | 0 |  |  | 1.081 | 1.259 | 3.83 | 1.69 | 6 |  | 2283008690 | 1 | 1
255 | FALSE | 20220908143308 | 1 |  | LN200926904 | 50W600 | 0.5 | 1200 | 0.788 |  | W29A02D002 | D237331000 | W600(1) | CR | U30005 |  | 144 | 0.5 | 1201 | 508 | 591 | C | B0 |  | CW0175 | GB/T 2521-2008 | 1 | 39 |  |  | LP3 | 1 |  | LN01 |  | 144 | C | WCA01w190001C | 0 | H001¦¦H001中间距尾部42米下表面炼钢翘皮，分切小卷L |  | 0 | 0 | 0 |  |  | 1.243 | 0.953 | 3.6 | 1.69 | 6 |  | 2283009074 | 1 | 1
256 | FALSE | 20220902164146 | 1 |  | LN200898305 | 50W600 | 0.5 | 1200 | 0.804 |  | W28M01D005 | D236765100 | W600(6) | CR | 500001 |  | 154 | 0.5 | 1201 | 508 | 597 | C | B0 |  | CW0175 | GB/T 2521-2008 | 1 | 39 |  |  | LJ5 | 1 |  | LN01 |  | 154 | C | WCA01w190001C | 0 | H005¦¦H005121米处WS侧热轧孔洞分切未切除周围无明显翘皮，形状无规律分切小卷Z |  | 0 | 0 | 0 |  |  | 1.008 | 1.151 | 3.807 | 1.7 | 6 |  | 2282008047 | 1 | 1
257 | FALSE | 20220902200121 | 1 |  | LN200900304 | 50W600 | 0.5 | 1200 | 0.808 |  | W29A03D004 | D236938000 | W600(1) | CR | 500001 |  | 166 | 0.5 | 1201 | 508 | 603 | C | B0 |  | CW0175 | GB/T 2521-2008 | 1 | 39 |  |  | LJ5 | 1 |  | LN01 |  | 166 | C | WCA01w190001C | 0 | N006¦¦N006带尾166米酸轧升降速导致厚度曲线波动大分切ZY |  | 0 | 0 | 0 |  |  | 1.039 | 1.234 | 3.735 | 1.7 | 5 |  | 2283008673 | 1 | 1
258 | FALSE | 20220908131249 | 1 |  | LN200926103 | 50W600 | 0.5 | 1200 | 0.814 |  | W28B04D001 | D237325700 | W600(1) | CR | 500001 |  | 152 | 0.5 | 1201 | 508 | 596 | C | B0 |  | CW0175 | GB/T 2521-2008 | 1 | 39 |  |  | LJ5 | 1 |  | LN01 |  | 152 | C | WCA01w190001C | 0 | H005¦¦H005带尾62m传动侧炼钢孔洞，分切小卷L |  | 0 | 0 | 0 |  |  | 1.27 | 0.99 | 3.873 | 1.69 | 7 |  | 2283009068 | 1 | 1
259 | FALSE | 20220907202208 | 1 |  | LN200927904 | 50W600 | 0.5 | 1200 | 0.844 |  | W29A02D002 | D237332300 | W600(1) | CR | 500001 |  | 0 | 0.5 | 1201 | 508 | 610 | C | B0 |  | CW0175 | GB/T 2521-2008 | 1 | 39 |  |  | LJ5 | 1 |  | LN01 |  | 0 | C | WCA01w190001C | 0 | H001¦¦H001带尾60米下表面炼钢翘皮分切小卷L |  | 0 | 0 | 0 |  |  | 1.236 | 0.943 | 3.748 | 1.7 | 4 |  | 2283009075 | 1 | 1
260 | FALSE | 20220906220057 | 1 |  | LN200915105 | 50W600 | 0.5 | 1200 | 0.866 |  | W29A03D004 | D236930100 | W600(1) | CR | 500001 |  | 168 | 0.5 | 1201 | 508 | 604 | C | B0 |  | CW0175 | GB/T 2521-2008 | 1 | 39 |  |  | LJ5 | 1 |  | LN01 |  | 168 | C | WCA01w190001C | 0 | H005¦¦H005板头20m处DS侧热轧孔洞分切未切除周围无明显翘皮，形状无规律分切小卷Z |  | 0 | 0 | 0 |  |  | 1.146 | 0.795 | 3.783 | 1.7 | 6 |  | 2283008670 | 1 | 1
261 | FALSE | 20220906183541 | 1 |  | LN200899104 | 50W600 | 0.5 | 1200 | 0.942 |  | W28M01D005 | D236767700 | W600(6) | CR | 500001 |  | 203 | 0.5 | 1201 | 508 | 622 | C | B0 |  | CW0175 | GB/T 2521-2008 | 1 | 39 |  |  | LJ5 | 1 |  | LN01 |  | 203 | C | WCA01w190001C | 0 | N006¦¦N006通卷酸轧升降速造成的厚度曲线波动大分切小卷ZY |  | 0 | 0 | 0 |  |  | 0.986 | 1.104 | 3.745 | 1.7 | 6 |  | 2282008051 | 1 | 1
262 | FALSE | 20220902225737 | 1 |  | LN200902205 | 50W600 | 0.5 | 1200 | 0.996 |  | W28M01D005 | D236765400 | W600(6) | CR | 500001 |  | 196 | 0.5 | 1201 | 508 | 619 | C | B0 |  | CW0175 | GB/T 2521-2008 | 1 | 39 |  |  | LJ5 | 1 |  | LN01 |  | 196 | C | WCA01w190001C | 0 | H001¦¦H001带尾200米下表面断续炼钢翘皮分切L |  | 0 | 0 | 0 |  |  | 1.008 | 1.133 | 3.468 | 1.7 | 5 |  | 2282008047 | 1 | 1
263 | FALSE | 20220904105915 | 1 |  | LN200909604 | 50W600 | 0.5 | 1205 | 0.644 |  | W29A02D003 | D236940600 | W600(1) | CR | 500001 |  | 120 | 0.5 | 1206 | 508 | 579 | C | B0 |  | CW0175 | GB/T 2521-2008 | 1 | 39 |  |  | LJ5 | 1 |  | LN01 |  | 120 | C | WCA01w190001C | 0 | H005¦¦H00528米处中间热轧孔洞分切未切除周围无明显翘皮，形状无规律分切小卷Z |  | 0 | 0 | 0 |  |  | 1.253 | 0.862 | 3.925 | 1.7 | 5 |  | 2283008681 | 1 | 1
264 | FALSE | 20220904122123 | 1 |  | LN200909904 | 50W600 | 0.5 | 1205 | 0.712 |  | W29A02D003 | D236941100 | W600(1) | CR | 500001 |  | 132 | 0.5 | 1206 | 508 | 585 | C | B0 |  | CW0175 | GB/T 2521-2008 | 1 | 39 |  |  | LJ5 | 1 |  | LN01 |  | 132 | C | WCA01w190001C | 0 | H005¦¦H00541米处WS侧热轧孔洞分切未切除周围无明显翘皮，形状无规律分切小卷Z |  | 0 | 0 | 0 |  |  | 1.248 | 0.856 | 3.814 | 1.7 | 6 |  | 2283008681 | 1 | 1
265 | FALSE | 20220904171934 | 1 |  | LN200910404 | 50W600 | 0.5 | 1205 | 0.72 |  | W29A02D003 | D236941000 | W600(1) | CR | 500001 |  | 136 | 0.5 | 1206 | 508 | 587 | C | B0 |  | CW0175 | GB/T 2521-2008 | 1 | 39 |  |  | LJ5 | 1 |  | LN01 |  | 136 | C | WCA01w190001C | 0 | H005¦¦H005129米中间热轧孔洞分切未切除周围无明显翘皮，形状无规律分切小卷Z |  | 0 | 0 | 0 |  |  | 1.259 | 0.861 | 3.813 | 1.7 | 4 |  | 2283008681 | 1 | 1
266 | FALSE | 20220904045615 | 1 |  | LN200908501 | 50W600 | 0.5 | 1205 | 0.798 |  | W29A02D003 | D236920900 | W600(1) | CR | 500001 |  | 159 | 0.5 | 1206 | 508 | 600 | C | B0 |  | CW0175 | GB/T 2521-2008 | 1 | 39 |  |  | LJ5 | 1 |  | LN01 |  | 159 | C | WCA01w190001C | 0 | H001¦¦H001中间距头部35米下表面炼钢翘皮，分切小卷L |  | 0 | 0 | 0 |  |  | 1.228 | 0.88 | 3.867 | 1.7 | 7 |  | 2283008666 | 1 | 1
267 | FALSE | 20220905034353 | 1 |  | LN200912601 | 50W600 | 0.5 | 1225 | 0.516 |  | W29A03D005 | D236919700 | W600(1) | CR | U30005 |  | 0 | 0.5 | 1226 | 508 | 571 | C | B0 |  | CW0175 | GB/T 2521-2008 | 1 | 39 |  |  | LP3 | 1 |  | LN01 |  | 0 | C | WCA01w190001C | 0 | N007¦¦N007头部30米酸轧原料窄尺分切小卷ZY |  | 0 | 0 | 0 |  |  | 1.214 | 0.831 | 3.804 | 1.7 | 5 |  | 2283008664 | 1 | 1
268 | FALSE | 20220906061504 | 1 |  | LN200912701 | 50W600 | 0.5 | 1225 | 0.566 |  | W29A03D005 | D235470200 | W600(1) | CR | 500001 |  | 0 | 0.5 | 1226 | 508 | 577 | C | B0 |  | CW0175 | GB/T 2521-2008 | 1 | 39 |  |  | LJ5 | 1 |  | LN01 |  | 0 | C | WCA01w190001C | 0 | I017¦¦I017头50米热轧镰刀弯导致边部窄尺分切小卷Z |  | 0 | 0 | 0 |  |  | 1.208 | 0.82 | 3.652 | 1.69 | 4 |  | 2281007643 | 1 | 1
269 | FALSE | 20220903171836 | 1 |  | LN200911104 | 50W600 | 0.5 | 1230 | 0.674 |  | W29A02D004 | D236917800 | W600(1) | CR | 500001 |  | 122 | 0.5 | 1231 | 508 | 580 | C | B0 |  | CW0175 | GB/T 2521-2008 | 1 | 39 |  |  | LJ5 | 1 |  | LN01 |  | 122 | C | WCA01w190001C | 0 | N006¦¦N006带尾63米酸轧升降速导致厚度曲线波动大分切ZY |  | 0 | 0 | 0 |  |  | 1.298 | 0.97 | 3.927 | 1.69 | 4 |  | 2283008661 | 1 | 1
270 | FALSE | 20220904041655 | 1 |  | LN200907704 | 50W600 | 0.5 | 1230 | 0.876 |  | W29A02D004 | D236918300 | W600(1) | CR | 500001 |  | 161 | 0.5 | 1231 | 508 | 601 | C | B0 |  | CW0175 | GB/T 2521-2008 | 1 | 39 |  |  | LJ5 | 1 |  | LN01 |  | 161 | C | WCA01w190001C | 0 | H001¦¦H001DS侧距头部100米下表面炼钢翘皮，分切小卷L |  | 0 | 0 | 0 |  |  | 1.229 | 0.887 | 3.665 | 1.69 | 9 |  | 2283008661 | 1 | 1
271 | FALSE | 20220908180830 | 1 |  | LE201012103 | 50W800 | 0.5 | 1000 | 0.516 |  | W28D02D002 | D237105100 | W800(1) | CR | 500001 |  | 124 | 0.5 | 1001 | 508 | 571 | C | B0 |  | CW0171 | GB/T 2521-2008 | 1 | 39 |  |  | LJ5 | 1 |  | LD02 |  | 124 | C | WCA01w210001C | 0 | H001¦¦H001带尾60米下表面炼钢翘皮分切小卷L |  | 0 | 0 | 0 |  |  | 0.865 | 0.958 | 4.816 | 1.73 | 2 |  | 2283008788 | 1 | 1
272 | FALSE | 20220908191451 | 1 |  | LE201012603 | 50W800 | 0.5 | 1000 | 0.68 |  | W28D02D002 | D237105700 | W800(1) | CR | 500001 |  | 164 | 0.5 | 1001 | 508 | 563 | C | B0 |  | CW0171 | GB/T 2521-2008 | 1 | 39 |  |  | LJ5 | 1 |  | LD02 |  | 164 | C | WCA01w210001C | 0 | N006¦¦N006带尾45米热轧毛刺状厚度曲线分切小卷Z |  | 0 | 0 | 0 |  |  | 1.023 | 0.964 | 4.743 | 1.72 | 10 |  | 2283008787 | 1 | 1
273 | FALSE | 20220908012550 | 1 |  | LN200933101 | 50W800 | 0.5 | 1110 | 0.546 |  | W29A03D011 | D237273800 | W800(1) | CR | 500001 |  | 122 | 0.5 | 1111 | 508 | 580 | C | B0 |  | CW0171 | GB/T 2521-2008 | 1 | 39 |  |  | LJ5 | 1 |  | LN01 |  | 122 | C | WCA01w210001C | 0 | N006¦¦N006带头70米酸轧升降速导致厚度曲线波动大分切ZY |  | 0 | 0 | 0 |  |  | 1.436 | 1.153 | 4.549 | 1.74 | 7 |  | 2283008990 | 1 | 1
274 | FALSE | 20220908040001 | 1 |  | LN200933804 | 50W800 | 0.5 | 1110 | 0.55 |  | W29A03D011 | D237274300 | W800(1) | CR | 500001 |  | 114 | 0.5 | 1111 | 508 | 575 | C | B0 |  | CW0171 | GB/T 2521-2008 | 1 | 39 |  |  | LJ5 | 1 |  | LN01 |  | 114 | C | WCA01w210001C | 0 | H005¦¦H005带尾55米处传动侧炼钢孔洞分切L |  | 0 | 0 | 0 |  |  | 1.467 | 1.142 | 4.666 | 1.74 | 7 |  | 2283008993 | 1 | 1
275 | FALSE | 20220908011946 | 1 |  | LN200929704 | 50W800 | 0.5 | 1135 | 0.568 |  | W29A03D013 | D237263800 | W800(1) | CR | 500001 |  | 114 | 0.5 | 1136 | 508 | 575 | C | B0 |  | CW0171 | GB/T 2521-2008 | 1 | 39 |  |  | LJ5 | 1 |  | LN01 |  | 114 | C | WCA01w210001C | 0 | H004¦¦H004带尾50米上表面热轧氧化铁皮压入分切Z |  | 0 | 0 | 0 |  |  | 1.206 | 0.937 | 4.687 | 1.74 | 6 |  | 2283008983 | 1 | 1
276 | FALSE | 20220908014407 | 1 |  | LN200929804 | 50W800 | 0.5 | 1135 | 0.642 |  | W29A03D013 | D237259000 | W800(1) | CR | U30005 |  | 128 | 0.5 | 1136 | 508 | 583 | C | B0 |  | CW0171 | GB/T 2521-2008 | 1 | 39 |  |  | LP3 | 1 |  | LN01 |  | 128 | C | WCA01w210001C | 0 | N006¦¦N006带尾117米酸轧升降速导致厚度曲线波动大分切ZY |  | 0 | 0 | 0 |  |  | 1.206 | 0.937 | 4.561 | 1.73 | 6 |  | 2283008977 | 1 | 1
277 | FALSE | 20220908051952 | 1 |  | LN200918904 | 50W800 | 0.5 | 1155 | 0.568 |  | W29A02D011 | D237239500 | W800(1) | CR | 500001 |  | 113 | 0.5 | 1156 | 508 | 574 | C | B0 |  | CW0171 | GB/T 2521-2008 | 1 | 39 |  |  | LJ5 | 1 |  | LN01 |  | 113 | C | WCA01w210001C | 0 | N006¦¦N006带尾50米酸轧升降速导致厚度曲线波动大分切ZY |  | 0 | 0 | 0 |  |  | 1.089 | 0.782 | 4.593 | 1.73 | 5 |  | 2283008943 | 1 | 1
278 | FALSE | 20220907054949 | 1 |  | LN200929204 | 50W800 | 0.5 | 1155 | 0.65 |  | W29A13D003 | D234245700 | W800(1) | CR | 500001 |  | 127 | 0.5 | 1156 | 508 | 582 | C | B0 |  | CW0171 | GB/T 2521-2008 | 1 | 39 |  |  | LJ5 | 1 |  | LN01 |  | 127 | C | WCA01w210001C | 0 | N006¦¦N006带尾87米阻尼震荡厚度波动大分切Z |  | 0 | 0 | 0 |  |  | 1.223 | 0.932 | 4.712 | 1.73 | 5 |  | 2283006968 | 1 | 1
279 | FALSE | 20220903030847 | 1 |  | LE200987004 | 50W800 | 0.5 | 1175 | 0.562 |  | W29A03D015 | D237076900 | W800(1) | CR | 500001 |  | 87 | 0.5 | 1176 | 508 | 551 | C | B0 |  | CW0171 | GB/T 2521-2008 | 1 | 39 |  |  | LJ5 | 1 |  | LD02 |  | 87 | C | WCA01w210001C | 0 | H005¦¦H005距尾部32米操作侧热轧孔洞未切除，分切小卷Z |  | 0 | 0 | 0 |  |  | 0.897 | 0.922 | 4.717 | 1.73 | 4 |  | 2283008762 | 1 | 1
280 | FALSE | 20220903165224 | 1 |  | LE200982901 | 50W800 | 0.5 | 1175 | 0.564 |  | W29A02D012 | D235165300 | W800(1) | CR | 500001 |  | 122 | 0.5 | 1176 | 508 | 572 | C | B0 |  | CW0171 | GB/T 2521-2008 | 1 | 39 |  |  | LJ5 | 1 |  | LD02 |  | 122 | C | WCA01w210001C | 0 | I017¦¦I017热轧镰刀弯导致边部窄尺分切小卷Z |  | 0 | 0 | 0 |  |  | 0.844 | 0.869 | 4.504 | 1.74 | 3 |  | 2281007450 | 1 | 1
281 | FALSE | 20220904145442 | 1 |  | LE200983704 | 50W800 | 0.5 | 1175 | 0.58 |  | W29A02D012 | D237077000 | W800(1) | CR | 500001 |  | 115 | 0.5 | 1176 | 508 | 532 | C | B0 |  | CW0171 | GB/T 2521-2008 | 1 | 39 |  |  | LJ5 | 1 |  | LD02 |  | 115 | C | WCA01w210001C | 0 | H005¦¦H005带尾46米DS热轧孔洞未切除分切小卷Z |  | 0 | 0 | 0 |  |  | 0.92 | 0.944 | 4.692 | 1.73 | 4 |  | 2283008762 | 1 | 1
282 | FALSE | 20220904141604 | 1 |  | LE200983604 | 50W800 | 0.5 | 1175 | 0.672 |  | W29A02D012 | D237077100 | W800(1) | CR | 500001 |  | 136 | 0.5 | 1176 | 508 | 579 | C | B0 |  | CW0171 | GB/T 2521-2008 | 1 | 39 |  |  | LJ5 | 1 |  | LD02 |  | 136 | C | WCA01w210001C | 0 | H005¦¦H005带尾150米操作侧炼钢孔洞分切小卷L |  | 0 | 0 | 0 |  |  | 0.92 | 0.944 | 4.643 | 1.73 | 5 |  | 2283008762 | 1 | 1
283 | FALSE | 20220904140348 | 1 |  | LE200983205 | 50W800 | 0.5 | 1175 | 0.68 |  | W29A03D015 | D237064500 | W800(1) | CR | 500001 |  | 140 | 0.5 | 1176 | 508 | 565 | C | B0 |  | CW0171 | GB/T 2521-2008 | 1 | 39 |  |  | LJ5 | 1 |  | LD02 |  | 140 | C | WCA01w210001C | 0 | H005¦¦H005带头12米处WS热轧孔洞未切除，分切小卷Z |  | 0 | 0 | 0 |  |  | 0.919 | 0.969 | 4.695 | 1.72 | 3 |  | 2283008757 | 1 | 1
284 | FALSE | 20220903020756 | 1 |  | LE200986604 | 50W800 | 0.5 | 1200 | 0.518 |  | W29A02D014 | D237216100 | W800(1) | CR | 500001 |  | 77 | 0.5 | 1201 | 508 | 544 | C | B0 |  | CW0171 | GB/T 2521-2008 | 1 | 39 |  |  | LJ5 | 1 |  | LD02 |  | 77 | C | WCA01w210001C | 0 | H005¦¦H005距尾部35米中间热轧孔洞未切除，分切小卷Z |  | 0 | 0 | 0 |  |  | 0.963 | 1.277 | 4.644 | 1.73 | 3 |  | 2283008914 | 1 | 1
285 | FALSE | 20220907192943 | 1 |  | LN200922904 | 50W800 | 0.5 | 1200 | 0.526 |  | W29A09D001 | D237277300 | W800(1) | CR | 500001 |  | 0 | 0.5 | 1201 | 508 | 573 | C | B0 |  | CW0171 | GB/T 2521-2008 | 1 | 39 |  |  | LJ5 | 1 |  | LN01 |  | 0 | C | WCA01w210001C | 0 | N006¦¦N006带头50米热轧毛刺状厚度曲线波动大分切小卷Z |  | 0 | 0 | 0 |  |  | 1.195 | 1.019 | 4.663 | 1.74 | 5 |  | 2283009005 | 1 | 1
286 | FALSE | 20220904165456 | 1 |  | LD201085004 | 50W800 | 0.5 | 1200 | 0.528 |  | W29A02D014 | D237218400 | W800(1) | CR | 500001 |  | 77 | 0.5 | 1201 | 508 | 543 | C | B0 |  | CW0171 | GB/T 2521-2008 | 1 | 39 |  |  | LJ5 | 1 |  | LD01 |  | 77 | C | WCA01w210001C | 0 | H005¦¦H005板尾42米处中间热轧孔洞未切除分切小卷Z |  | 0 | 0 | 0 |  |  | 0.985 | 1.357 | 4.747 | 1.73 | 7 |  | 2283008922 | 1 | 1
287 | FALSE | 20220905023303 | 1 |  | LE200996701 | 50W800 | 0.5 | 1200 | 0.544 |  | W29A02D014 | D237221500 | W800(1) | CR | 500001 |  | 114 | 0.5 | 1201 | 508 | 565 | C | B0 |  | CW0171 | GB/T 2521-2008 | 1 | 39 |  |  | LJ5 | 1 |  | LD02 |  | 114 | C | WCA01w210001C | 0 | H001¦¦H001头40米下表面断续条状炼钢翘皮无规律分布且明显分切小卷L |  | 0 | 0 | 0 |  |  | 0.977 | 1.17 | 4.77 | 1.74 | 4 |  | 2283008928 | 1 | 1
288 | FALSE | 20220906042249 | 1 |  | LM200984401 | 50W800 | 0.5 | 1200 | 0.544 |  | W29A02D027 | D237074300 | W800(2) | CR | 500001 |  | 0 | 0.5 | 1201 | 508 | 575 | C | B0 |  | CW0171 | GB/T 2521-2008 | 1 | 39 |  |  | LJ5 | 1 |  | LM01 |  | 0 | C | WCA01w210001C | 0 | M004¦¦M004头50米热轧斜条纹厚度曲线波动大分切小卷Z |  | 0 | 0 | 0 |  |  | 1.374 | 1.114 | 4.372 | 1.73 | 4 |  | 2283008770 | 1 | 1
1 | FALSE | 20220904031055 | 1 |  | LE200994504 | 50W800 | 0.5 | 1200 | 0.55 |  | W29A09D001 | D237287300 | W800(1) | CR | 500001 |  | 100 | 0.5 | 1201 | 508 | 557 | C | B0 |  | CW0171 | GB/T 2521-2008 | 1 | 39 |  |  | LJ5 | 1 |  | LD02 |  | 100 | C | WCA01w210001C | 0 | H005¦¦H005距尾部102米中间热轧孔洞未切除，分切小卷Z |  | 0 | 0 | 0 |  |  | 0.97 | 1.229 | 4.849 | 1.73 | 5 |  | 2283009022 | 1 | 1
2 | FALSE | 20220905165038 | 1 |  | LE200995901 | 50W800 | 0.5 | 1200 | 0.552 |  | W29A03D016 | D237197600 | W800(1) | CR | 500001 |  | 116 | 0.5 | 1201 | 508 | 561 | C | B0 |  | CW0171 | GB/T 2521-2008 | 1 | 39 |  |  | LJ5 | 1 |  | LD02 |  | 116 | C | WCA01w210001C | 0 | H001¦¦H001带头70米下表面炼钢翘皮分切小卷L |  | 0 | 0 | 0 |  |  | 0.996 | 1.221 | 4.694 | 1.72 | 5 |  | 2283008907 | 1 | 1
3 | FALSE | 20220908052947 | 1 |  | LM200983704 | 50W800 | 0.5 | 1200 | 0.56 |  | W29A02D014 | D237218800 | W800(1) | CR | 500001 |  | 0 | 0.5 | 1201 | 508 | 577 | C | B0 |  | CW0171 | GB/T 2521-2008 | 1 | 39 |  |  | LJ5 | 1 |  | LM01 |  | 0 | C | WCA01w210001C | 0 | H005¦¦H00543米中间热轧孔洞未切除无规律周围无明显起皮分切Z |  | 0 | 0 | 0 |  |  | 1.405 | 1.202 | 4.692 | 1.74 | 3 |  | 2283008922 | 1 | 1
4 | FALSE | 20220905035508 | 1 |  | LM200982001 | 50W800 | 0.5 | 1200 | 0.572 |  | W29A02D014 | D237233700 | W800(1) | CR | 500001 |  | 124 | 0.5 | 1201 | 508 | 581 | C | B0 |  | CW0171 | GB/T 2521-2008 | 1 | 39 |  |  | LJ5 | 1 |  | LM01 |  | 124 | C | WCA01w210001C | 0 | H001¦¦H001带头58米下表面断续炼钢翘皮沿轧制方向呈长条状分切L |  | 0 | 0 | 0 |  |  | 1.464 | 1.277 | 4.78 | 1.74 | 5 |  | 2283008936 | 1 | 1
5 | FALSE | 20220903202548 | 1 |  | LE200991404 | 50W800 | 0.5 | 1200 | 0.576 |  | W29A03D016 | D237185600 | W800(1) | CR | 500001 |  | 116 | 0.5 | 1201 | 508 | 565 | C | B0 |  | CW0171 | GB/T 2521-2008 | 1 | 39 |  |  | LJ5 | 1 |  | LD02 |  | 116 | C | WCA01w210001C | 0 | H005¦¦H00580米中间热轧孔洞未切除无规律周围无明显起皮分切Z |  | 0 | 0 | 0 |  |  | 0.965 | 1.245 | 4.627 | 1.73 | 4 |  | 2283008899 | 1 | 1
6 | FALSE | 20220907123818 | 1 |  | LM200992004 | 50W800 | 0.5 | 1200 | 0.588 |  | W29A03D016 | D237196400 | W800(1) | CR | 500001 |  | 0 | 0.5 | 1201 | 508 | 581 | C | B0 |  | CW0171 | GB/T 2521-2008 | 1 | 39 |  |  | LJ5 | 1 |  | LM01 |  | 0 | C | WCA01w210001C | 0 | H005¦¦H005卷芯10m处操作侧热轧孔洞分切小卷Z |  | 0 | 0 | 0 |  |  | 1.355 | 1.103 | 4.598 | 1.73 | 5 |  | 2283008906 | 1 | 1
7 | FALSE | 20220905072232 | 1 |  | LM200988901 | 50W800 | 0.5 | 1200 | 0.588 |  | W29A02D014 | D237232800 | W800(1) | CR | U30005 |  | 126 | 0.5 | 1201 | 508 | 582 | C | B0 |  | CW0171 | GB/T 2521-2008 | 1 | 39 |  |  | LP3 | 1 |  | LM01 |  | 126 | C | WCA01w210001C | 0 | H001¦¦H001带头70米下表面断续炼钢翘皮沿轧制方向呈长条状分切L |  | 0 | 0 | 0 |  |  | 1.359 | 1.118 | 4.44 | 1.73 | 6 |  | 2283008936 | 1 | 1
8 | FALSE | 20220906040315 | 1 |  | LN200924604 | 50W800 | 0.5 | 1200 | 0.594 |  | W29A02D014 | D237223100 | W800(1) | CR | 500001 |  | 118 | 0.5 | 1201 | 508 | 577 | C | B0 |  | CW0171 | GB/T 2521-2008 | 1 | 39 |  |  | LJ5 | 1 |  | LN01 |  | 118 | C | WCA01w210001C | 0 | H005¦¦H005带尾55米处操作侧热轧孔洞分切Z |  | 0 | 0 | 0 |  |  | 1.22 | 0.956 | 4.686 | 1.74 | 6 |  | 2283008928 | 1 | 1
9 | FALSE | 20220906014713 | 1 |  | LM200990004 | 50W800 | 0.5 | 1200 | 0.596 |  | W29A03D016 | D237195000 | W800(1) | CR | 500001 |  | 119 | 0.5 | 1201 | 508 | 578 | C | B0 |  | CW0171 | GB/T 2521-2008 | 1 | 39 |  |  | LJ5 | 1 |  | LM01 |  | 119 | C | WCA01w210001C | 0 | H005¦¦H005带尾100米中间炼钢孔洞分切L |  | 0 | 0 | 0 |  |  | 1.332 | 1.052 | 4.659 | 1.73 | 5 |  | 2283008904 | 1 | 1
10 | FALSE | 20220905014854 | 1 |  | LE200996404 | 50W800 | 0.5 | 1200 | 0.602 |  | W29A02D014 | D237234500 | W800(1) | CR | 500001 |  | 120 | 0.5 | 1201 | 508 | 568 | C | B0 |  | CW0171 | GB/T 2521-2008 | 1 | 39 |  |  | LJ5 | 1 |  | LD02 |  | 120 | C | WCA01w210001C | 0 | H005¦¦H00563米WS侧热轧孔洞未切除无规律周围无明显起皮分切Z |  | 0 | 0 | 0 |  |  | 0.986 | 1.17 | 4.426 | 1.73 | 6 |  | 2283008943 | 1 | 1
11 | FALSE | 20220905025636 | 1 |  | LM200982904 | 50W800 | 0.5 | 1200 | 0.606 |  | W29A02D014 | D237216000 | W800(1) | CR | 500001 |  | 114 | 0.5 | 1201 | 508 | 575 | C | B0 |  | CW0171 | GB/T 2521-2008 | 1 | 39 |  |  | LJ5 | 1 |  | LM01 |  | 114 | C | WCA01w210001C | 0 | N006¦¦N006带尾50米酸轧升降速导致厚度曲线波动大分切ZY |  | 0 | 0 | 0 |  |  | 1.456 | 1.279 | 4.848 | 1.72 | 8 |  | 2283008914 | 1 | 1
12 | FALSE | 20220905135124 | 1 |  | LM200992501 | 50W800 | 0.5 | 1200 | 0.608 |  | W29A03D016 | D237184700 | W800(1) | CR | 500001 |  | 0 | 0.5 | 1201 | 508 | 583 | C | B0 |  | CW0171 | GB/T 2521-2008 | 1 | 39 |  |  | LJ5 | 1 |  | LM01 |  | 0 | C | WCA01w210001C | 0 | H001¦¦H001中间距尾部30米下表面炼钢翘皮，分切小卷L |  | 0 | 0 | 0 |  |  | 1.324 | 1.096 | 4.626 | 1.74 | 7 |  | 2283008898 | 1 | 1
13 | FALSE | 20220908232319 | 1 |  | LM200987104 | 50W800 | 0.5 | 1200 | 0.61 |  | W29A03D016 | D237197500 | W800(1) | CR | 500001 |  | 0 | 0.5 | 1201 | 508 | 583 | C | B0 |  | CW0171 | GB/T 2521-2008 | 1 | 39 |  |  | LJ5 | 1 |  | LM01 |  | 0 | C | WCA01w210001C | 0 | H001¦¦H001带尾50米上下表面炼钢翘皮分切小卷L |  | 0 | 0 | 0 |  |  | 1.31 | 1.019 | 4.589 | 1.73 | 4 |  | 2283008908 | 1 | 1
14 | FALSE | 20220905030853 | 1 |  | LE200996705 | 50W800 | 0.5 | 1200 | 0.61 |  | W29A02D014 | D237221500 | W800(1) | CR | 500001 |  | 123 | 0.5 | 1201 | 508 | 571 | C | B0 |  | CW0171 | GB/T 2521-2008 | 1 | 39 |  |  | LJ5 | 1 |  | LD02 |  | 123 | C | WCA01w210001C | 0 | N006¦¦N006尾60米酸轧升降速造成厚度曲线波动大分切小卷ZY |  | 0 | 0 | 0 |  |  | 0.977 | 1.17 | 4.77 | 1.74 | 4 |  | 2283008928 | 1 | 1
15 | FALSE | 20220905072800 | 1 |  | LM200989604 | 50W800 | 0.5 | 1200 | 0.614 |  | W29A02D014 | D237232500 | W800(1) | CR | 500001 |  | 117 | 0.5 | 1201 | 508 | 577 | C | B0 |  | CW0171 | GB/T 2521-2008 | 1 | 39 |  |  | LJ5 | 1 |  | LM01 |  | 117 | C | WCA01w210001C | 0 | N006¦¦N006带尾60米酸轧升降速导致厚度曲线波动大分切ZY |  | 0 | 0 | 0 |  |  | 1.359 | 1.118 | 4.682 | 1.73 | 4 |  | 2283008935 | 1 | 1
16 | FALSE | 20220907172448 | 1 |  | LN200922404 | 50W800 | 0.5 | 1200 | 0.616 |  | W29A09D001 | D237288000 | W800(1) | CR | 500001 |  | 114 | 0.5 | 1201 | 508 | 575 | C | B0 |  | CW0171 | GB/T 2521-2008 | 1 | 39 |  |  | LJ5 | 1 |  | LN01 |  | 114 | C | WCA01w210001C | 0 | H005¦¦H005带头30米中间偏DS侧热轧孔洞分切未切除周围无明显翘皮，形状无规律分切小卷Z |  | 0 | 0 | 0 |  |  | 1.226 | 0.944 | 4.507 | 1.74 | 4 |  | 2283009021 | 1 | 1
17 | FALSE | 20220905163756 | 1 |  | LN200920904 | 50W800 | 0.5 | 1200 | 0.618 |  | W29A03D016 | D237184800 | W800(1) | CR | 500001 |  | 0 | 0.5 | 1201 | 508 | 584 | C | B0 |  | CW0171 | GB/T 2521-2008 | 1 | 39 |  |  | LJ5 | 1 |  | LN01 |  | 0 | C | WCA01w210001C | 0 | H004¦¦H004中间距头部50米下表面热轧氧化铁，分切小卷Z |  | 0 | 0 | 0 |  |  | 1.426 | 1.069 | 4.571 | 1.74 | 5 |  | 2283008898 | 1 | 1
18 | FALSE | 20220905055703 | 1 |  | LE200997004 | 50W800 | 0.5 | 1200 | 0.618 |  | W29A02D014 | D237222500 | W800(1) | CR | 500001 |  | 125 | 0.5 | 1201 | 508 | 570 | C | B0 |  | CW0171 | GB/T 2521-2008 | 1 | 39 |  |  | LJ5 | 1 |  | LD02 |  | 125 | C | WCA01w210001C | 0 | H005¦¦H00525米DS侧热轧孔洞未切除无规律周围无明显起皮分切Z |  | 0 | 0 | 0 |  |  | 0.955 | 1.14 | 4.742 | 1.74 | 4 |  | 2283008929 | 1 | 1
19 | FALSE | 20220906190900 | 1 |  | LM200981904 | 50W800 | 0.5 | 1200 | 0.628 |  | W29A03D016 | D237198300 | W800(1) | CR | 500001 |  | 121 | 0.5 | 1201 | 508 | 579 | C | B0 |  | CW0171 | GB/T 2521-2008 | 1 | 39 |  |  | LJ5 | 1 |  | LM01 |  | 121 | C | WCA01w210001C | 0 | N006¦¦N006板尾0-70m热轧毛刺状厚度曲线分切小卷Z |  | 0 | 0 | 0 |  |  | 1.354 | 1.161 | 4.538 | 1.73 | 7 |  | 2283008904 | 1 | 1
20 | FALSE | 20220907193231 | 1 |  | LN200923304 | 50W800 | 0.5 | 1200 | 0.632 |  | W29A09D001 | D237282300 | W800(1) | CR | 500001 |  | 117 | 0.5 | 1201 | 508 | 576 | C | B0 |  | CW0171 | GB/T 2521-2008 | 1 | 39 |  |  | LJ5 | 1 |  | LN01 |  | 117 | C | WCA01w210001C | 0 | H005¦¦H005板尾60m处WS侧热轧孔洞分切未切除周围无明显翘皮，形状无规律分切小卷Z |  | 0 | 0 | 0 |  |  | 1.198 | 0.93 | 4.461 | 1.75 | 10 |  | 2283009014 | 1 | 1
21 | FALSE | 20220905104735 | 1 |  | LE200998804 | 50W800 | 0.5 | 1200 | 0.634 |  | W29A02D014 | D237231700 | W800(1) | CR | 500001 |  | 86 | 0.5 | 1201 | 508 | 547 | C | B0 |  | CW0171 | GB/T 2521-2008 | 1 | 39 |  |  | LJ5 | 1 |  | LD02 |  | 86 | C | WCA01w210001C | 0 | H005¦¦H005中间距头部45米热轧孔洞未切除，分切小卷Z |  | 0 | 0 | 0 |  |  | 0.974 | 1.122 | 4.576 | 1.73 | 2 |  | 2283008934 | 1 | 1
22 | FALSE | 20220907185914 | 1 |  | LN200922604 | 50W800 | 0.5 | 1200 | 0.644 |  | W29A09D001 | D237283300 | W800(1) | CR | 500001 |  | 125 | 0.5 | 1201 | 508 | 581 | C | B0 |  | CW0171 | GB/T 2521-2008 | 1 | 39 |  |  | LJ5 | 1 |  | LN01 |  | 125 | C | WCA01w210001C | 0 | N006¦¦N006板尾0-50m热轧毛刺状厚度曲线分切小卷Z |  | 0 | 0 | 0 |  |  | 1.231 | 0.937 | 4.728 | 1.74 | 6 |  | 2283009017 | 1 | 1
23 | FALSE | 20220905215841 | 1 |  | LM200986104 | 50W800 | 0.5 | 1200 | 0.646 |  | W29A02D027 | D237238100 | W800(2) | CR | 500001 |  | 123 | 0.5 | 1201 | 508 | 580 | C | B0 |  | CW0171 | GB/T 2521-2008 | 1 | 39 |  |  | LJ5 | 1 |  | LM01 |  | 123 | C | WCA01w210001C | 0 | H005¦¦H005板尾50m处中间位置热轧孔洞分切未切除周围无明显翘皮，形状无规律分切小卷Z |  | 0 | 0 | 0 |  |  | 1.375 | 1.144 | 4.6 | 1.72 | 5 |  | 2283008942 | 1 | 1
24 | FALSE | 20220903015600 | 1 |  | LE200986904 | 50W800 | 0.5 | 1200 | 0.648 |  | W29A02D014 | D237217900 | W800(1) | CR | 500001 |  | 108 | 0.5 | 1201 | 508 | 552 | C | B0 |  | CW0171 | GB/T 2521-2008 | 1 | 39 |  |  | LJ5 | 1 |  | LD02 |  | 108 | C | WCA01w210001C | 0 | H005¦¦H005距尾部32米操作侧热轧孔洞未切除，分切小卷Z |  | 0 | 0 | 0 |  |  | 0.965 | 1.345 | 4.528 | 1.74 | 3 |  | 2283008924 | 1 | 1
25 | FALSE | 20220905192715 | 1 |  | LM200985304 | 50W800 | 0.5 | 1200 | 0.65 |  | W29A02D027 | D237236600 | W800(2) | CR | 500001 |  | 123 | 0.5 | 1201 | 508 | 580 | C | B0 |  | CW0171 | GB/T 2521-2008 | 1 | 39 |  |  | LJ5 | 1 |  | LM01 |  | 123 | C | WCA01w210001C | 0 | N006¦¦N006板尾0-50m热轧毛刺状厚度曲线分切小卷Z |  | 0 | 0 | 0 |  |  | 1.393 | 1.166 | 4.363 | 1.72 | 7 |  | 2283008941 | 1 | 1
26 | FALSE | 20220906100815 | 1 |  | LM200991804 | 50W800 | 0.5 | 1200 | 0.656 |  | W29A02D027 | D237074600 | W800(2) | CR | 500001 |  | 121 | 0.5 | 1201 | 508 | 579 | C | B0 |  | CW0171 | GB/T 2521-2008 | 1 | 39 |  |  | LJ5 | 1 |  | LM01 |  | 121 | C | WCA01w210001C | 0 | H017¦¦H017带尾83m酸轧折印分切小卷ZY |  | 0 | 0 | 0 |  |  | 1.358 | 1.116 | 4.359 | 1.72 | 4 |  | 2283008769 | 1 | 1
27 | FALSE | 20220906025256 | 1 |  | LE200997304 | 50W800 | 0.5 | 1200 | 0.668 |  | W29A02D014 | D237222900 | W800(1) | CR | 500001 |  | 135 | 0.5 | 1201 | 508 | 577 | C | B0 |  | CW0171 | GB/T 2521-2008 | 1 | 39 |  |  | LJ5 | 1 |  | LD02 |  | 135 | C | WCA01w210001C | 0 | M004¦¦M004尾60米热轧斜条纹厚度曲线波动大分切小卷Z |  | 0 | 0 | 0 |  |  | 0.987 | 1.17 | 4.588 | 1.73 | 3 |  | 2283008929 | 1 | 1
28 | FALSE | 20220829230649 | 1 |  | LE200970604 | 50W800 | 0.5 | 1205 | 0.566 |  | W29A02D013 | D237052700 | W800(1) | CR | 500001 |  | 113 | 0.5 | 1206 | 508 | 562 | C | B0 |  | CW0171 | GB/T 2521-2008 | 1 | 39 |  |  | LJ5 | 1 |  | LD02 |  | 113 | C | WCA01w210001C | 0 | H005¦¦H00556米DS侧炼钢孔洞未切除无规律周围有明显起皮分切L |  | 0 | 0 | 0 |  |  | 0.93 | 0.995 | 4.494 | 1.73 | 6 |  | 2283008753 | 1 | 1
29 | FALSE | 20220831104057 | 1 |  | LE200976203 | 50W800 | 0.5 | 1205 | 0.618 |  | W29A03D017 | D237051100 | W800(1) | CR | 500001 |  | 131 | 0.5 | 1206 | 508 | 574 | C | B0 |  | CW0171 | GB/T 2521-2008 | 1 | 39 |  |  | LJ5 | 1 |  | LD02 |  | 131 | C | WCA01w210001C | 0 | I003¦¦I003带头41米操作侧热轧边损分切小卷Z |  | 0 | 0 | 0 |  |  | 0.926 | 0.982 | 4.603 | 1.72 | 5 |  | 2283008750 | 1 | 1
30 | FALSE | 20220907004320 | 1 |  | LN200924304 | 50W800 | 0.5 | 1205 | 0.628 |  | W29A03D017 | D237050900 | W800(1) | CR | 500001 |  | 114 | 0.5 | 1206 | 508 | 575 | C | B0 |  | CW0171 | GB/T 2521-2008 | 1 | 39 |  |  | LJ5 | 1 |  | LN01 |  | 114 | C | WCA01w210001C | 0 | H005¦¦H005带尾67米处传动侧炼钢孔洞分切L |  | 0 | 0 | 0 |  |  | 1.283 | 0.992 | 4.588 | 1.73 | 5 |  | 2283008751 | 1 | 1
31 | FALSE | 20220829182117 | 1 |  | LD201074701 | 50W800 | 0.5 | 1230 | 0.524 |  | W29A02D015 | D237026900 | W800(1) | CR | 500001 |  | 108 | 0.5 | 1231 | 508 | 558 | C | B0 |  | CW0171 | GB/T 2521-2008 | 1 | 39 |  |  | LJ5 | 1 |  | LD01 |  | 108 | C | WCA01w210001C | 0 | N007¦¦N007DS侧原料窄边分切小卷ZY |  | 0 | 0 | 0 |  |  | 1.058 | 1.294 | 4.731 | 1.72 | 4 |  | 2283008736 | 1 | 1
32 | FALSE | 20220903111257 | 1 |  | LN200903401 | 50W800 | 0.5 | 1230 | 0.558 |  | W29A02D015 | D237037900 | W800(1) | CR | 500001 |  | 0 | 0.5 | 1231 | 508 | 575 | C | B0 |  | CW0171 | GB/T 2521-2008 | 1 | 39 |  |  | LJ5 | 1 |  | LN01 |  | 0 | C | WCA01w210001C | 0 | H004¦¦H004板头0-50m下表面细线状热轧氧化铁，断续分布且明显分切小卷Z |  | 0 | 0 | 0 |  |  | 1.349 | 1.098 | 4.739 | 1.73 | 7 |  | 2283008743 | 1 | 1
33 | FALSE | 20220830125020 | 1 |  | LD201079901 | 50W800 | 0.5 | 1230 | 0.566 |  | W29A02D015 | D237040300 | W800(1) | CR | 500001 |  | 116 | 0.5 | 1231 | 508 | 563 | C | B0 |  | CW0171 | GB/T 2521-2008 | 1 | 39 |  |  | LJ5 | 1 |  | LD01 |  | 116 | C | WCA01w210001C | 0 | H001¦¦H001带头50米上表面操作侧炼钢翘皮分切小卷L |  | 0 | 0 | 0 |  |  | 1.101 | 1.333 | 4.857 | 1.72 | 5 |  | 2283008741 | 1 | 1
34 | FALSE | 20220830194200 | 1 |  | LD201080901 | 50W800 | 0.5 | 1230 | 0.574 |  | W29A02D015 | D237041300 | W800(1) | CR | 500001 |  | 119 | 0.5 | 1231 | 508 | 562 | C | B0 |  | CW0171 | GB/T 2521-2008 | 1 | 39 |  |  | LJ5 | 1 |  | LD01 |  | 119 | C | WCA01w210001C | 0 | H005¦¦H0054010米WS侧炼钢孔洞未切除无规律周围有明显起皮分切L |  | 0 | 0 | 0 |  |  | 1.086 | 1.317 | 4.667 | 1.73 | 4 |  | 2283008744 | 1 | 1
35 | FALSE | 20220830045901 | 1 |  | LD201077304 | 50W800 | 0.5 | 1230 | 0.574 |  | W29A03D018 | D237007900 | W800(1) | CR | 500001 |  | 105 | 0.5 | 1231 | 508 | 560 | C | B0 |  | CW0171 | GB/T 2521-2008 | 1 | 39 |  |  | LJ5 | 1 |  | LD01 |  | 105 | C | WCA01w210001C | 0 | M004¦¦M004距头部40米热轧斜条纹厚度曲线波动，分切小卷Z |  | 0 | 0 | 0 |  |  | 1.152 | 1.424 | 4.636 | 1.73 | 5 |  | 2283008724 | 1 | 1
36 | FALSE | 20220831002430 | 1 |  | LE200977304 | 50W800 | 0.5 | 1230 | 0.582 |  | W29A02D015 | D237026400 | W800(1) | CR | 500001 |  | 111 | 0.5 | 1231 | 508 | 560 | C | B0 |  | CW0171 | GB/T 2521-2008 | 1 | 39 |  |  | LJ5 | 1 |  | LD02 |  | 111 | C | WCA01w210001C | 0 | H005¦¦H00560米WS侧热轧孔洞未切除无规律周围无明显起皮分切Z |  | 0 | 0 | 0 |  |  | 0.942 | 1.013 | 4.495 | 1.74 | 7 |  | 2283008737 | 1 | 1
37 | FALSE | 20220830074605 | 1 |  | LD201077403 | 50W800 | 0.5 | 1230 | 0.614 |  | W29A03D018 | D237008600 | W800(1) | CR | 500001 |  | 125 | 0.5 | 1231 | 508 | 571 | C | B0 |  | CW0171 | GB/T 2521-2008 | 1 | 39 |  |  | LJ5 | 1 |  | LD01 |  | 125 | C | WCA01w210001C | 0 | H007¦¦H007中间距头部50米酸轧折印，分切小卷ZY |  | 0 | 0 | 0 |  |  | 1.162 | 1.39 | 4.673 | 1.73 | 5 |  | 2283008728 | 1 | 1
38 | FALSE | 20220830070737 | 1 |  | LD201078205 | 50W800 | 0.5 | 1230 | 0.636 |  | W29A02D015 | D237020300 | W800(1) | CR | 500001 |  | 114 | 0.5 | 1231 | 508 | 564 | C | B0 |  | CW0171 | GB/T 2521-2008 | 1 | 39 |  |  | LJ5 | 1 |  | LD01 |  | 114 | C | WCA01w210001C | 0 | H005¦¦H005DS侧距头部34米热轧孔洞未切除，分切小卷Z |  | 0 | 0 | 0 |  |  | 1.162 | 1.431 | 4.736 | 1.74 | 7 |  | 2283008732 | 1 | 1
39 | FALSE | 20220831024343 | 1 |  | LE200979301 | 50W800 | 0.5 | 1230 | 0.644 |  | W29A03D018 | D237007600 | W800(1) | CR | 500001 |  | 127 | 0.5 | 1231 | 508 | 570 | C | B0 |  | CW0171 | GB/T 2521-2008 | 1 | 39 |  |  | LJ5 | 1 |  | LD02 |  | 127 | C | WCA01w210001C | 0 | H001¦¦H001距尾部65米断续炼钢翘皮，分切小卷L |  | 0 | 0 | 0 |  |  | 0.911 | 0.945 | 4.732 | 1.73 | 6 |  | 2283008726 | 1 | 1
40 | FALSE | 20220830061923 | 1 |  | LD201078004 | 50W800 | 0.5 | 1230 | 0.646 |  | W29A02D015 | D237019800 | W800(1) | CR | U30005 |  | 87 | 0.5 | 1231 | 508 | 550 | C | B0 |  | CW0171 | GB/T 2521-2008 | 1 | 39 |  |  | LP3 | 1 |  | LD01 |  | 87 | C | WCA01w210001C | 0 | H005¦¦H005中间距头部55米热轧孔洞未切除，分切小卷Z |  | 0 | 0 | 0 |  |  | 1.169 | 1.442 | 4.605 | 1.73 | 1 |  | 2283008732 | 1 | 1
41 | FALSE | 20220830202435 | 1 |  | LD201081004 | 50W800 | 0.5 | 1230 | 0.66 |  | W29A02D015 | D237041400 | W800(1) | CR | 500001 |  | 120 | 0.5 | 1231 | 508 | 564 | C | B0 |  | CW0171 | GB/T 2521-2008 | 1 | 39 |  |  | LJ5 | 1 |  | LD01 |  | 120 | C | WCA01w210001C | 0 | H005¦¦H00538米WS侧热轧孔洞未切除无规律周围无明显起皮分切Z |  | 0 | 0 | 0 |  |  | 1.086 | 1.317 | 4.525 | 1.73 | 4 |  | 2283008742 | 1 | 1
42 | FALSE | 20220828230354 | 1 |  | LD201067004 | 50W800 | 0.5 | 1230 | 0.662 |  | W29A02D015 | D237019500 | W800(1) | CR | 500001 |  | 124 | 0.5 | 1231 | 508 | 569 | C | B0 |  | CW0171 | GB/T 2521-2008 | 1 | 39 |  |  | LJ5 | 1 |  | LD01 |  | 124 | C | WCA01w210001C | 0 | H005¦¦H00552米中间热轧孔洞未切除无规律周围无明显起皮分切Z |  | 0 | 0 | 0 |  |  | 0.931 | 1.029 | 4.652 | 1.73 | 5 |  | 2283008730 | 1 | 1
43 | FALSE | 20220830073459 | 1 |  | LD201078304 | 50W800 | 0.5 | 1230 | 0.664 |  | W29A02D015 | D237020400 | W800(1) | CR | 500001 |  | 125 | 0.5 | 1231 | 508 | 572 | C | B0 |  | CW0171 | GB/T 2521-2008 | 1 | 39 |  |  | LJ5 | 1 |  | LD01 |  | 125 | C | WCA01w210001C | 0 | M004¦¦M004距头部49米热轧斜条纹厚度曲线波动，分切小卷Z |  | 0 | 0 | 0 |  |  | 1.162 | 1.431 | 4.528 | 1.72 | 8 |  | 2283008731 | 1 | 1
44 | FALSE | 20220828194925 | 1 |  | LE200964502 | 50W800 | 0.5 | 1230 | 0.666 |  | W28Y01D008 | D236706700 | W800(1) | CR | 500001 |  | 0 | 0.5 | 1231 | 508 | 588 | C | B0 |  | CW0171 | GB/T 2521-2008 | 1 | 39 |  |  | LJ5 | 1 |  | LD02 |  | 0 | C | WCA01w210001C | 0 | H005¦¦H005带尾130米处操作侧热轧孔洞分切Z |  | 0 | 0 | 0 |  |  | 0.804 | 1.451 | 4.43 | 1.73 | 5 |  | 2283008541 | 1 | 1
45 | FALSE | 20220831010914 | 1 |  | LE200978304 | 50W800 | 0.5 | 1230 | 0.668 |  | W29A02D015 | D237026500 | W800(1) | CR | 500001 |  | 124 | 0.5 | 1231 | 508 | 571 | C | B0 |  | CW0171 | GB/T 2521-2008 | 1 | 39 |  |  | LJ5 | 1 |  | LD02 |  | 124 | C | WCA01w210001C | 0 | H005¦¦H005距尾部50米传动侧热轧孔洞未切除，分切小卷Z |  | 0 | 0 | 0 |  |  | 0.927 | 0.989 | 4.615 | 1.74 | 5 |  | 2283008736 | 1 | 1
46 | FALSE | 20220906074344 | 1 |  | LN200924004 | 50W800 | 0.5 | 1230 | 0.68 |  | W29A02D015 | D237038500 | W800(1) | CR | 500001 |  | 123 | 0.5 | 1231 | 508 | 580 | C | B0 |  | CW0171 | GB/T 2521-2008 | 1 | 39 |  |  | LJ5 | 1 |  | LN01 |  | 123 | C | WCA01w210001C | 0 | H001¦¦H001带尾51米下表面炼钢翘皮分切L |  | 0 | 0 | 0 |  |  | 1.244 | 0.963 | 4.747 | 1.73 | 5 |  | 2283008742 | 1 | 1
47 | FALSE | 20220829224819 | 1 |  | LD201074201 | 50W800 | 0.5 | 1230 | 0.55 |  | W29A02D015 | D237025800 | W800(1) | CR | 500001 |  | 111 | 0.5 | 1231 | 508 | 561 | C | B0 |  | CW0171 | GB/T 2521-2008 | 1 | 39 |  |  | LJ5 | 1 |  | LD01 |  | 111 | C | WCA01w210001C | 0 | N007¦¦N007DS侧原料窄边分切小卷ZY |  | 0 | 0 | 0 |  |  | 0.967 | 1.141 | 4.537 | 1.73 | 6 |  | 2283008733 | 1 | 1
48 | FALSE | 20220830190629 | 1 |  | LD201080204 | 50W800 | 0.5 | 1230 | 0.578 |  | W29A02D015 | D237040600 | W800(1) | CR | 500001 |  | 103 | 0.5 | 1231 | 508 | 556 | C | B0 |  | CW0171 | GB/T 2521-2008 | 1 | 39 |  |  | LJ5 | 1 |  | LD01 |  | 103 | C | WCA01w210001C | 0 | N007¦¦N007DS侧窄边分切小卷ZY |  | 0 | 0 | 0 |  |  | 1.104 | 1.327 | 4.902 | 1.72 | 4 |  | 2283008741 | 1 | 1
49 | FALSE | 20211228225219 | 1 |  | LN101445404 | SG35W300 | 0.35 | 1180 | 4.88 |  | W1CT01D001 | D121087600 | WV2000(1) | CR | 800001 |  | 1557 | 0.35 | 1181 | 508 | 976 | C | W3 |  | CW2080 | Q/320582 YZL601-2019 | 1 | 39 |  |  | LJ2 | 1 |  | LN01 |  | 1557 | 1 | WCK05w57000C1 | 0 | I020单机架油斑分切D | 原牌号SG35WV2000总工办通知改SG35W300 | 0 | 0 | 0 |  |  | 1.178 | 1.168 | 2.33 | 1.69 | 8 |  | 2182011767 | 1 | 1
50 | FALSE | 20211223024618 | 1 |  | LN101413502 | SG35W300 | 0.35 | 1180 | 5.145 |  | W1CT01D002 | D119657000 | WV1900(1) | CR | 800001 |  | 1628 | 0.35 | 1181 | 508 | 992 | C | W3 |  | CW2080 | Q/320582 YZL601-2019 | 1 | 39 |  |  | LJ2 | 1 |  | LN01 |  | 1628 | 1 | WCK05w57000C1 | 0 | 单机架边部厚度偏薄（复检合格） | 原牌号SG35WV1900总工办通知改SG35W300 | 0 | 0 | 0 |  |  | 1.46 | 1.325 | 2.298 | 1.67 | 6 |  | 2181011316 | 1 | 1
51 | FALSE | 20211229002519 | 1 |  | LN101445504 | SG35W300 | 0.35 | 1180 | 5.285 |  | W1CT01D001 | D121094800 | WV2000(1) | CR | 800001 |  | 1689 | 0.35 | 1181 | 508 | 1005 | C | W3 |  | CW2080 | Q/320582 YZL601-2019 | 1 | 39 |  |  | LJ2 | 1 |  | LN01 |  | 1689 | 1 | WCK05w57000C1 | 0 |  | 原牌号SG35WV2000总工办通知改SG35W300 | 0 | 0 | 0 |  |  | 1.129 | 1.144 | 2.41 | 1.69 | 7 |  | 2182011769 | 1 | 1
52 | FALSE | 20211229002028 | 1 |  | LN101445503 | SG35W300 | 0.35 | 1180 | 5.605 |  | W1CT01D001 | D121094800 | WV2000(1) | CR | 800001 |  | 1793 | 0.35 | 1181 | 508 | 1028 | C | W3 |  | CW2080 | Q/320582 YZL601-2019 | 1 | 39 |  |  | LJ2 | 1 |  | LN01 |  | 1793 | 1 | WCK05w57000C1 | 0 |  | 原牌号SG35WV2000总工办通知改SG35W300 | 0 | 0 | 0 |  |  | 1.129 | 1.144 | 2.41 | 1.69 | 5 |  | 2182011769 | 1 | 1
53 | FALSE | 20211224100406 | 1 |  | LN101415204 | SG35W300 | 0.35 | 1180 | 5.705 |  | W1CT01D001 | D119849500 | WV2000(1) | CR | 800001 |  | 1813 | 0.35 | 1181 | 508 | 1032 | C | W3 |  | CW2080 | Q/320582 YZL601-2019 | 1 | 39 |  |  | LJ2 | 1 |  | LN01 |  | 1813 | 1 | WCK05w57000C1 | 0 | 单机架厚度边部偏薄，同板差超标(复检合格) | 原牌号SG35WV2000总工办通知改SG35W300 | 0 | 0 | 0 |  |  | 0.928 | 0.957 | 2.518 | 1.69 | 7 |  | 2182010990 | 1 | 1
54 | FALSE | 20211223033741 | 1 |  | LN101418503 | SG35W300 | 0.35 | 1180 | 5.71 |  | W1CT01D002 | D119657700 | WV1900(1) | CR | 800001 |  | 1815 | 0.35 | 1181 | 508 | 1033 | C | W3 |  | CW2080 | Q/320582 YZL601-2019 | 1 | 39 |  |  | LJ2 | 1 |  | LN01 |  | 1815 | 1 | WCK05w57000C1 | 0 |  | 原牌号SG35WV1900总工办通知改SG35W300 | 0 | 0 | 0 |  |  | 0.908 | 0.886 | 2.301 | 1.67 | 4 |  | 2181011316 | 1 | 1
55 | FALSE | 20211223024312 | 1 |  | LN101413403 | SG35W300 | 0.35 | 1180 | 5.725 |  | W1CT01D001 | D119847500 | WV2000(1) | CR | 800001 |  | 1819 | 0.35 | 1181 | 508 | 1034 | C | W3 |  | CW2080 | Q/320582 YZL601-2019 | 1 | 39 |  |  | LJ2 | 1 |  | LN01 |  | 1819 | 1 | WCK05w57000C1 | 0 | 单机架厚度边部偏薄（复检合格） | 原牌号SG35WV2000总工办通知改SG35W300 | 0 | 0 | 0 |  |  | 1.454 | 1.306 | 2.363 | 1.69 | 5 |  | 2182010993 | 1 | 1
56 | FALSE | 20211224093509 | 1 |  | LN101415202 | SG35W300 | 0.35 | 1180 | 5.82 |  | W1CT01D001 | D119849500 | WV2000(1) | CR | 800001 |  | 1860 | 0.35 | 1181 | 508 | 1043 | C | W3 |  | CW2080 | Q/320582 YZL601-2019 | 1 | 39 |  |  | LJ2 | 1 |  | LN01 |  | 1860 | 1 | WCK05w57000C1 | 0 | 单机架厚度边部偏薄，同板差超标(复检合格) | 原牌号SG35WV2000总工办通知改SG35W300 | 0 | 0 | 0 |  |  | 0.928 | 0.957 | 2.518 | 1.69 | 10 |  | 2182010990 | 1 | 1
57 | FALSE | 20211229094711 | 1 |  | LN101444201 | SG35W300 | 0.35 | 1180 | 5.94 |  | W1CT01D001 | D117351500 | WV2000(1) | CR | 800001 |  | 1876 | 0.35 | 1181 | 508 | 1046 | C | W3 |  | CW2080 | Q/320582 YZL601-2019 | 1 | 39 |  |  | LJ2 | 1 |  | LN01 |  | 1876 | 1 | WCK05w57000C1 | 0 | 单机架原料边部偏薄(复检合格) | 原牌号SG35WV2000总工办通知改SG35W300 | 0 | 0 | 0 |  |  | 1.25 | 1.28 | 2.317 | 1.69 | 7 |  | 2183010244 | 1 | 1
58 | FALSE | 20211228215309 | 1 |  | LN101445402 | SG35W300 | 0.35 | 1180 | 5.98 |  | W1CT01D001 | D121087600 | WV2000(1) | CR | 800001 |  | 1910 | 0.35 | 1181 | 508 | 1053 | C | W3 |  | CW2080 | Q/320582 YZL601-2019 | 1 | 39 |  |  | LJ2 | 1 |  | LN01 |  | 1910 | 1 | WCK05w57000C1 | 0 |  | 原牌号SG35WV2000总工办通知改SG35W300 | 0 | 0 | 0 |  |  | 1.178 | 1.168 | 2.33 | 1.69 | 7 |  | 2182011767 | 1 | 1
59 | FALSE | 20211224093912 | 1 |  | LN101415203 | SG35W300 | 0.35 | 1180 | 6.025 |  | W1CT01D001 | D119849500 | WV2000(1) | CR | 800001 |  | 1928 | 0.35 | 1181 | 508 | 1057 | C | W3 |  | CW2080 | Q/320582 YZL601-2019 | 1 | 39 |  |  | LJ2 | 1 |  | LN01 |  | 1928 | 1 | WCK05w57000C1 | 0 | 单机架厚度边部偏薄，同板差超标(复检合格) | 原牌号SG35WV2000总工办通知改SG35W300 | 0 | 0 | 0 |  |  | 0.928 | 0.957 | 2.518 | 1.69 | 8 |  | 2182010990 | 1 | 1
60 | FALSE | 20211224102431 | 1 |  | LN101414904 | SG35W300 | 0.35 | 1180 | 6.04 |  | W1CT01D001 | D119848200 | WV2000(1) | CR | 800001 |  | 1918 | 0.35 | 1181 | 508 | 1055 | C | W3 |  | CW2080 | Q/320582 YZL601-2019 | 1 | 39 |  |  | LJ2 | 1 |  | LN01 |  | 1918 | 1 | WCK05w57000C1 | 0 | 单机架厚度边部偏薄，同板差超标(复检合格) | 原牌号SG35WV2000总工办通知改SG35W300 | 0 | 0 | 0 |  |  | 0.928 | 0.957 | 2.41 | 1.69 | 6 |  | 2182010988 | 1 | 1
61 | FALSE | 20211223023652 | 1 |  | LN101413402 | SG35W300 | 0.35 | 1180 | 6.05 |  | W1CT01D001 | D119847500 | WV2000(1) | CR | 800001 |  | 1935 | 0.35 | 1181 | 508 | 1059 | C | W3 |  | CW2080 | Q/320582 YZL601-2019 | 1 | 39 |  |  | LJ2 | 1 |  | LN01 |  | 1935 | 1 | WCK05w57000C1 | 0 | 单机架厚度边部偏薄（复检合格） | 原牌号SG35WV2000总工办通知改SG35W300 | 0 | 0 | 0 |  |  | 1.454 | 1.306 | 2.363 | 1.69 | 7 |  | 2182010993 | 1 | 1
62 | FALSE | 20211224101522 | 1 |  | LN101414903 | SG35W300 | 0.35 | 1180 | 6.065 |  | W1CT01D001 | D119848200 | WV2000(1) | CR | 800001 |  | 1940 | 0.35 | 1181 | 508 | 1060 | C | W3 |  | CW2080 | Q/320582 YZL601-2019 | 1 | 39 |  |  | LJ2 | 1 |  | LN01 |  | 1940 | 1 | WCK05w57000C1 | 0 | 单机架厚度边部偏薄，同板差超标(复检合格) | 原牌号SG35WV2000总工办通知改SG35W300 | 0 | 0 | 0 |  |  | 0.928 | 0.957 | 2.41 | 1.69 | 8 |  | 2182010988 | 1 | 1
63 | FALSE | 20211224101103 | 1 |  | LN101414902 | SG35W300 | 0.35 | 1180 | 6.105 |  | W1CT01D001 | D119848200 | WV2000(1) | CR | 800001 |  | 1950 | 0.35 | 1181 | 508 | 1062 | C | W3 |  | CW2080 | Q/320582 YZL601-2019 | 1 | 39 |  |  | LJ2 | 1 |  | LN01 |  | 1950 | 1 | WCK05w57000C1 | 0 | 单机架厚度边部偏薄，同板差超标(复检合格) | 原牌号SG35WV2000总工办通知改SG35W300 | 0 | 0 | 0 |  |  | 0.928 | 0.957 | 2.41 | 1.69 | 6 |  | 2182010988 | 1 | 1
64 | FALSE | 20211223023344 | 1 |  | LN101413303 | SG35W300 | 0.35 | 1180 | 6.12 |  | W1CT01D001 | D119847300 | WV2000(1) | CR | 800001 |  | 1928 | 0.35 | 1181 | 508 | 1057 | C | W3 |  | CW2080 | Q/320582 YZL601-2019 | 1 | 39 |  |  | LJ2 | 1 |  | LN01 |  | 1928 | 1 | WCK05w57000C1 | 0 | 单机架边部厚度偏薄（复检合格） | 原牌号SG35WV2000总工办通知改SG35W300 | 0 | 0 | 0 |  |  | 1.369 | 1.283 | 2.352 | 1.69 | 6 |  | 2182010991 | 1 | 1
65 | FALSE | 20211224090930 | 1 |  | LN101415102 | SG35W300 | 0.35 | 1180 | 6.185 |  | W1CT01D001 | D119850100 | WV2000(1) | CR | 800001 |  | 1974 | 0.35 | 1181 | 508 | 1067 | C | W3 |  | CW2080 | Q/320582 YZL601-2019 | 1 | 39 |  |  | LJ3 | 1 |  | LN01 |  | 1974 | 1 | WCK05w57000C1 | 0 | 单机架厚度边部偏薄，同板差超标(复检合格) | 原牌号SG35WV2000总工办通知改SG35W300 | 0 | 0 | 0 |  |  | 0.928 | 0.957 | 2.411 | 1.69 | 10 |  | 2182010990 | 1 | 1
66 | FALSE | 20211224090637 | 1 |  | LN101415101 | SG35W300 | 0.35 | 1180 | 6.215 |  | W1CT01D001 | D119850100 | WV2000(1) | CR | 800001 |  | 1988 | 0.35 | 1181 | 508 | 1070 | C | W3 |  | CW2080 | Q/320582 YZL601-2019 | 1 | 39 |  |  | LJ2 | 1 |  | LN01 |  | 1988 | 1 | WCK05w57000C1 | 0 | 单机架厚度边部偏薄，同板差超标(复检合格) | 原牌号SG35WV2000总工办通知改SG35W300 | 0 | 0 | 0 |  |  | 0.928 | 0.957 | 2.411 | 1.69 | 3 |  | 2182010990 | 1 | 1
67 | FALSE | 20211228225849 | 1 |  | LN101445401 | SG35W300 | 0.35 | 1180 | 6.255 |  | W1CT01D001 | D121087600 | WV2000(1) | CR | 800001 |  | 1996 | 0.35 | 1181 | 508 | 1071 | C | W3 |  | CW2080 | Q/320582 YZL601-2019 | 1 | 39 |  |  | LJ2 | 1 |  | LN01 |  | 1996 | 1 | WCK05w57000C1 | 0 |  | 原牌号SG35WV2000总工办通知改SG35W300 | 0 | 0 | 0 |  |  | 1.178 | 1.168 | 2.33 | 1.69 | 6 |  | 2182011767 | 1 | 1
68 | FALSE | 20211228195634 | 1 |  | LN101444901 | SG35W300 | 0.35 | 1180 | 6.28 |  | W1CT01D001 | D119849900 | WV2000(1) | CR | 800001 |  | 2010 | 0.35 | 1181 | 508 | 1074 | C | W3 |  | CW2080 | Q/320582 YZL601-2019 | 1 | 39 |  |  | LJ2 | 1 |  | LN01 |  | 2010 | 1 | WCK05w57000C1 | 0 |  | 原牌号SG35WV2000总工办通知改SG35W300 | 0 | 0 | 0 |  |  | 1.205 | 1.219 | 2.29 | 1.69 | 9 |  | 2182010991 | 1 | 1
69 | FALSE | 20211228211144 | 1 |  | LN101445301 | SG35W300 | 0.35 | 1180 | 6.285 |  | W1CT01D001 | D119847900 | WV2000(1) | CR | 800001 |  | 2011 | 0.35 | 1181 | 508 | 1074 | C | W3 |  | CW2080 | Q/320582 YZL601-2019 | 1 | 39 |  |  | LJ2 | 1 |  | LN01 |  | 2011 | 1 | WCK05w57000C1 | 0 | 单机架厚度边部偏薄(复检合格) | 原牌号SG35WV2000总工办通知改SG35W300 | 0 | 0 | 0 |  |  | 1.178 | 1.168 | 2.34 | 1.69 | 7 |  | 2182010991 | 1 | 1
70 | FALSE | 20211223035335 | 1 |  | LN101418602 | SG35W300 | 0.35 | 1180 | 6.295 |  | W1CT01D002 | D119661800 | WV1900(1) | CR | 800001 |  | 1997 | 0.35 | 1181 | 508 | 1071 | C | W3 |  | CW2080 | Q/320582 YZL601-2019 | 1 | 39 |  |  | LJ2 | 1 |  | LN01 |  | 1997 | 1 | WCK05w57000C1 | 0 | 单机架边部厚度偏薄（复检合格） | 原牌号SG35WV1900总工办通知改SG35W300 | 0 | 0 | 0 |  |  | 0.908 | 0.886 | 2.392 | 1.67 | 7 |  | 2181011321 | 1 | 1
71 | FALSE | 20211223033350 | 1 |  | LN101418502 | SG35W300 | 0.35 | 1180 | 6.315 |  | W1CT01D002 | D119657700 | WV1900(1) | CR | 800001 |  | 2028 | 0.35 | 1181 | 508 | 1078 | C | W3 |  | CW2080 | Q/320582 YZL601-2019 | 1 | 39 |  |  | LJ2 | 1 |  | LN01 |  | 2028 | 1 | WCK05w57000C1 | 0 |  | 原牌号SG35WV1900总工办通知改SG35W300 | 0 | 0 | 0 |  |  | 0.908 | 0.886 | 2.301 | 1.67 | 6 |  | 2181011316 | 1 | 1
72 | FALSE | 20211228190203 | 1 |  | LN101445003 | SG35W300 | 0.35 | 1180 | 6.32 |  | W1CT01D001 | D121095000 | WV2000(1) | CR | 800001 |  | 2022 | 0.35 | 1181 | 508 | 1077 | C | W3 |  | CW2080 | Q/320582 YZL601-2019 | 1 | 39 |  |  | LJ2 | 1 |  | LN01 |  | 2022 | 1 | WCK05w57000C1 | 0 |  | 原牌号SG35WV2000总工办通知改SG35W300 | 0 | 0 | 0 |  |  | 1.227 | 1.228 | 2.418 | 1.68 | 5 |  | 2182011769 | 1 | 1
73 | FALSE | 20211223032543 | 1 |  | LN101418501 | SG35W300 | 0.35 | 1180 | 6.35 |  | W1CT01D002 | D119657700 | WV1900(1) | CR | 800001 |  | 2037 | 0.35 | 1181 | 508 | 1080 | C | W3 |  | CW2080 | Q/320582 YZL601-2019 | 1 | 39 |  |  | LJ2 | 1 |  | LN01 |  | 2037 | 1 | WCK05w57000C1 | 0 |  | 原牌号SG35WV1900总工办通知改SG35W300 | 0 | 0 | 0 |  |  | 0.908 | 0.886 | 2.301 | 1.67 | 4 |  | 2181011316 | 1 | 1
74 | FALSE | 20211228184748 | 1 |  | LN101445001 | SG35W300 | 0.35 | 1180 | 6.365 |  | W1CT01D001 | D121095000 | WV2000(1) | CR | 800001 |  | 2035 | 0.35 | 1181 | 508 | 1079 | C | W3 |  | CW2080 | Q/320582 YZL601-2019 | 1 | 39 |  |  | LJ2 | 1 |  | LN01 |  | 2035 | 1 | WCK05w57000C1 | 0 |  | 原牌号SG35WV2000总工办通知改SG35W300 | 0 | 0 | 0 |  |  | 1.227 | 1.228 | 2.418 | 1.68 | 6 |  | 2182011769 | 1 | 1
75 | FALSE | 20211229095405 | 1 |  | LN101444202 | SG35W300 | 0.35 | 1180 | 6.37 |  | W1CT01D001 | D117351500 | WV2000(1) | CR | 800001 |  | 2015 | 0.35 | 1181 | 508 | 1075 | C | W3 |  | CW2080 | Q/320582 YZL601-2019 | 1 | 39 |  |  | LJ2 | 1 |  | LN01 |  | 2015 | 1 | WCK05w57000C1 | 0 | 单机架原料边部偏薄(复检合格) | 原牌号SG35WV2000总工办通知改SG35W300 | 0 | 0 | 0 |  |  | 1.25 | 1.28 | 2.317 | 1.69 | 8 |  | 2183010244 | 1 | 1
76 | FALSE | 20211223040837 | 1 |  | LN101418603 | SG35W300 | 0.35 | 1180 | 6.41 |  | W1CT01D002 | D119661800 | WV1900(1) | CR | 800001 |  | 2032 | 0.35 | 1181 | 508 | 1079 | C | W3 |  | CW2080 | Q/320582 YZL601-2019 | 1 | 39 |  |  | LJ2 | 1 |  | LN01 |  | 2032 | 1 | WCK05w57000C1 | 0 | 单机架边部厚度偏薄（复检合格） | 原牌号SG35WV1900总工办通知改SG35W300 | 0 | 0 | 0 |  |  | 0.908 | 0.886 | 2.392 | 1.67 | 4 |  | 2181011321 | 1 | 1
77 | FALSE | 20211228213950 | 1 |  | LN101445302 | SG35W300 | 0.35 | 1180 | 6.5 |  | W1CT01D001 | D119847900 | WV2000(1) | CR | 800001 |  | 2084 | 0.35 | 1181 | 508 | 1089 | C | W3 |  | CW2080 | Q/320582 YZL601-2019 | 1 | 39 |  |  | LJ2 | 1 |  | LN01 |  | 2084 | 1 | WCK05w57000C1 | 0 | 单机架厚度同板差超标(复检合格) | 原牌号SG35WV2000总工办通知改SG35W300 | 0 | 0 | 0 |  |  | 1.178 | 1.168 | 2.34 | 1.69 | 8 |  | 2182010991 | 1 | 1
78 | FALSE | 20211228205807 | 1 |  | LN101444802 | SG35W300 | 0.35 | 1180 | 6.535 |  | W1CT01D001 | D119848800 | WV2000(1) | CR | 800001 |  | 2091 | 0.35 | 1181 | 508 | 1091 | C | W3 |  | CW2080 | Q/320582 YZL601-2019 | 1 | 39 |  |  | LJ2 | 1 |  | LN01 |  | 2091 | 1 | WCK05w57000C1 | 0 |  | 原牌号SG35WV2000总工办通知改SG35W300 | 0 | 0 | 0 |  |  | 1.23 | 1.181 | 2.348 | 1.69 | 7 |  | 2182010986 | 1 | 1
79 | FALSE | 20211228195958 | 1 |  | LN101444902 | SG35W300 | 0.35 | 1180 | 6.555 |  | W1CT01D001 | D119849900 | WV2000(1) | CR | 800001 |  | 2098 | 0.35 | 1181 | 508 | 1092 | C | W3 |  | CW2080 | Q/320582 YZL601-2019 | 1 | 39 |  |  | LJ2 | 1 |  | LN01 |  | 2098 | 1 | WCK05w57000C1 | 0 |  | 原牌号SG35WV2000总工办通知改SG35W300 | 0 | 0 | 0 |  |  | 1.205 | 1.219 | 2.29 | 1.69 | 7 |  | 2182010991 | 1 | 1
80 | FALSE | 20211228205135 | 1 |  | LN101444801 | SG35W300 | 0.35 | 1180 | 6.57 |  | W1CT01D001 | D119848800 | WV2000(1) | CR | 800001 |  | 2101 | 0.35 | 1181 | 508 | 1093 | C | W3 |  | CW2080 | Q/320582 YZL601-2019 | 1 | 39 |  |  | LJ2 | 1 |  | LN01 |  | 2101 | 1 | WCK05w57000C1 | 0 |  | 原牌号SG35WV2000总工办通知改SG35W300 | 0 | 0 | 0 |  |  | 1.23 | 1.181 | 2.348 | 1.69 | 6 |  | 2182010986 | 1 | 1
81 | FALSE | 20211228185715 | 1 |  | LN101445002 | SG35W300 | 0.35 | 1180 | 6.72 |  | W1CT01D001 | D121095000 | WV2000(1) | CR | 800001 |  | 2151 | 0.35 | 1181 | 508 | 1103 | C | W3 |  | CW2080 | Q/320582 YZL601-2019 | 1 | 39 |  |  | LJ2 | 1 |  | LN01 |  | 2151 | 1 | WCK05w57000C1 | 0 |  | 原牌号SG35WV2000总工办通知改SG35W300 | 0 | 0 | 0 |  |  | 1.227 | 1.228 | 2.418 | 1.68 | 5 |  | 2182011769 | 1 | 1
82 | FALSE | 20211224091435 | 1 |  | LN101415103 | SG35W300 | 0.35 | 1180 | 6.78 |  | W1CT01D001 | D119850100 | WV2000(1) | CR | 800001 |  | 2157 | 0.35 | 1181 | 508 | 1104 | C | W3 |  | CW2080 | Q/320582 YZL601-2019 | 1 | 39 |  |  | LJ2 | 1 |  | LN01 |  | 2157 | 1 | WCK05w57000C1 | 0 | 单机架厚度边部偏薄，同板差超标(复检合格) | 原牌号SG35WV2000总工办通知改SG35W300 | 0 | 0 | 0 |  |  | 0.928 | 0.957 | 2.411 | 1.69 | 5 |  | 2182010990 | 1 | 1
83 | FALSE | 20211229100525 | 1 |  | LN101444203 | SG35W300 | 0.35 | 1180 | 6.805 |  | W1CT01D001 | D117351500 | WV2000(1) | CR | 800001 |  | 2146 | 0.35 | 1181 | 508 | 1102 | C | W3 |  | CW2080 | Q/320582 YZL601-2019 | 1 | 39 |  |  | LJ2 | 1 |  | LN01 |  | 2146 | 1 | WCK05w57000C1 | 0 | 单机架原料边部偏薄(复检合格) | 原牌号SG35WV2000总工办通知改SG35W300 | 0 | 0 | 0 |  |  | 1.25 | 1.28 | 2.317 | 1.69 | 8 |  | 2183010244 | 1 | 1
84 | FALSE | 20211229103842 | 1 |  | LN101444401 | SG35W300 | 0.35 | 1180 | 6.945 |  | W1CT01D001 | D119848400 | WV2000(1) | CR | 800001 |  | 2227 | 0.35 | 1181 | 508 | 1118 | C | W3 |  | CW2080 | Q/320582 YZL601-2019 | 1 | 39 |  |  | LJ2 | 1 |  | LN01 |  | 2227 | 1 | WCK05w57000C1 | 0 | 两侧原料偏薄(复检合格) | 原牌号SG35WV2000总工办通知改SG35W300 | 0 | 0 | 0 |  |  | 1.351 | 1.345 | 2.387 | 1.69 | 7 |  | 2182010986 | 1 | 1
85 | FALSE | 20211225155510 | 1 |  | LN101418703 | SG35W300 | 0.35 | 1180 | 7.07 |  | W1CT01D002 | D119657200 | WV1900(1) | CR | 800001 |  | 2259 | 0.35 | 1181 | 508 | 1125 | C | W3 |  | CW2080 | Q/320582 YZL601-2019 | 1 | 39 |  |  | LJ2 | 1 |  | LN01 |  | 2259 | 1 | WCK05w57000C1 | 0 | 单机架厚度边部偏薄(复检合格) | 原牌号SG35WV1900总工办通知改SG35W300 | 0 | 0 | 0 |  |  | 1.102 | 1.106 | 2.374 | 1.67 | 7 |  | 2181011316 | 1 | 1
86 | FALSE | 20211228232253 | 1 |  | LN101445502 | SG35W300 | 0.35 | 1180 | 7.145 |  | W1CT01D001 | D121094800 | WV2000(1) | CR | 800001 |  | 2283 | 0.35 | 1181 | 508 | 1129 | C | W3 |  | CW2080 | Q/320582 YZL601-2019 | 1 | 39 |  |  | LJ2 | 1 |  | LN01 |  | 2283 | 1 | WCK05w57000C1 | 0 |  | 原牌号SG35WV2000总工办通知改SG35W300 | 0 | 0 | 0 |  |  | 1.129 | 1.144 | 2.41 | 1.69 | 5 |  | 2182011769 | 1 | 1
87 | FALSE | 20211228222723 | 1 |  | LN101445202 | SG35W300 | 0.35 | 1180 | 7.725 |  | W1CT01D001 | D119868700 | WV2000(1) | CR | 800001 |  | 2462 | 0.35 | 1181 | 508 | 1164 | C | W3 |  | CW2080 | Q/320582 YZL601-2019 | 1 | 39 |  |  | LJ2 | 1 |  | LN01 |  | 2462 | 1 | WCK05w57000C1 | 0 |  | 原牌号SG35WV2000总工办通知改SG35W300 | 0 | 0 | 0 |  |  | 1.178 | 1.168 | 2.385 | 1.69 | 7 |  | 2182010993 | 1 | 1
88 | FALSE | 20211223030628 | 1 |  | LN101413504 | SG35W300 | 0.35 | 1180 | 8.41 |  | W1CT01D002 | D119657000 | WV1900(1) | CR | 800001 |  | 2670 | 0.35 | 1181 | 508 | 1203 | C | W3 |  | CW2080 | Q/320582 YZL601-2019 | 1 | 39 |  |  | LJ2 | 1 |  | LN01 |  | 2670 | 1 | WCK05w57000C1 | 0 | 单机架边部厚度偏薄（复检合格） | 原牌号SG35WV1900总工办通知改SG35W300 | 0 | 0 | 0 |  |  | 1.46 | 1.325 | 2.298 | 1.67 | 4 |  | 2181011316 | 1 | 1
89 | FALSE | 20211228221704 | 1 |  | LN101445201 | SG35W300 | 0.35 | 1180 | 8.505 |  | W1CT01D001 | D119868700 | WV2000(1) | CR | 800001 |  | 2712 | 0.35 | 1181 | 508 | 1211 | C | W3 |  | CW2080 | Q/320582 YZL601-2019 | 1 | 39 |  |  | LJ2 | 1 |  | LN01 |  | 2712 | 1 | WCK05w57000C1 | 0 |  | 原牌号SG35WV2000总工办通知改SG35W300 | 0 | 0 | 0 |  |  | 1.178 | 1.168 | 2.385 | 1.69 | 6 |  | 2182010993 | 1 | 1
90 | FALSE | 20211223095206 | 1 |  | LN101414502 | SG35W300 | 0.35 | 1200 | 8.39 |  | W1AT01D005 | D119847700 | WV2000(1) | CR | 800001 |  | 2639 | 0.35 | 1201 | 508 | 1198 | C | W3 |  | CW2080 | Q/320582 YZL601-2019 | 1 | 39 |  |  | LJ2 | 1 |  | LN01 |  | 2639 | 1 | WCK05w57000C1 | 0 | N006单机架厚度边部偏薄，同板差超标(现场复检合格)D | 原牌号SG35WV2000总工办通知改SG35W300 | 0 | 0 | 0 |  |  | 1.201 | 1.182 | 2.323 | 1.69 | 5 |  | 2182010991 | 1 | 1
91 | FALSE | 20220526142129 | 1 |  | LN200619602 | SG35W550 | 0.35 | 1200 | 5.585 |  | W23T01D003 | D227759900 | W550(1) | CR | 800001 |  | 1729 | 0.35 | 1201 | 508 | 1014 | C | W3 |  | CW2065 | Q/320582 YZL601-2019 | 1 | 39 |  |  | LJ2 | 1 |  | LN01 |  | 1729 | 1 | WCK05w44000C1 | 0 |  |  | 0 | 0 | 0 |  |  | 1.129 | 1.207 | 3.152 | 1.7 | 2 |  | 2283003105 | 1 | 1
92 | FALSE | 20220526142338 | 1 |  | LN200619603 | SG35W550 | 0.35 | 1200 | 5.855 |  | W23T01D003 | D227759900 | W550(1) | CR | 800001 |  | 1803 | 0.35 | 1201 | 508 | 1030 | C | W3 |  | CW2065 | Q/320582 YZL601-2019 | 1 | 39 |  |  | LJ2 | 1 |  | LN01 |  | 1803 | 1 | WCK05w44000C1 | 0 |  |  | 0 | 0 | 0 |  |  | 1.129 | 1.207 | 3.152 | 1.7 | 2 |  | 2283003105 | 1 | 1
93 | FALSE | 20220526155322 | 1 |  | LN200615402 | SG35W550 | 0.35 | 1200 | 5.93 |  | W1CY02D006 | D222637600 | W550(1) | CR | 800001 |  | 1841 | 0.35 | 1201 | 508 | 1039 | C | W3 |  | CW2065 | Q/320582 YZL601-2019 | 1 | 39 |  |  | LJ2 | 1 |  | LN01 |  | 1841 | 1 | WCK05w44000C1 | 0 |  |  | 0 | 0 | 0 |  |  | 1.262 | 1.303 | 2.829 | 1.73 | 7 |  | 2282000035 | 1 | 1
94 | FALSE | 20220526164057 | 1 |  | LN200615404 | SG35W550 | 0.35 | 1200 | 5.995 |  | W1CY02D006 | D222637600 | W550(1) | CR | 800001 |  | 1849 | 0.35 | 1201 | 508 | 1040 | C | W3 |  | CW2065 | Q/320582 YZL601-2019 | 1 | 39 |  |  | LJ2 | 1 |  | LN01 |  | 1849 | 1 | WCK05w44000C1 | 0 |  |  | 0 | 0 | 0 |  |  | 1.262 | 1.303 | 2.829 | 1.73 | 4 |  | 2282000035 | 1 | 1
95 | FALSE | 20220526135747 | 1 |  | LN200619903 | SG35W550 | 0.35 | 1200 | 6.355 |  | W25Y03D001 | D230625500 | W550(1) | CR | 800001 |  | 1959 | 0.35 | 1201 | 508 | 1064 | C | W3 |  | CW2065 | Q/320582 YZL601-2019 | 1 | 39 |  |  | LJ2 | 1 |  | LN01 |  | 1959 | 1 | WCK05w44000C1 | 0 |  |  | 0 | 0 | 0 |  |  | 1.156 | 1.274 | 3.189 | 1.72 | 5 |  | 2281004916 | 1 | 1
96 | FALSE | 20220526140552 | 1 |  | LN200619601 | SG35W550 | 0.35 | 1200 | 6.385 |  | W23T01D003 | D227759900 | W550(1) | CR | 800001 |  | 1977 | 0.35 | 1201 | 508 | 1067 | C | W3 |  | CW2065 | Q/320582 YZL601-2019 | 1 | 39 |  |  | LJ2 | 1 |  | LN01 |  | 1977 | 1 | WCK05w44000C1 | 0 |  |  | 0 | 0 | 0 |  |  | 1.129 | 1.207 | 3.152 | 1.7 | 5 |  | 2283003105 | 1 | 1
97 | FALSE | 20220526160201 | 1 |  | LN200615403 | SG35W550 | 0.35 | 1200 | 6.425 |  | W1CY02D006 | D222637600 | W550(1) | CR | 800001 |  | 1991 | 0.35 | 1201 | 508 | 1070 | C | W3 |  | CW2065 | Q/320582 YZL601-2019 | 1 | 39 |  |  | LJ2 | 1 |  | LN01 |  | 1991 | 1 | WCK05w44000C1 | 0 |  |  | 0 | 0 | 0 |  |  | 1.262 | 1.303 | 2.829 | 1.73 | 7 |  | 2282000035 | 1 | 1
98 | FALSE | 20220526133600 | 1 |  | LN200620003 | SG35W550 | 0.35 | 1200 | 6.695 |  | W25Y03D001 | D230613500 | W550(1) | CR | 800001 |  | 2064 | 0.35 | 1201 | 508 | 1085 | C | W3 |  | CW2065 | Q/320582 YZL601-2019 | 1 | 39 |  |  | LJ2 | 1 |  | LN01 |  | 2064 | 1 | WCK05w44000C1 | 0 |  |  | 0 | 0 | 0 |  |  | 1.145 | 1.217 | 3.095 | 1.73 | 3 |  | 2281004916 | 1 | 1
99 | FALSE | 20220526135342 | 1 |  | LN200619902 | SG35W550 | 0.35 | 1200 | 6.83 |  | W25Y03D001 | D230625500 | W550(1) | CR | 800001 |  | 2116 | 0.35 | 1201 | 508 | 1096 | C | W3 |  | CW2065 | Q/320582 YZL601-2019 | 1 | 39 |  |  | LJ2 | 1 |  | LN01 |  | 2116 | 1 | WCK05w44000C1 | 0 |  |  | 0 | 0 | 0 |  |  | 1.156 | 1.274 | 3.189 | 1.72 | 8 |  | 2281004916 | 1 | 1
100 | FALSE | 20220526131202 | 1 |  | LN200620002 | SG35W550 | 0.35 | 1200 | 6.94 |  | W25Y03D001 | D230613500 | W550(1) | CR | 800001 |  | 2150 | 0.35 | 1201 | 508 | 1103 | C | W3 |  | CW2065 | Q/320582 YZL601-2019 | 1 | 39 |  |  | LJ2 | 1 |  | LN01 |  | 2150 | 1 | WCK05w44000C1 | 0 |  |  | 0 | 0 | 0 |  |  | 1.145 | 1.217 | 3.095 | 1.73 | 6 |  | 2281004916 | 1 | 1
101 | FALSE | 20220526133917 | 1 |  | LN200619901 | SG35W550 | 0.35 | 1200 | 7.045 |  | W25Y03D001 | D230625500 | W550(1) | CR | 800001 |  | 2179 | 0.35 | 1201 | 508 | 1109 | C | W3 |  | CW2065 | Q/320582 YZL601-2019 | 1 | 39 |  |  | LJ2 | 1 |  | LN01 |  | 2179 | 1 | WCK05w44000C1 | 0 |  |  | 0 | 0 | 0 |  |  | 1.156 | 1.274 | 3.189 | 1.72 | 2 |  | 2281004916 | 1 | 1
102 | FALSE | 20220526130451 | 1 |  | LN200620001 | SG35W550 | 0.35 | 1200 | 7.085 |  | W25Y03D001 | D230613500 | W550(1) | CR | 800001 |  | 2194 | 0.35 | 1201 | 508 | 1112 | C | W3 |  | CW2065 | Q/320582 YZL601-2019 | 1 | 39 |  |  | LJ2 | 1 |  | LN01 |  | 2194 | 1 | WCK05w44000C1 | 0 |  |  | 0 | 0 | 0 |  |  | 1.145 | 1.217 | 3.095 | 1.73 | 7 |  | 2281004916 | 1 | 1
103 | FALSE | 20220526142742 | 1 |  | LN200619101 | SG35W550 | 0.35 | 1200 | 7.09 |  | W22A02D028 | D224355400 | W550(1) | CR | 800001 |  | 2199 | 0.35 | 1201 | 508 | 1113 | C | W3 |  | CW2065 | Q/320582 YZL601-2019 | 1 | 39 |  |  | LJ2 | 1 |  | LN01 |  | 2199 | 1 | WCK05w44000C1 | 0 |  |  | 0 | 0 | 0 |  |  | 1.113 | 1.204 | 3.046 | 1.72 | 5 |  | 2281001290 | 1 | 1
104 | FALSE | 20220526144335 | 1 |  | LN200619102 | SG35W550 | 0.35 | 1200 | 7.19 |  | W22A02D028 | D224355400 | W550(1) | CR | 800001 |  | 2209 | 0.35 | 1201 | 508 | 1115 | C | W3 |  | CW2065 | Q/320582 YZL601-2019 | 1 | 39 |  |  | LJ2 | 1 |  | LN01 |  | 2209 | 1 | WCK05w44000C1 | 0 |  |  | 0 | 0 | 0 |  |  | 1.113 | 1.204 | 3.046 | 1.72 | 6 |  | 2281001290 | 1 | 1
105 | FALSE | 20220505002448 | 1 |  | LN200518000 | SG35W550 | 0.35 | 1200 | 8.6 |  | W1CY02D006 | D108142202 | W550(1) | CR | 800001 |  | 2632 | 0.35 | 1201 | 508 | 1196 | C | W3 |  | CW2065 | Q/320582 YZL601-2019 | 1 | 39 |  |  | LJ3 | 1 |  | LN01 |  | 2632 | 1 | WCK05w44000C1 | 0 |  |  | 0 | 0 | 0 |  |  | 0.815 | 0.887 | 2.877 | 1.7 | 5 |  | 2182004522 | 1 | 1
106 | FALSE | 20211027152620 | 1 |  | LN101220905 | SG35WV2000 | 0.35 | 1200 | 3.354 |  | W19T01D001 | D117336100 | WV2000(1) | CR | 800001 |  | 1030 | 0.35 | 1201 | 508 | 847 | C | W3 |  | CW2055 | Q/320582 YZL601-2019 | 1 | 39 |  |  | LJ2 | 1 |  | LN01 |  | 1030 | 1 | WCK05w49000C1 | 0 | I003边损分切Z |  | 0 | 0 | 0 |  |  | 1.166 | 0.789 | 19.309 | 1.69 | 4 |  | 2183010238 | 1 | 1
107 | FALSE | 20200203050453 | 1 |  | LE000120202 | SG50W1300 | 0.5 | 1200 | 5.34 |  | W14A14D019 | D001703400 | W1300(5) | CR | 800001 |  | 1135 | 0.5 | 1201 | 508 | 984 | C | W3 |  | CW2057 | Q/320582 YZL601-2019 | 1 | 39 |  |  | LJ2 | 1 |  | LD02 |  | 1135 | 1 | WCK02w31000C1 | 0 | 该卷异常，玖隆OA通知封锁 | 截止至9.28无人回应释放 | 0 | 0 | 0 |  |  | 0.93 | 0.93 | 5.367 | 1.761 | 5 | 11 | 2083000710 | 1
108 | FALSE | 20220320045551 | 1 |  | LE200189502 | SG50W600 | 0.5 | 1050 | 5.965 |  | W1BY02D025 | D118926200 | W600(6) | CR | 800001 |  | 1450 | 0.5 | 1051 | 508 | 1077 | C | W3 |  | CW1101 | Q/320582 YZL601-2019 | 1 | 39 |  |  | LJ2 | 1 |  | LD02 |  | 1450 | 1 | WCK02w33000C1 | 0 |  |  | 0 | 0 | 0 |  |  | 0.804 | 0.842 | 3.513 | 1.69 | 4 | 11 | 2181010839 | 1 | 1
109 | FALSE | 20220501144146 | 1 |  | LN200517601 | SG50W600 | 0.5 | 1110 | 5.01 |  | W24Y01D035 | D226942900 | W600(1) | CR | 800001 |  | 1165 | 0.5 | 1111 | 508 | 1000 | C | W3 |  | CW1101 | Q/320582 YZL601-2019 | 1 | 39 |  |  | LJ2 | 1 |  | LN01 |  | 1165 | 1 | WCK02w33000C1 | 0 |  |  | 0 | 0 | 0 |  |  | 0.748 | 0.819 | 3.679 | 1.69 | 6 | 12 | 2282002602 | 1 | 1
110 | FALSE | 20220506123301 | 1 |  | LM200583703 | SG50W600 | 0.5 | 1135 | 4.832 |  | W25A02D003 | D229562000 | W600(1) | CR | 800001 |  | 1082 | 0.5 | 1136 | 508 | 973 | C | W3 |  | CW2030 | Q/320582 YZL601-2019 | 1 | 39 |  |  | LJ2 | 1 |  | LM01 |  | 1082 | 1 | WCK02w33000C1 | 0 | H005炼钢孔洞分切L |  | 0 | 0 | 0 |  |  | 0.959 | 0.938 | 3.739 | 1.71 | 6 | 12 | 2283004178 | 1 | 1
111 | FALSE | 20220503005136 | 1 |  | LN200512002 | SG50W600 | 0.5 | 1170 | 5 |  | W24Y01D037 | D225752200 | W600(1) | CR | 800001 |  | 1094 | 0.5 | 1171 | 508 | 977 | C | W3 |  | CW0147 | Q/320582 YZL601-2019 | 1 | 39 |  |  | LJ2 | 1 |  | LN01 |  | 1094 | 1 | WCK02w33000C1 | 0 |  |  | 0 | 0 | 0 |  |  | 0.775 | 0.818 | 3.939 | 1.71 | 4 | 11 | 2282001949 | 1 | 1
112 | FALSE | 20220503005830 | 1 |  | LN200512003 | SG50W600 | 0.5 | 1170 | 5.075 |  | W24Y01D037 | D225752200 | W600(1) | CR | 800001 |  | 1107 | 0.5 | 1171 | 508 | 981 | C | W3 |  | CW0147 | Q/320582 YZL601-2019 | 1 | 39 |  |  | LJ2 | 1 |  | LN01 |  | 1107 | 1 | WCK02w33000C1 | 0 |  |  | 0 | 0 | 0 |  |  | 0.775 | 0.818 | 3.939 | 1.71 | 6 | 12 | 2282001949 | 1 | 1
113 | FALSE | 20220503004755 | 1 |  | LN200512001 | SG50W600 | 0.5 | 1170 | 5.09 |  | W24Y01D037 | D225752200 | W600(1) | CR | 800001 |  | 1112 | 0.5 | 1171 | 508 | 983 | C | W3 |  | CW0147 | Q/320582 YZL601-2019 | 1 | 39 |  |  | LJ2 | 1 |  | LN01 |  | 1112 | 1 | WCK02w33000C1 | 0 |  |  | 0 | 0 | 0 |  |  | 0.775 | 0.818 | 3.939 | 1.71 | 5 | 11 | 2282001949 | 1 | 1
114 | FALSE | 20220505033114 | 1 |  | LE200513803 | SG50W600 | 0.5 | 1190 | 4.824 |  | W24Y01D039 | D223524700 | W600(1) | CR | 800001 |  | 0 | 0.5 | 1191 | 508 | 957 | C | W3 |  | CW1101 | Q/320582 YZL601-2019 | 1 | 39 |  |  | LJ2 | 1 |  | LD02 |  | 1 | 1 | WCK02w33000C1 | 0 |  |  | 0 | 0 | 0 |  |  | 1.113 | 1.291 | 3.861 | 1.69 | 4 | 11 | 2282000669 | 1 | 1
115 | FALSE | 20220507061516 | 1 |  | LN200506202 | SG50W600 | 0.5 | 1190 | 4.836 |  | W24Y01D039 | D224597500 | W600(1) | CR | 800001 |  | 1039 | 0.5 | 1191 | 508 | 959 | C | W3 |  | CW1101 | Q/320582 YZL601-2019 | 1 | 39 |  |  | LJ3 | 1 |  | LN01 |  | 1039 | 1 | WCK02w33000C1 | 0 |  |  | 0 | 0 | 0 |  |  | 1.017 | 1.06 | 3.713 | 1.69 | 7 | 12 | 2282001293 | 1 | 1
116 | FALSE | 20220507062538 | 1 |  | LN200506203 | SG50W600 | 0.5 | 1190 | 5.03 |  | W24Y01D039 | D224597500 | W600(1) | CR | 800001 |  | 1083 | 0.5 | 1191 | 508 | 973 | C | W3 |  | CW1101 | Q/320582 YZL601-2019 | 1 | 39 |  |  | LJ2 | 1 |  | LN01 |  | 1083 | 1 | WCK02w33000C1 | 0 |  |  | 0 | 0 | 0 |  |  | 1.017 | 1.06 | 3.713 | 1.69 | 7 | 12 | 2282001293 | 1 | 1
117 | FALSE | 20220622064652 | 1 |  | LD200771403 | SG50W800 | 0.5 | 1000 | 4.164 |  | W26A14D002 | D231977600 | W800(1) | CR | 800001 |  | 1041 | 0.5 | 1001 | 508 | 947 | C | W3 |  | CW2058 | Q/320582 YZL601-2019 | 1 | 39 |  |  | LJ3 | 1 |  | LD01 |  | 1041 | 1 | WCK05w32000C1 | 0 | H005热轧孔洞分切Z |  | 0 | 0 | 0 |  |  | 1.043 | 0.966 | 4.579 | 1.73 | 6 | 12 | 2282005403 | 1 | 1
118 | FALSE | 20220709032612 | 1 |  | LM200849004 | SG50W800 | 0.5 | 1000 | 4.368 |  | W27A12D011 | D233455300 | W800(1) | CR | 800001 |  | 1121 | 0.5 | 1001 | 508 | 986 | C | W3 |  | CW2058 | Q/320582 YZL601-2019 | 1 | 39 |  |  | LJ3 | 1 |  | LM01 |  | 1121 | 1 | WCK05w32000C1 | 0 | H005炼钢孔洞已切除L |  | 0 | 0 | 0 |  |  | 0.986 | 0.883 | 4.62 | 1.74 | 4 | 21 | 2281006496 | 1 | 1
119 | FALSE | 20220531195324 | 1 |  | LE200627903 | SG50W800 | 0.5 | 1020 | 3.212 |  | W26A03D005 | D230778900 | W800(1) | CR | 800001 |  | 803 | 0.5 | 1021 | 508 | 868 | C | W3 |  | CW2058 | Q/320582 YZL601-2019 | 1 | 39 |  |  | LJ2 | 1 |  | LD02 |  | 803 | 1 | WCK05w32000C1 | 0 | H005热轧孔洞分切Z |  | 0 | 0 | 0 |  |  | 1.041 | 1.039 | 4.829 | 1.73 | 4 | 21 | 2283004941 | 1 | 1
120 | FALSE | 20220530232310 | 1 |  | LE200631704 | SG50W800 | 0.5 | 1020 | 3.468 |  | W26A03D005 | D230778100 | W800(1) | CR | 800001 |  | 862 | 0.5 | 1021 | 508 | 882 | C | W3 |  | CW2058 | Q/320582 YZL601-2019 | 1 | 39 |  |  | LJ3 | 1 |  | LD02 |  | 862 | 1 | WCK05w32000C1 | 0 | H005因炼钢孔洞分切已切除L |  | 0 | 0 | 0 |  |  | 1.028 | 1.03 | 4.688 | 1.74 | 5 | 21 | 2283004944 | 1 | 1
121 | FALSE | 20220627231019 | 1 |  | LM200776504 | SG50W800 | 0.5 | 1020 | 4.46 |  | W26A14D003 | D232489600 | W800(1) | CR | 800001 |  | 1114 | 0.5 | 1021 | 508 | 984 | C | W3 |  | CW2058 | Q/320582 YZL601-2019 | 1 | 39 |  |  | LJ2 | 1 |  | LM01 |  | 1114 | 1 | WCK05w32000C1 | 0 | I002涂层水滴斑分切 |  | 0 | 0 | 0 |  |  | 1.138 | 1.213 | 4.316 | 1.72 | 5 | 11 | 2282005692 | 1 | 1
122 | FALSE | 20220606205321 | 1 |  | LM200710701 | SG50W800 | 0.5 | 1060 | 3.512 |  | W25A14D003 | D230554700 | W800(1) | CR | 800001 |  | 848 | 0.5 | 1061 | 508 | 893 | C | W3 |  | CW2058 | Q/320582 YZL601-2019 | 1 | 39 |  |  | LJ2 | 1 |  | LM01 |  | 848 | 1 | WCK05w32000C1 | 0 | H001炼钢翘皮分切L |  | 0 | 0 | 0 |  |  | 0.97 | 0.941 | 4.634 | 1.74 | 8 | 22 | 2281004872 | 1 | 1
123 | FALSE | 20220617052648 | 1 |  | LE200697603 | SG50W800 | 0.5 | 1060 | 3.576 |  | W26A14D005 | D232076800 | W800(1) | CR | 800001 |  | 858 | 0.5 | 1061 | 508 | 886 | C | W3 |  | CW2058 | Q/320582 YZL601-2019 | 1 | 39 |  |  | LJ2 | 1 |  | LD02 |  | 858 | 1 | WCK05w32000C1 | 0 | H005炼钢孔洞分切L |  | 0 | 0 | 0 |  |  | 0.933 | 1.02 | 4.67 | 1.72 | 5 | 21 | 2282005464 | 1 | 1
124 | FALSE | 20220626071835 | 1 |  | LN200743201 | SG50W800 | 0.5 | 1100 | 3.006 |  | W27A07D003 | D233419900 | W800(1) | CR | 800001 |  | 699 | 0.5 | 1101 | 508 | 839 | C | W3 |  | CW2058 | Q/320582 YZL601-2019 | 1 | 39 |  |  | LJ2 | 1 |  | LN01 |  | 699 | 1 | WCK05w32000C1 | 0 | H005热轧孔洞分切Z |  | 0 | 0 | 0 |  |  | 0.908 | 1.01 | 4.608 | 1.74 | 5 | 21 | 2281006475 | 1 | 1
125 | FALSE | 20220707202803 | 1 |  | LM200846604 | SG50W800 | 0.5 | 1100 | 3.074 |  | W27A12D014 | D232062500 | W800(1) | CR | 800001 |  | 707 | 0.5 | 1101 | 508 | 842 | C | W3 |  | CW2058 | Q/320582 YZL601-2019 | 1 | 39 |  |  | LJ2 | 1 |  | LM01 |  | 707 | 1 | WCK05w32000C1 | 0 | H005炼钢孔洞分切L |  | 0 | 0 | 0 |  |  | 1.031 | 0.919 | 4.723 | 1.73 | 5 | 21 | 2282005456 | 1 | 1
126 | FALSE | 20220527151609 | 1 |  | LD200654004 | SG50W800 | 0.5 | 1100 | 3.154 |  | W25A14D004 | D230552600 | W800(1) | CR | 800001 |  | 729 | 0.5 | 1101 | 508 | 837 | C | W3 |  | CW2058 | Q/320582 YZL601-2019 | 1 | 39 |  |  | LJ2 | 1 |  | LD01 |  | 729 | 1 | WCK05w32000C1 | 0 | N001欠酸洗分切导致卷重不足5TZY |  | 0 | 0 | 0 |  |  | 0.873 | 0.87 | 4.464 | 1.74 | 4 | 11 | 2281004868 | 1 | 1
127 | FALSE | 20220607134538 | 1 |  | LD200706503 | SG50W800 | 0.5 | 1100 | 4.516 |  | W26A14D006 | D232065000 | W800(1) | CR | 800001 |  | 1045 | 0.5 | 1101 | 508 | 949 | C | W3 |  | CW2058 | Q/320582 YZL601-2019 | 1 | 39 |  |  | LJ2 | 1 |  | LD01 |  | 1045 | 1 | WCK05w32000C1 | 0 | H005热轧孔洞分切Z |  | 0 | 0 | 0 |  |  | 0.854 | 1.134 | 4.581 | 1.73 | 5 | 11 | 2282005459 | 1 | 1
128 | FALSE | 20220706151615 | 1 |  | LM200833803 | SG50W800 | 0.5 | 1155 | 3.802 |  | W27A12D018 | D233606000 | W800(1) | CR | 800001 |  | 837 | 0.5 | 1156 | 508 | 889 | C | W3 |  | CW2038 | Q/320582 YZL601-2019 | 1 | 39 |  |  | LJ2 | 1 |  | LM01 |  | 837 | 1 | WCK02w32000C1 | 0 | I012酸轧褶皱分切导致卷重不足ZY |  | 0 | 0 | 0 |  |  | 1.091 | 0.994 | 4.507 | 1.74 | 6 | 12 | 2283006607 | 1 | 1
129 | FALSE | 20220706150608 | 1 |  | LM200833802 | SG50W800 | 0.5 | 1155 | 4.172 |  | W27A12D018 | D233606000 | W800(1) | CR | 800001 |  | 933 | 0.5 | 1156 | 508 | 923 | C | W3 |  | CW2038 | Q/320582 YZL601-2019 | 1 | 39 |  |  | LJ2 | 1 |  | LM01 |  | 933 | 1 | WCK02w32000C1 | 0 | H005操作侧热轧孔洞分切Z |  | 0 | 0 | 0 |  |  | 1.091 | 0.994 | 4.507 | 1.74 | 4 | 11 | 2283006607 | 1 | 1
130 | FALSE | 20220413071331 | 1 |  | LN200424003 | SG50WH600 | 0.5 | 1120 | 5.93 |  | W21A15D017 | D223196800 | W600(4) | CR | 800001 |  | 1356 | 0.5 | 1121 | 508 | 1059 | C | W3 |  | CW2047 | Q/320582 YZL601-2019 | 1 | 39 |  |  | LJ2 | 1 |  | LN01 |  | 1356 | 1 | WCK02w43000C1 | 0 |  |  | 0 | 0 | 0 |  |  | 0.893 | 0.888 | 3.293 | 1.75 | 4 | 11 | 2283000423 | 1 | 1
131 | FALSE | 20220413072741 | 1 |  | LN200424102 | SG50WH600 | 0.5 | 1120 | 7.74 |  | W22A02D022 | D224722200 | W600(4) | CR | 800001 |  | 1776 | 0.5 | 1121 | 508 | 1178 | C | W3 |  | CW2047 | Q/320582 YZL601-2019 | 1 | 39 |  |  | LJ2 | 1 |  | LN01 |  | 1776 | 1 | WCK02w43000C1 | 0 |  |  | 0 | 0 | 0 |  |  | 0.877 | 0.894 | 3.336 | 1.75 | 7 | 11 | 2281001520 | 1 | 1
132 | FALSE | 20220413072127 | 1 |  | LN200424101 | SG50WH600 | 0.5 | 1120 | 7.935 |  | W22A02D022 | D224722200 | W600(4) | CR | 800001 |  | 1831 | 0.5 | 1121 | 508 | 1193 | C | W3 |  | CW2047 | Q/320582 YZL601-2019 | 1 | 39 |  |  | LJ2 | 1 |  | LN01 |  | 1831 | 1 | WCK02w43000C1 | 0 |  |  | 0 | 0 | 0 |  |  | 0.877 | 0.894 | 3.336 | 1.75 | 5 | 11 | 2281001520 | 1 | 1
133 | FALSE | 20211102070229 | 1 |  | LN101233503 | SG50WH600 | 0.5 | 1130 | 4.264 |  | W1AA01D011 | D117544300 | W600(4) | CR | 800001 |  | 1005 | 0.5 | 1131 | 508 | 948 | C | W3 |  | CW2047 | Q/320582 YZL601-2019 | 1 | 39 |  |  | LJ2 | 1 |  | LN01 |  | 1005 | 1 | WCK02w43000C1 | 0 | I008玖隆吊装不当受损导致精整J |  | 0 | 0 | 0 |  |  | 1.212 | 1.267 | 3.108 | 1.74 | 7 | 11 | 2183010412 | 1 | 1
134 | FALSE | 20211009004240 | 1 |  | LN101145103 | SG50WH600 | 0.5 | 1146 | 4.272 |  | W19A01D008 | D115263800 | W600(4) | CR | 800001 |  | 959 | 0.5 | 1147 | 508 | 932 | C | W3 |  | CW2047 | Q/320582 YZL601-2019 | 1 | 39 |  |  | LJ2 | 1 |  | LN01 |  | 959 | 1 | WCK02w43000C1 | 0 |  |  | 0 | 0 | 0 |  |  | 0.753 | 0.811 | 3.288 | 1.74 | 5 | 11 | 2181008688 | 1 | 1
135 | FALSE | 20220119180351 | 1 |  | LN200066501 | SG50WH600 | 0.5 | 1200 | 4.224 |  | W1CA01D003 | D222802000 | W600(4) | CR | 800001 |  | 905 | 0.5 | 1201 | 508 | 913 | C | W3 |  | CW2047 | Q/320582 YZL601-2019 | 1 | 39 |  |  | LJ2 | 1 |  | LN01 |  | 905 | 1 | WCK02w43000C1 | 0 |  |  | 0 | 0 | 0 |  |  | 0.983 | 0.974 | 3.163 | 1.75 | 9 | 11 | 2282000146 | 1 | 1
136 | FALSE | 20220119211806 | 1 |  | LN200066203 | SG50WH600 | 0.5 | 1200 | 4.23 |  | W1CA01D003 | D222792500 | W600(4) | CR | 800001 |  | 906 | 0.5 | 1201 | 508 | 914 | C | W3 |  | CW2047 | Q/320582 YZL601-2019 | 1 | 39 |  |  | LJ2 | 1 |  | LN01 |  | 906 | 1 | WCK02w43000C1 | 0 |  |  | 0 | 0 | 0 |  |  | 0.993 | 0.97 | 3.129 | 1.74 | 8 | 11 | 2282000144 | 1 | 1
137 | FALSE | 20220119181656 | 1 |  | LN200066503 | SG50WH600 | 0.5 | 1200 | 4.33 |  | W1CA01D003 | D222802000 | W600(4) | CR | 800001 |  | 928 | 0.5 | 1201 | 508 | 921 | C | W3 |  | CW2047 | Q/320582 YZL601-2019 | 1 | 39 |  |  | LJ2 | 1 |  | LN01 |  | 928 | 1 | WCK02w43000C1 | 0 |  |  | 0 | 0 | 0 |  |  | 0.983 | 0.974 | 3.163 | 1.75 | 8 | 11 | 2282000146 | 1 | 1
138 | FALSE | 20220121185528 | 1 |  | LN200083901 | SG50WH600 | 0.5 | 1200 | 4.374 |  | W1CA01D003 | D222791900 | W600(4) | CR | 800001 |  | 938 | 0.5 | 1201 | 508 | 925 | C | W3 |  | CW2047 | Q/320582 YZL601-2019 | 1 | 39 |  |  | LJ2 | 1 |  | LN01 |  | 938 | 1 | WCK02w43000C1 | 0 |  |  | 0 | 0 | 0 |  |  | 1.192 | 1.078 | 3.028 | 1.75 | 7 | 11 | 2282000142 | 1 | 1
139 | FALSE | 20220119183214 | 1 |  | LN200066505 | SG50WH600 | 0.5 | 1200 | 4.45 |  | W1CA01D003 | D222802000 | W600(4) | CR | 800001 |  | 945 | 0.5 | 1201 | 508 | 927 | C | W3 |  | CW2047 | Q/320582 YZL601-2019 | 1 | 39 |  |  | LJ2 | 1 |  | LN01 |  | 945 | 1 | WCK02w43000C1 | 0 |  |  | 0 | 0 | 0 |  |  | 0.983 | 0.974 | 3.163 | 1.75 | 8 | 11 | 2282000146 | 1 | 1
140 | FALSE | 20220506183042 | 1 |  | LN200534603 | SG50WH600 | 0.5 | 1200 | 5.785 |  | W24T01D001 | D229507100 | W600(4) | CR | 800001 |  | 1230 | 0.5 | 1201 | 508 | 1020 | C | W3 |  | CW2047 | Q/320582 YZL601-2019 | 1 | 39 |  |  | LJ2 | 1 |  | LN01 |  | 1230 | 1 | WCK02w43000C1 | 0 |  |  | 0 | 0 | 0 |  |  | 0.942 | 1.25 | 3.294 | 1.75 | 5 | 11 | 2283004142 | 1 | 1
141 | FALSE | 20220506190121 | 1 |  | LN200534902 | SG50WH600 | 0.5 | 1200 | 6.695 |  | W24T01D001 | D229507900 | W600(4) | CR | 800001 |  | 1453 | 0.5 | 1201 | 508 | 1088 | C | W3 |  | CW2047 | Q/320582 YZL601-2019 | 1 | 39 |  |  | LJ2 | 1 |  | LN01 |  | 1453 | 1 | WCK02w43000C1 | 0 |  |  | 0 | 0 | 0 |  |  | 0.964 | 1.25 | 3.231 | 1.74 | 4 | 11 | 2283004144 | 1 | 1
142 | FALSE | 20220506191646 | 1 |  | LN200534903 | SG50WH600 | 0.5 | 1200 | 6.95 |  | W24T01D001 | D229507900 | W600(4) | CR | 800001 |  | 1498 | 0.5 | 1201 | 508 | 1101 | C | W3 |  | CW2047 | Q/320582 YZL601-2019 | 1 | 39 |  |  | LJ2 | 1 |  | LN01 |  | 1498 | 1 | WCK02w43000C1 | 0 |  |  | 0 | 0 | 0 |  |  | 0.964 | 1.25 | 3.231 | 1.74 | 7 | 11 | 2283004144 | 1 | 1
143 | FALSE | 20220506190445 | 1 |  | LN200535202 | SG50WH600 | 0.5 | 1200 | 7 |  | W24T01D001 | D229507500 | W600(4) | CR | 800001 |  | 1497 | 0.5 | 1201 | 508 | 1100 | C | W3 |  | CW2047 | Q/320582 YZL601-2019 | 1 | 39 |  |  | LJ2 | 1 |  | LN01 |  | 1497 | 1 | WCK02w43000C1 | 0 |  |  | 0 | 0 | 0 |  |  | 0.804 | 1.027 | 3.294 | 1.75 | 3 | 11 | 2283004144 | 1 | 1
144 | FALSE | 20220502204503 | 1 |  | LN200523203 | SG50WH600 | 0.5 | 1200 | 7.08 |  | W24T01D001 | D229506600 | W600(4) | CR | 800001 |  | 1518 | 0.5 | 1201 | 508 | 1107 | C | W3 |  | CW2047 | Q/320582 YZL601-2019 | 1 | 39 |  |  | LJ2 | 1 |  | LN01 |  | 1518 | 1 | WCK02w43000C1 | 0 |  |  | 0 | 0 | 0 |  |  | 1.22 | 1.18 | 3.201 | 1.75 | 5 | 11 | 2283004142 | 1 | 1
145 | FALSE | 20220506181222 | 1 |  | LN200534703 | SG50WH600 | 0.5 | 1200 | 7.1 |  | W24T01D001 | D229507600 | W600(4) | CR | 800001 |  | 1521 | 0.5 | 1201 | 508 | 1107 | C | W3 |  | CW2047 | Q/320582 YZL601-2019 | 1 | 39 |  |  | LJ2 | 1 |  | LN01 |  | 1521 | 1 | WCK02w43000C1 | 0 |  |  | 0 | 0 | 0 |  |  | 0.964 | 1.25 | 3.186 | 1.74 | 4 | 11 | 2283004144 | 1 | 1
146 | FALSE | 20220502203258 | 1 |  | LN200523201 | SG50WH600 | 0.5 | 1200 | 7.1 |  | W24T01D001 | D229506600 | W600(4) | CR | 800001 |  | 1533 | 0.5 | 1201 | 508 | 1111 | C | W3 |  | CW2047 | Q/320582 YZL601-2019 | 1 | 39 |  |  | LJ2 | 1 |  | LN01 |  | 1533 | 1 | WCK02w43000C1 | 0 |  |  | 0 | 0 | 0 |  |  | 1.22 | 1.18 | 3.201 | 1.75 | 3 | 11 | 2283004142 | 1 | 1
147 | FALSE | 20220502203908 | 1 |  | LN200523202 | SG50WH600 | 0.5 | 1200 | 7.16 |  | W24T01D001 | D229506600 | W600(4) | CR | 800001 |  | 1544 | 0.5 | 1201 | 508 | 1114 | C | W3 |  | CW2047 | Q/320582 YZL601-2019 | 1 | 39 |  |  | LJ2 | 1 |  | LN01 |  | 1544 | 1 | WCK02w43000C1 | 0 |  |  | 0 | 0 | 0 |  |  | 1.22 | 1.18 | 3.201 | 1.75 | 6 | 11 | 2283004142 | 1 | 1
148 | FALSE | 20220502204223 | 1 |  | LN200523302 | SG50WH600 | 0.5 | 1200 | 7.43 |  | W24T01D001 | D229506300 | W600(4) | CR | 800001 |  | 1592 | 0.5 | 1201 | 508 | 1128 | C | W3 |  | CW2047 | Q/320582 YZL601-2019 | 1 | 39 |  |  | LJ2 | 1 |  | LN01 |  | 1592 | 1 | WCK02w43000C1 | 0 |  |  | 0 | 0 | 0 |  |  | 1.22 | 1.18 | 3.297 | 1.75 | 7 | 11 | 2283004143 | 1 | 1
149 | FALSE | 20220506182441 | 1 |  | LN200534602 | SG50WH600 | 0.5 | 1200 | 7.65 |  | W24T01D001 | D229507100 | W600(4) | CR | 800001 |  | 1639 | 0.5 | 1201 | 508 | 1141 | C | W3 |  | CW2047 | Q/320582 YZL601-2019 | 1 | 39 |  |  | LJ2 | 1 |  | LN01 |  | 1639 | 1 | WCK02w43000C1 | 0 |  |  | 0 | 0 | 0 |  |  | 0.942 | 1.25 | 3.294 | 1.75 | 6 | 11 | 2283004142 | 1 | 1
150 | FALSE | 20220502205401 | 1 |  | LN200523303 | SG50WH600 | 0.5 | 1200 | 8.3 |  | W24T01D001 | D229506300 | W600(4) | CR | 800001 |  | 1770 | 0.5 | 1201 | 508 | 1177 | C | W3 |  | CW2047 | Q/320582 YZL601-2019 | 1 | 39 |  |  | LJ2 | 1 |  | LN01 |  | 1770 | 1 | WCK02w43000C1 | 0 |  |  | 0 | 0 | 0 |  |  | 1.22 | 1.18 | 3.297 | 1.75 | 8 | 11 | 2283004143 | 1 | 1