## w-1
| 选择 | 记录创建时刻 | 润沙拍卖标记 | 宝时达拍卖标记 | 材料号 | 钢种 | 材料厚度 | 材料宽度 | 重量(吨) | 库区号 | 合同号 | 原合同号 | 外购材料号 | 内部钢种 | 物料种类 | 垛位号 | 提单号 | 材料长度 | 实际厚度 | 实际宽度 | 实际内径 | 实际外径 | 切边标记 | 包装代码 | 返修机组 | 冶金规范码 | 标准 | 综判代码 | 材料状态 | 材料用途 | 涂油量代码 | 层号 | 堆垛指标 | 机组代码 | 下道机组代码 | 长度 | 产品等级 | 产品规范码 | 封锁标记 | 封锁原因 | 释放注释 | 返修标记 | 上表面镀层量 | 下表面镀层量 | 上表面镀层目标值 | 下表面镀层目标值 | 上表面涂层厚度A | 下表面涂层厚度A | 铁损 | 磁感 | 同板差 | 级别代码 | 炉号 | 入库标记 | 已贴标签 | 热卷发同信标记 | 酸轧发同信标记 | 提单号
1 | FALSE | 20220724062058 | 1 |  | LN200781003 | 30WV1500 | 0.3 | 1100 | 3.554 | LJ5 |  | W22T02D001 | D228902200 | WV1500 | CR | 500001 |  | 0 | 0.3 | 1101 | 508 | 0 | C | W1 |  | CW0219 | GB/T 34215-2017 | 1 | 39 |  |  | 1 |  | LN01 |  | 1 | A | WCA04w830001A | 0 | W011¦¦W011过烧，板面发黑，判次 |  | 0 | 0 | 0 |  |  | 1.417 | 1.339 | 14.496 | 1.65 | 6 |  | 2283003770 | 1 | 1
2 | FALSE | 20220604233308 | 1 |  | LN200533901 | 30WV1500 | 0.3 | 1000 | 5.125 | LJ2 |  | W22T02D001 | D228902400 | WV1500 | CR | 800001 |  | 2244 | 0.3 | 1001 | 508 | 1056 | C | W3 |  | CW0219 | GB/T 34215-2017 | 1 | 39 |  |  | 1 |  | LN01 |  | 2244 | A | WCA04w830001A | 0 | H014I020¦¦I020H014铁损不符，通卷油斑 |  | 0 | 0 | 0 |  |  | 0.855 | 1.065 | 15.356 | 1.64 | 5 |  | 2283003770 | 1 | 1
3 | FALSE | 20220605005213 | 1 |  | LN200533902 | 30WV1500 | 0.3 | 1000 | 5.265 | LJ2 |  | W22T02D001 | D228902400 | WV1500 | CR | 800001 |  | 2294 | 0.3 | 1001 | 508 | 1065 | C | W3 |  | CW0219 | GB/T 34215-2017 | 1 | 39 |  |  | 1 |  | LN01 |  | 2294 | A | WCA04w830001A | 0 | H014I020¦¦I020H014铁损不符,通卷油斑，分卷判次 |  | 0 | 0 | 0 |  |  | 0.855 | 1.065 | 15.366 | 1.64 | 7 |  | 2283003770 | 1 | 1
4 | FALSE | 20220608052933 | 1 |  | LN200623602 | 30WV1500 | 0.3 | 1000 | 7.63 | LJ3 |  | W22T02D001 | D228901600 | WV1500 | CR | 800001 |  | 3357 | 0.3 | 1001 | 508 | 1241 | C | W3 |  | CW0219 | GB/T 34215-2017 | 1 | 39 |  |  | 1 |  | LN01 |  | 3357 | A | WCA04w830001A | 0 | H014I020¦¦I020H014铁损不符,通卷油斑 |  | 0 | 0 | 0 |  |  | 1.297 | 1.2 | 15.303 | 1.65 | 4 |  | 2283003768 | 1 | 1
5 | FALSE | 20220608050945 | 1 |  | LN200623601 | 30WV1500 | 0.3 | 1000 | 7.675 | LJ2 |  | W22T02D001 | D228901600 | WV1500 | CR | 800001 |  | 3382 | 0.3 | 1001 | 508 | 1245 | C | W3 |  | CW0219 | GB/T 34215-2017 | 1 | 39 |  |  | 1 |  | LN01 |  | 3382 | A | WCA04w830001A | 0 | H014I020¦¦I020H014铁损不符,通卷油斑 |  | 0 | 0 | 0 |  |  | 1.297 | 1.2 | 15.352 | 1.65 | 4 |  | 2283003768 | 1 | 1
6 | FALSE | 20220608060524 | 1 |  | LN200623502 | 30WV1500 | 0.3 | 1000 | 7.93 | LJ2 |  | W22T02D001 | D228902000 | WV1500 | CR | 800001 |  | 3467 | 0.3 | 1001 | 508 | 1258 | C | W3 |  | CW0219 | GB/T 34215-2017 | 1 | 39 |  |  | 1 |  | LN01 |  | 3467 | A | WCA04w830001A | 0 | H014I020¦¦I020H014通卷严重油斑,铁损不符 |  | 0 | 0 | 0 |  |  | 1.297 | 1.2 | 15.427 | 1.64 | 5 |  | 2283003770 | 1 | 1
7 | FALSE | 20220608054049 | 1 |  | LN200623501 | 30WV1500 | 0.3 | 1000 | 8.115 | LJ2 |  | W22T02D001 | D228902000 | WV1500 | CR | 800001 |  | 3552 | 0.3 | 1001 | 508 | 1271 | C | W3 |  | CW0219 | GB/T 34215-2017 | 1 | 39 |  |  | 1 |  | LN01 |  | 3552 | A | WCA04w830001A | 0 | H014I020¦¦I020H014通卷严重油斑,铁损不符 |  | 0 | 0 | 0 |  |  | 1.297 | 1.2 | 15.321 | 1.64 | 4 |  | 2283003770 | 1 | 1
8 | FALSE | 20211120162558 |  |  | LN101317804 | 30WV1800 | 0.3 | 1190 | 0.872 | LJ5 |  | W1BB01C001 | D114638100 | W270(1) | CR | 500001 |  | 319 | 0.3 | 1191 | 508 | 616 | C | B0 |  | CW2091 | GB/T 34215-2017 | 1 | 39 |  |  | 1 |  | LN01 |  | 319 | C | WCA04w700001C | 0 | I020¦¦I020通卷单机架油斑明显，分切小卷D |  | 0 | 0 | 0 |  |  | 1.182 | 0.792 | 16.673 | 1.66 | 6 |  | 2183008643 | 1 | 1
9 | FALSE | 20211120141259 |  |  | LN101317801 | 30WV1800 | 0.3 | 1190 | 1.12 | LJ5 |  | W1BB01C001 | D114638100 | W270(1) | CR | 500001 |  | 412 | 0.3 | 1191 | 508 | 644 | C | B0 |  | CW2091 | GB/T 34215-2017 | 1 | 39 |  |  | 1 |  | LN01 |  | 412 | B | WCA04w700001B | 0 | I020¦¦I020通卷单机架油斑明显，分切小卷D |  | 0 | 0 | 0 |  |  | 1.182 | 0.792 | 16.673 | 1.66 | 7 |  | 2183008643 | 1 | 1
10 | FALSE | 20211120163113 |  |  | LN101317805 | 30WV1800 | 0.3 | 1190 | 5.09 | LJ2 |  | W1BB01C001 | D114638100 | W270(1) | CR | 800001 |  | 1879 | 0.3 | 1191 | 508 | 988 | C | W3 |  | CW2091 | GB/T 34215-2017 | 1 | 39 |  |  | 1 |  | LN01 |  | 1879 | A | WCA04w700001A | 0 | H011¦¦H011板面两侧密集结瘤 |  | 0 | 0 | 0 |  |  | 1.182 | 0.792 | 16.673 | 1.66 | 3 |  | 2183008643 | 1 | 1
11 | FALSE | 20211120143027 |  |  | LN101317803 | 30WV1800 | 0.3 | 1190 | 5.93 | LJ2 |  | W1BB01C001 | D114638100 | W270(1) | CR | 800001 |  | 2200 | 0.3 | 1191 | 508 | 1048 | C | W3 |  | CW2091 | GB/T 34215-2017 | 1 | 39 |  |  | 1 |  | LN01 |  | 2200 | A | WCA04w700001A | 0 | H011¦¦H011板面两侧密集结瘤 |  | 0 | 0 | 0 |  |  | 1.182 | 0.792 | 16.673 | 1.66 | 8 |  | 2183008643 | 1 | 1
12 | FALSE | 20211120141918 |  |  | LN101317802 | 30WV1800 | 0.3 | 1190 | 6.735 | LJ3 |  | W1BB01C001 | D114638100 | W270(1) | CR | 700001 |  | 2501 | 0.3 | 1191 | 508 | 1102 | C | W3 |  | CW2091 | GB/T 34215-2017 | 1 | 39 |  |  | 1 |  | LN01 |  | 2501 | A | WCA04w700001A | 0 | H011¦¦H011板面两侧密集结瘤及两侧厚度不符 |  | 0 | 0 | 0 |  |  | 1.182 | 0.792 | 16.673 | 1.66 | 12 |  | 2183008643 | 1 | 1
13 | FALSE | 20210926100640 |  |  | LN101089700 | 30WV1800 | 0.3 | 1190 | 8.12 | LJ2 |  | W18T03D001 | D112037501 | WV1900(1) | CR | 800001 |  | 3029 | 0.3 | 1191 | 508 | 1190 | C | W3 |  | CW2091 | Q/320582 YZL601-2019 | 1 | 39 |  |  | 1 |  | LN01 |  | 3029 | A | WCK05w700001A | 0 | I020¦¦I020通卷上下表面单机架油斑分切D |  | 0 | 0 | 0 |  |  | 0.692 | 0.761 | 16.171 | 1.67 | 5 |  | 2181006786 | 1 | 1
14 | FALSE | 20220408164346 |  |  | LN200391301 | 30WV1800 | 0.3 | 1200 | 0.61 | LJ5 |  | W23T02D001 | D114638901 | W270(1) | CR | 500001 |  | 215 | 0.3 | 1201 | 508 | 583 | C | B0 |  | CW2091 | GB/T 34215-2017 | 1 | 39 |  |  | 1 |  | LN01 |  | 215 | C | WCA04w700001C | 0 | I020¦¦I020带头180米上表面单机架油斑分切D |  | 0 | 0 | 0 |  |  | 0.972 | 0.823 | 15.38 | 1.67 | 8 |  | 2183008642 | 1 | 1
15 | FALSE | 20220527091926 |  | 1 | LN200612801 | 35W270 | 0.35 | 1150 | 4.66 | LJ5 |  | W24Y01D001 | D227142901 | WV1900(1) | CR | 500001 |  | 1069 | 0.35 | 1151 | 508 | 969 | C | W1 |  | CW2093 | GB/T 2521.1-2016 | 1 | 39 |  |  | 1 |  | LN01 |  | 1069 | A | WCA03w720001A | 0 | I020¦¦I020通卷油斑，分卷判次，余材消耗D |  | 0 | 0 | 0 |  |  | 1.28 | 1.281 | 2.353 | 1.67 | 5 |  | 2281002937 | 1 | 1
16 | FALSE | 20220505214814 |  | 1 | LN200521201 | 35W270 | 0.35 | 1150 | 5.765 | LJ3 |  | W24Y01D001 | D227143300 | WV1900(1) | CR | 800001 |  | 1866 | 0.35 | 1151 | 508 | 1044 | C | W1 |  | CW2093 | GB/T 2521.1-2016 | 1 | 39 |  |  | 1 |  | LN01 |  | 1866 | A | WCA03w720001A | 0 | I020¦¦I020通卷上表面单机架油斑明显消耗余材D |  | 0 | 0 | 0 |  |  | 1.277 | 1.235 | 2.403 | 1.67 | 4 |  | 2281002935 | 1 | 1
17 | FALSE | 20220505215138 |  | 1 | LN200521202 | 35W270 | 0.35 | 1150 | 5.81 | LJ2 |  | W24Y01D001 | D227143300 | WV1900(1) | CR | 800001 |  | 1886 | 0.35 | 1151 | 508 | 1048 | C | W1 |  | CW2093 | GB/T 2521.1-2016 | 1 | 39 |  |  | 1 |  | LN01 |  | 1886 | A | WCA03w720001A | 0 | I020¦¦I020通卷上表面单机架油斑明显消耗余材D |  | 0 | 0 | 0 |  |  | 1.277 | 1.235 | 2.403 | 1.67 | 4 |  | 2281002935 | 1 | 1
18 | FALSE | 20220505215512 |  | 1 | LN200521203 | 35W270 | 0.35 | 1150 | 6.715 | LJ3 |  | W24Y01D001 | D227143300 | WV1900(1) | CR | 800001 |  | 2170 | 0.35 | 1151 | 508 | 1107 | C | W1 |  | CW2093 | GB/T 2521.1-2016 | 1 | 39 |  |  | 1 |  | LN01 |  | 2170 | A | WCA03w720001A | 0 | I020¦¦I020通卷上表面单机架油斑明显消耗余材D |  | 0 | 0 | 0 |  |  | 1.277 | 1.235 | 2.403 | 1.67 | 6 |  | 2281002935 | 1 | 1
19 | FALSE | 20220505225606 |  | 1 | LN200521501 | 35W270 | 0.35 | 1180 | 0.95 | LJ5 |  | W23Y01D001 | D114638000 | W270(1) | CR | 500001 |  | 300 | 0.35 | 1181 | 508 | 626 | C | B0 |  | CW2093 | GB/T 2521.1-2016 | 1 | 39 |  |  | 1 |  | LN01 |  | 300 | C | WCA03w720001C | 0 | I020¦¦I020通卷上下表面单机架油斑分切小卷消耗余材D |  | 0 | 0 | 0 |  |  | 1.197 | 1.186 | 2.373 | 1.68 | 5 |  | 2183008643 | 1 | 1
20 | FALSE | 20220406133017 |  | 1 | LN200384304 | 35W270 | 0.35 | 1180 | 1.144 | LJ5 |  | W23Y01D001 | D223882700 | WV1900(1) | CR | 500001 |  | 363 | 0.35 | 1181 | 508 | 648 | C | B0 |  | CW2093 | GB/T 2521.1-2016 | 1 | 39 |  |  | 1 |  | LN01 |  | 363 | B | WCA03w720001B | 0 | H009¦¦H009通卷DS侧上表面乳化液斑分切小卷消耗余材D |  | 0 | 0 | 0 |  |  | 0.929 | 0.848 | 2.432 | 1.67 | 5 |  | 2283000860 | 1 | 1
21 | FALSE | 20220729060754 | 1 |  | LN200784701 | 35W270 | 0.35 | 1200 | 0.492 | LJ5 |  | W23Y02D001 | D227093200 | W270(1) | CR | 500001 |  | 151 | 0.35 | 1201 | 508 | 571 | C | B0 |  | CW2093 | GB/T 2521.1-2016 | 1 | 39 |  |  | 1 |  | LN01 |  | 151 | C | WCA03w720001C | 0 | I020¦¦I020带头60米上表面单机架油斑分切D |  | 0 | 0 | 0 |  |  | 1.166 | 1.086 | 2.221 | 1.67 | 4 |  | 2281002938 | 1 | 1
22 | FALSE | 20220408125618 |  | 1 | LN200384401 | 35W270 | 0.35 | 1200 | 0.554 | LJ5 |  | W23Y02D001 | D227093300 | W270(1) | CR | 500001 |  | 179 | 0.35 | 1201 | 508 | 581 | C | B0 |  | CW2093 | GB/T 2521.1-2016 | 1 | 39 |  |  | 1 |  | LN01 |  | 179 | C | WCA03w720001C | 0 | I020¦¦I020板头0-110m上下表面单机架油斑分切小卷D |  | 0 | 0 | 0 |  |  | 0.901 | 0.818 | 2.387 | 1.67 | 6 |  | 2281002938 | 1 | 1
23 | FALSE | 20220408132004 |  | 1 | LN200384404 | 35W270 | 0.35 | 1200 | 0.56 | LJ5 |  | W23Y02D001 | D227093300 | W270(1) | CR | 500001 |  | 162 | 0.35 | 1201 | 508 | 575 | C | B0 |  | CW2093 | GB/T 2521.1-2016 | 1 | 39 |  |  | 1 |  | LN01 |  | 162 | C | WCA03w720001C | 0 | I015¦¦I015通卷DS侧单机架板型不良分切小卷D |  | 0 | 0 | 0 |  |  | 0.901 | 0.818 | 2.387 | 1.67 | 8 |  | 2281002938 | 1 | 1
24 | FALSE | 20211222042301 |  | 1 | LN101220307 | 35W270 | 0.35 | 1200 | 0.608 | LJ5 |  | W18T01D001 | D114637700 | W270(1) | CR | 500001 |  | 0 | 0.35 | 1201 | 508 | 583 | C | B0 |  | CW2093 | GB/T 2521.1-2016 | 1 | 39 |  |  | 1 |  | LN01 |  | 0 | C | WCA03w720001C | 0 | W013¦¦W013送客户导致分切小卷 |  | 0 | 0 | 0 |  |  | 1.277 | 0.845 | 2.385 | 1.67 | 6 |  | 2183008643 | 1 | 1
25 | FALSE | 20220729064548 | 1 |  | LN200784704 | 35W270 | 0.35 | 1200 | 0.716 | LJ5 |  | W23Y02D001 | D227093200 | W270(1) | CR | 500001 |  | 213 | 0.35 | 1201 | 508 | 594 | C | B0 |  | CW2093 | GB/T 2521.1-2016 | 1 | 39 |  |  | 1 |  | LN01 |  | 213 | C | WCA03w720001C | 0 | H005¦¦H005带尾200米处传动侧热轧孔洞分切Z |  | 0 | 0 | 0 |  |  | 1.166 | 1.086 | 2.221 | 1.67 | 5 |  | 2281002938 | 1 | 1
26 | FALSE | 20220227170108 |  | 1 | LN200238401 | 35W270 | 0.35 | 1200 | 0.734 | LJ5 |  | W18T01D001 | D114638401 | W270(1) | CR | 500001 |  | 237 | 0.35 | 1201 | 508 | 603 | C | B0 |  | CW2093 | GB/T 2521.1-2016 | 1 | 39 |  |  | 1 |  | LN01 |  | 237 | C | WCA03w720001C | 0 | I015¦¦I015板尾60-180m单机架板型不良分切小卷D |  | 0 | 0 | 0 |  |  | 1.084 | 1.239 | 2.483 | 1.67 | 9 |  | 2183008642 | 1 | 1
27 | FALSE | 20211013123623 |  | 1 | LN101165401 | 35W270 | 0.35 | 1200 | 0.736 | LJ5 |  | W18T01D001 | D114638300 | W270(1) | CR | 500001 |  | 228 | 0.35 | 1201 | 508 | 600 | C | B0 |  | CW2093 | GB/T 2521.1-2016 | 1 | 39 |  |  | 1 |  | LN01 |  | 228 | C | WCA03w720001C | 0 | I020¦¦I020头150米上表面单机架油斑分切小卷D |  | 0 | 0 | 0 |  |  | 1.008 | 1.072 | 2.417 | 1.67 | 6 |  | 2183008642 | 1 | 1
28 | FALSE | 20211130030050 |  | 1 | LN101352901 | 35W270 | 0.35 | 1200 | 0.77 | LJ5 |  | W18T01D001 | D114638800 | W270(1) | CR | 500001 |  | 233 | 0.35 | 1201 | 508 | 602 | C | B0 |  | CW2093 | GB/T 2521.1-2016 | 1 | 39 |  |  | 1 |  | LN01 |  | 233 | C | WCA03w720001C | 0 | I020¦¦I020带头100米断续单机架油斑明显，分切小卷D |  | 0 | 0 | 0 |  |  | 0.9 | 0.879 | 2.401 | 1.68 | 5 |  | 2183008642 | 1 | 1
29 | FALSE | 20211027095930 |  | 1 | LN101220301 | 35W270 | 0.35 | 1200 | 0.798 | LJ5 |  | W18T01D001 | D114637700 | W270(1) | CR | 500001 |  | 248 | 0.35 | 1201 | 508 | 607 | C | B0 |  | CW2093 | GB/T 2521.1-2016 | 1 | 39 |  |  | 1 |  | LN01 |  | 248 | C | WCA03w720001C | 0 | I020¦¦I020通卷单机架断续油斑明显，分切小卷D |  | 0 | 0 | 0 |  |  | 1.277 | 0.845 | 2.385 | 1.67 | 4 |  | 2183008643 | 1 | 1
30 | FALSE | 20211130033543 |  | 1 | LN101352905 | 35W270 | 0.35 | 1200 | 0.836 | LJ5 |  | W18T01D001 | D114638800 | W270(1) | CR | 500001 |  | 233 | 0.35 | 1201 | 508 | 602 | C | B0 |  | CW2093 | GB/T 2521.1-2016 | 1 | 39 |  |  | 1 |  | LN01 |  | 233 | C | WCA03w720001C | 0 | I020¦¦I020带尾180米断续单机架油斑明显，分切小卷D |  | 0 | 0 | 0 |  |  | 0.9 | 0.879 | 2.401 | 1.68 | 4 |  | 2183008642 | 1 | 1
31 | FALSE | 20211027121501 |  | 1 | LN101220304 | 35W270 | 0.35 | 1200 | 0.9 | LJ5 |  | W18T01D001 | D114637700 | W270(1) | CR | 500001 |  | 281 | 0.35 | 1201 | 508 | 619 | C | B0 |  | CW2093 | GB/T 2521.1-2016 | 1 | 39 |  |  | 1 |  | LN01 |  | 281 | C | WCA03w720001C | 0 | I020¦¦I020通卷单机架断续油斑明显，分切小卷D |  | 0 | 0 | 0 |  |  | 1.277 | 0.845 | 2.385 | 1.67 | 6 |  | 2183008643 | 1 | 1
32 | FALSE | 20220411230929 |  | 1 | LN200417801 | 35W270 | 0.35 | 1200 | 0.926 | LJ5 |  | W24Y01D002 | D114631400 | W350 | CR | 500001 |  | 282 | 0.35 | 1201 | 508 | 619 | C | B0 |  | CW2093 | GB/T 2521.1-2016 | 1 | 39 |  |  | 1 |  | LN01 |  | 282 | C | WCA03w720001C | 0 | I015¦¦I0150-290米WS侧单机架原料板型不良明显消耗余材D |  | 0 | 0 | 0 |  |  | 1.062 | 1.061 | 2.385 | 1.68 | 3 |  | 2183008652 | 1 | 1
33 | FALSE | 20220505221256 |  | 1 | LN200521304 | 35W270 | 0.35 | 1200 | 0.936 | LJ5 |  | W23Y01D002 | D114636300 | WV1900(1) | CR | 500001 |  | 282 | 0.35 | 1201 | 508 | 620 | C | B0 |  | CW2093 | GB/T 2521.1-2016 | 1 | 39 |  |  | 1 |  | LN01 |  | 282 | C | WCA03w720001C | 0 | I020¦¦I020通卷上下表面单机架油斑分切小卷消耗余材D |  | 0 | 0 | 0 |  |  | 1.191 | 1.204 | 2.382 | 1.68 | 7 |  | 2183008647 | 1 | 1
34 | FALSE | 20211013122718 |  | 1 | LN101165501 | 35W270 | 0.35 | 1200 | 0.988 | LJ5 |  | W18T01D001 | D114638200 | W270(1) | CR | 500001 |  | 303 | 0.35 | 1201 | 508 | 627 | C | B0 |  | CW2093 | GB/T 2521.1-2016 | 1 | 39 |  |  | 1 |  | LN01 |  | 303 | C | WCA03w720001C | 0 | I020¦¦I020头80米上表面单机架油斑分切小卷D |  | 0 | 0 | 0 |  |  | 1.008 | 1.072 | 2.409 | 1.67 | 4 |  | 2183008642 | 1 | 1
35 | FALSE | 20220505214438 |  | 1 | LN200521301 | 35W270 | 0.35 | 1200 | 1.076 | LJ5 |  | W23Y01D002 | D114636300 | WV1900(1) | CR | 500001 |  | 334 | 0.35 | 1201 | 508 | 638 | C | B0 |  | CW2093 | GB/T 2521.1-2016 | 1 | 39 |  |  | 1 |  | LN01 |  | 334 | B | WCA03w720001B | 0 | I020¦¦I020通卷上下表面单机架油斑分切小卷消耗余材D |  | 0 | 0 | 0 |  |  | 1.191 | 1.204 | 2.382 | 1.68 | 6 |  | 2183008647 | 1 | 1
36 | FALSE | 20220410110104 |  | 1 | LN200417901 | 35W270 | 0.35 | 1200 | 1.08 | LJ5 |  | W24Y01D002 | D114631200 | W350 | CR | 500001 |  | 329 | 0.35 | 1201 | 508 | 636 | C | B0 |  | CW2093 | GB/T 2521.1-2016 | 1 | 39 |  |  | 1 |  | LN01 |  | 329 | B | WCA03w720001B | 0 | I015¦¦I0150-330米单机架原料板型不良明显分切消耗余材D |  | 0 | 0 | 0 |  |  | 1.062 | 1.061 | 2.43 | 1.69 | 6 |  | 2183008652 | 1 | 1
37 | FALSE | 20211013130322 |  | 1 | LN101165405 | 35W270 | 0.35 | 1200 | 1.218 | LJ5 |  | W18T01D001 | D114638300 | W270(1) | CR | 500001 |  | 364 | 0.35 | 1201 | 508 | 648 | C | B0 |  | CW2093 | GB/T 2521.1-2016 | 1 | 39 |  |  | 1 |  | LN01 |  | 364 | B | WCA03w720001B | 0 | I020¦¦I020头450米上表面单机架油斑分切小卷D |  | 0 | 0 | 0 |  |  | 1.008 | 1.072 | 2.417 | 1.67 | 6 |  | 2183008642 | 1 | 1
38 | FALSE | 20220505223618 |  | 1 | LN200521404 | 35W270 | 0.35 | 1170 | 1.222 | LJ5 |  | W24Y01D002 | D114638600 | W270(1) | CR | 500001 |  | 366 | 0.35 | 1171 | 508 | 649 | C | B0 |  | CW2093 | GB/T 2521.1-2016 | 1 | 39 |  |  | 1 |  | LN01 |  | 366 | B | WCA03w720001B | 0 | I020¦¦I0200-380米上表面单机架油斑明显分切小卷单机架宽度不符改规格D |  | 0 | 0 | 0 |  |  | 1.277 | 1.235 | 2.412 | 1.67 | 3 |  | 2183008642 | 1 | 1
39 | FALSE | 20220427174712 |  | 1 | LN200496501 | 35W270 | 0.35 | 1200 | 1.35 | LJ5 |  | W23Y02D001 | D227093800 | W270(1) | CR | 500001 |  | 408 | 0.35 | 1201 | 508 | 663 | C | B0 |  | CW2093 | GB/T 2521.1-2016 | 1 | 39 |  |  | 1 |  | LN01 |  | 408 | B | WCA03w720001B | 0 | H012¦¦H012带头400米上表面热轧起筋分切Z |  | 0 | 0 | 0 |  |  | 1.212 | 1.228 | 2.317 | 1.67 | 8 |  | 2281002940 | 1 | 1
40 | FALSE | 20220428024548 |  | 1 | LN200498701 | 35W270 | 0.35 | 1200 | 1.352 | LJ5 |  | W23Y02D001 | D227093400 | W270(1) | CR | 500001 |  | 417 | 0.35 | 1201 | 508 | 666 | C | B0 |  | CW2093 | GB/T 2521.1-2016 | 1 | 39 |  |  | 1 |  | LN01 |  | 417 | B | WCA03w720001B | 0 | I020¦¦I020通卷420m单机架油斑，分切小卷D |  | 0 | 0 | 0 |  |  | 1.179 | 1.184 | 2.348 | 1.67 | 2 |  | 2281002938 | 1 | 1
41 | FALSE | 20220428031405 |  | 1 | LN200498901 | 35W270 | 0.35 | 1200 | 1.394 | LJ5 |  | W23Y02D001 | D227093900 | W270(1) | CR | 500001 |  | 430 | 0.35 | 1201 | 508 | 671 | C | B0 |  | CW2093 | GB/T 2521.1-2016 | 1 | 39 |  |  | 1 |  | LN01 |  | 430 | B | WCA03w720001B | 0 | I020¦¦I020通卷450m单机架油斑，分切小卷D |  | 0 | 0 | 0 |  |  | 1.179 | 1.184 | 2.357 | 1.67 | 3 |  | 2281002940 | 1 | 1
42 | FALSE | 20211013125346 |  | 1 | LN101165505 | 35W270 | 0.35 | 1200 | 1.58 | LJ5 |  | W18T01D001 | D114638200 | W270(1) | CR | 500001 |  | 479 | 0.35 | 1201 | 508 | 687 | C | B0 |  | CW2093 | GB/T 2521.1-2016 | 1 | 39 |  |  | 1 |  | LN01 |  | 479 | B | WCA03w720001B | 0 | I020¦¦I020头460米上表面单机架油斑分切小卷D |  | 0 | 0 | 0 |  |  | 1.008 | 1.072 | 2.409 | 1.67 | 6 |  | 2183008642 | 1 | 1
43 | FALSE | 20220320012652 |  | 1 | LN200273001 | 35W270 | 0.35 | 1200 | 2.048 | LJ5 |  | W18T01D001 | D114637900 | W270(1) | CR | 500001 |  | 653 | 0.35 | 1201 | 508 | 741 | C | W1 |  | CW2093 | GB/T 2521.1-2016 | 1 | 39 |  |  | 1 |  | LN01 |  | 653 | B | WCA03w720001B | 0 | I015¦¦I015通卷断续单机架操作侧边浪严重判次D |  | 0 | 0 | 0 |  |  | 1.035 | 1.027 | 2.396 | 1.67 | 7 |  | 2183008643 | 1 | 1
44 | FALSE | 20220410120103 |  | 1 | LN200417904 | 35W270 | 0.35 | 1200 | 2.246 | LJ5 |  | W24Y01D002 | D114631200 | W350 | CR | 500001 |  | 684 | 0.35 | 1201 | 508 | 750 | C | W1 |  | CW2093 | GB/T 2521.1-2016 | 1 | 39 |  |  | 1 |  | LN01 |  | 684 | B | WCA03w720001B | 0 | I020¦¦I0200-700米单机架油斑明显消耗余材D |  | 0 | 0 | 0 |  |  | 1.062 | 1.061 | 2.43 | 1.69 | 4 |  | 2183008652 | 1 | 1
45 | FALSE | 20220412095017 |  | 1 | LM200463002 | 35W270 | 0.35 | 1200 | 4.956 | LJ2 |  | W24Y01D002 | D114638500 | W270(1) | CR | 800001 |  | 1563 | 0.35 | 1201 | 508 | 977 | C | W1 |  | CW2093 | GB/T 2521.1-2016 | 1 | 39 |  |  | 1 |  | LM01 |  | 1563 | A | WCA03w720001A | 0 | I014¦¦I014通卷操作侧单机架边浪分卷判次，余材消耗D |  | 0 | 0 | 0 |  |  | 1.035 | 1.027 | 2.427 | 1.68 | 5 |  | 2183008642 | 1 | 1
46 | FALSE | 20220412095528 |  | 1 | LM200463003 | 35W270 | 0.35 | 1200 | 5.11 | LJ2 |  | W24Y01D002 | D114638500 | W270(1) | CR | 800001 |  | 1600 | 0.35 | 1201 | 508 | 986 | C | W1 |  | CW2093 | GB/T 2521.1-2016 | 1 | 39 |  |  | 1 |  | LM01 |  | 1600 | A | WCA03w720001A | 0 | I014¦¦I014通卷操作侧单机架边浪分卷判次，余材消耗D |  | 0 | 0 | 0 |  |  | 1.035 | 1.027 | 2.427 | 1.68 | 8 |  | 2183008642 | 1 | 1
47 | FALSE | 20220411232957 |  | 1 | LN200417803 | 35W270 | 0.35 | 1200 | 5.89 | LJ2 |  | W24Y01D002 | D114631400 | W350 | CR | 800001 |  | 1827 | 0.35 | 1201 | 508 | 1036 | C | W1 |  | CW2093 | GB/T 2521.1-2016 | 1 | 39 |  |  | 1 |  | LN01 |  | 1827 | A | WCA03w720001A | 0 | I015¦¦I015通卷单机架原料板型不良消耗余材D |  | 0 | 0 | 0 |  |  | 1.062 | 1.061 | 2.385 | 1.68 | 5 |  | 2183008652 | 1 | 1
48 | FALSE | 20220411232513 |  | 1 | LN200417802 | 35W270 | 0.35 | 1200 | 5.935 | LJ3 |  | W24Y01D002 | D114631400 | W350 | CR | 800001 |  | 1848 | 0.35 | 1201 | 508 | 1040 | C | W1 |  | CW2093 | GB/T 2521.1-2016 | 1 | 39 |  |  | 1 |  | LN01 |  | 1848 | A | WCA03w720001A | 0 | I015¦¦I015通卷单机架原料板型不良消耗余材D |  | 0 | 0 | 0 |  |  | 1.062 | 1.061 | 2.385 | 1.68 | 4 |  | 2183008652 | 1 | 1
49 | FALSE | 20220412193413 |  | 1 | LN200418001 | 35W270 | 0.35 | 1200 | 6.04 | LJ2 |  | W24Y01D002 | D114629100 | W350 | CR | 800001 |  | 1876 | 0.35 | 1201 | 508 | 1046 | C | W1 |  | CW2093 | GB/T 2521.1-2016 | 1 | 39 |  |  | 1 |  | LN01 |  | 1876 | A | WCA03w720001A | 0 | I015¦¦I015通卷单机架板型不良分切，判次消耗余材D |  | 0 | 0 | 0 |  |  | 1.062 | 1.061 | 2.444 | 1.68 | 5 |  | 2183008650 | 1 | 1
50 | FALSE | 20220412194920 |  | 1 | LN200418003 | 35W270 | 0.35 | 1200 | 6.065 | LJ2 |  | W24Y01D002 | D114629100 | W350 | CR | 800001 |  | 1878 | 0.35 | 1201 | 508 | 1046 | C | W1 |  | CW2093 | GB/T 2521.1-2016 | 1 | 39 |  |  | 1 |  | LN01 |  | 1878 | A | WCA03w720001A | 0 | H011¦¦H011通卷结瘤一米大于5个有手感消耗余材 |  | 0 | 0 | 0 |  |  | 1.062 | 1.061 | 2.444 | 1.68 | 7 |  | 2183008650 | 1 | 1
51 | FALSE | 20220427170519 |  | 1 | LN200496701 | 35W270 | 0.35 | 1200 | 6.275 | LJ2 |  | W24Y01D002 | D114629300 | W350 | CR | 800001 |  | 1958 | 0.35 | 1201 | 508 | 1063 | C | W1 |  | CW2093 | GB/T 2521.1-2016 | 1 | 39 |  |  | 1 |  | LN01 |  | 1958 | A | WCA03w720001A | 0 | I014¦¦I014通卷原料断续小边浪，分切,余材消耗D |  | 0 | 0 | 0 |  |  | 1.213 | 1.223 | 2.293 | 1.68 | 5 |  | 2183008650 | 1 | 1
52 | FALSE | 20220412194142 |  | 1 | LN200418002 | 35W270 | 0.35 | 1200 | 6.29 | LJ2 |  | W24Y01D002 | D114629100 | W350 | CR | 800001 |  | 1953 | 0.35 | 1201 | 508 | 1062 | C | W1 |  | CW2093 | GB/T 2521.1-2016 | 1 | 39 |  |  | 1 |  | LN01 |  | 1953 | A | WCA03w720001A | 0 | H011¦¦H011通卷结瘤一米大于5个有手感消耗余材 |  | 0 | 0 | 0 |  |  | 1.062 | 1.061 | 2.444 | 1.68 | 7 |  | 2183008650 | 1 | 1
53 | FALSE | 20220412003049 |  | 1 | LN200417804 | 35W270 | 0.35 | 1200 | 6.555 | LJ2 |  | W24Y01D002 | D114631400 | W350 | CR | 800001 |  | 2033 | 0.35 | 1201 | 508 | 1079 | C | W1 |  | CW2093 | GB/T 2521.1-2016 | 1 | 39 |  |  | 1 |  | LN01 |  | 2033 | A | WCA03w720001A | 0 | I015¦¦I015通卷单机架原料板型不良消耗余材D |  | 0 | 0 | 0 |  |  | 1.062 | 1.061 | 2.385 | 1.68 | 4 |  | 2183008652 | 1 | 1
54 | FALSE | 20220320013727 |  | 1 | LN200273002 | 35W270 | 0.35 | 1200 | 7.505 | LJ2 |  | W18T01D001 | D114637900 | W270(1) | CR | 800001 |  | 2372 | 0.35 | 1201 | 508 | 1147 | C | W3 |  | CW2093 | GB/T 2521.1-2016 | 1 | 39 |  |  | 1 |  | LN01 |  | 2372 | A | WCA03w720001A | 0 | I015¦¦I015通卷断续单机架操作侧边浪严重判次D |  | 0 | 0 | 0 |  |  | 1.035 | 1.027 | 2.396 | 1.67 | 5 |  | 2183008643 | 1 | 1
55 | FALSE | 20220320015353 |  | 1 | LN200273003 | 35W270 | 0.35 | 1200 | 7.625 | LJ2 |  | W18T01D001 | D114637900 | W270(1) | CR | 800001 |  | 2399 | 0.35 | 1201 | 508 | 1152 | C | W3 |  | CW2093 | GB/T 2521.1-2016 | 1 | 39 |  |  | 1 |  | LN01 |  | 2399 | A | WCA03w720001A | 0 | I015¦¦I015通卷断续单机架操作侧边浪严重判次D |  | 0 | 0 | 0 |  |  | 1.035 | 1.027 | 2.396 | 1.67 | 5 |  | 2183008643 | 1 | 1
56 | FALSE | 20220322104656 |  | 1 | LN200273101 | 35W270 | 0.35 | 1200 | 7.655 | LJ2 |  | W18T01D001 | D114637800 | W270(1) | CR | 800001 |  | 2423 | 0.35 | 1201 | 508 | 1157 | C | W1 |  | CW2093 | GB/T 2521.1-2016 | 1 | 39 |  |  | 1 |  | LN01 |  | 2423 | A | WCA03w720001A | 0 | I014¦¦I014通卷断续单机架操作侧边浪严重，判次D |  | 0 | 0 | 0 |  |  | 1.035 | 1.027 | 2.404 | 1.67 | 5 |  | 2183008643 | 1 | 1
57 | FALSE | 20220427171156 |  | 1 | LN200496702 | 35W270 | 0.35 | 1200 | 8.315 | LJ2 |  | W24Y01D002 | D114629300 | W350 | CR | 800001 |  | 2596 | 0.35 | 1201 | 508 | 1190 | C | W1 |  | CW2093 | GB/T 2521.1-2016 | 1 | 39 |  |  | 1 |  | LN01 |  | 2596 | A | WCA03w720001A | 0 | I014¦¦I014通卷原料断续小边浪，分切,余材消耗D |  | 0 | 0 | 0 |  |  | 1.213 | 1.223 | 2.293 | 1.68 | 7 |  | 2183008650 | 1 | 1
58 | FALSE | 20220322105253 |  | 1 | LN200273102 | 35W270 | 0.35 | 1200 | 8.36 | LJ2 |  | W18T01D001 | D114637800 | W270(1) | CR | 800001 |  | 2632 | 0.35 | 1201 | 508 | 1196 | C | W1 |  | CW2093 | GB/T 2521.1-2016 | 1 | 39 |  |  | 1 |  | LN01 |  | 2632 | A | WCA03w720001A | 0 | I014¦¦I014通卷断续单机架操作侧边浪严重，判次D |  | 0 | 0 | 0 |  |  | 1.035 | 1.027 | 2.404 | 1.67 | 5 |  | 2183008643 | 1 | 1
59 | FALSE | 20220412094201 |  | 1 | LM200463001 | 35W270 | 0.35 | 1200 | 8.365 | LJ2 |  | W24Y01D002 | D114638500 | W270(1) | CR | 800001 |  | 1851 | 0.35 | 1201 | 508 | 1199 | C | W1 |  | CW2093 | GB/T 2521.1-2016 | 1 | 39 |  |  | 1 |  | LM01 |  | 1851 | A | WCA03w720001A | 0 | I014¦¦I014通卷操作侧单机架边浪分卷判次，余材消耗D |  | 0 | 0 | 0 |  |  | 1.035 | 1.027 | 2.427 | 1.68 | 5 |  | 2183008642 | 1 | 1
60 | FALSE | 20220729015240 | 1 |  | LN200784802 | 35W270 | 0.35 | 1200 | 7.59 | LJ2 |  | W24Y01D002 | D227094100 | W270(1) | CR | 800001 |  | 2382 | 0.35 | 1201 | 508 | 1149 | C | W1 |  | CW2093 | GB/T 2521.1-2016 | 1 | 39 |  |  | 1 |  | LN01 |  | 2382 | A | WCA03w720001A | 0 | N007¦¦N007通卷单机架原料窄尺分切D |  | 0 | 0 | 0 |  |  | 1.133 | 1.15 | 2.232 | 1.67 | 5 |  | 2281002940 | 1 | 1
61 | FALSE | 20220729014922 | 1 |  | LN200784801 | 35W270 | 0.35 | 1200 | 7.67 | LJ2 |  | W24Y01D002 | D227094100 | W270(1) | CR | 800001 |  | 2418 | 0.35 | 1201 | 508 | 1156 | C | W1 |  | CW2093 | GB/T 2521.1-2016 | 1 | 39 |  |  | 1 |  | LN01 |  | 2418 | A | WCA03w720001A | 0 | N007¦¦N007通卷单机架原料窄尺分切D |  | 0 | 0 | 0 |  |  | 1.133 | 1.15 | 2.232 | 1.67 | 6 |  | 2281002940 | 1 | 1
62 | FALSE | 20220704104328 | 1 |  | LN200761501 | 35W300 | 0.35 | 1030 | 0.562 | LJ5 |  | W26Y01D001 | D232725900 | WV2000(1) | CR | 500001 |  | 206 | 0.35 | 1031 | 508 | 591 | C | B0 |  | CW2070 | GB/T 2521.1-2016 | 1 | 39 |  |  | 1 |  | LN01 |  | 206 | C | WCA03w550001C | 0 | I015¦¦I015带头80m处单机架板型不良，分切小卷D |  | 0 | 0 | 0 |  |  | 1.373 | 1.396 | 18.373 | 1.69 | 3 |  | 2283006066 | 1 | 1
63 | FALSE | 20220630033312 | 1 |  | LM200815804 | 35W300 | 0.35 | 1030 | 0.688 | LJ5 |  | W26Y01D001 | D232727600 | WV2000(1) | CR | 500001 |  | 237 | 0.35 | 1031 | 508 | 603 | C | B0 |  | CW2070 | GB/T 2521.1-2016 | 1 | 39 |  |  | 1 |  | LM01 |  | 237 | C | WCA03w550001C | 0 | H005¦¦H005板头10m处中间位置热轧孔洞未切除Z |  | 0 | 0 | 0 |  |  | 1.453 | 1.463 | 18.371 | 1.69 | 5 |  | 2283006068 | 1 | 1
64 | FALSE | 20220630024109 | 1 |  | LM200815703 | 35W300 | 0.35 | 1030 | 0.832 | LJ5 |  | W26Y01D001 | D232739600 | WV2000(1) | CR | 500001 |  | 290 | 0.35 | 1031 | 508 | 622 | C | B0 |  | CW2070 | GB/T 2521.1-2016 | 1 | 39 |  |  | 1 |  | LM01 |  | 290 | C | WCA03w550001C | 0 | H001¦¦H001板头0-80m下表面多条断续炼钢翘皮沿轧制方向呈长条状，位置无规律分切小卷L |  | 0 | 0 | 0 |  |  | 1.44 | 1.46 | 18.436 | 1.69 | 5 |  | 2283006074 | 1 | 1
65 | FALSE | 20220630040921 | 1 |  | LM200816103 | 35W300 | 0.35 | 1030 | 0.834 | LJ5 |  | W26Y01D001 | D232740500 | WV2000(1) | CR | 500001 |  | 291 | 0.35 | 1031 | 508 | 623 | C | B0 |  | CW2070 | GB/T 2521.1-2016 | 1 | 39 |  |  | 1 |  | LM01 |  | 291 | C | WCA03w550001C | 0 | H001¦¦H001WS侧距头部100米炼钢翘皮，分切小卷L |  | 0 | 0 | 0 |  |  | 1.453 | 1.463 | 18.348 | 1.68 | 3 |  | 2283006072 | 1 | 1
66 | FALSE | 20220703092019 | 1 |  | LN200759402 | 35W300 | 0.35 | 1030 | 0.988 | LJ5 |  | W26Y01D001 | D232746800 | WV2000(1) | CR | 500001 |  | 347 | 0.35 | 1031 | 508 | 642 | C | B0 |  | CW2070 | GB/T 2521.1-2016 | 1 | 39 |  |  | 1 |  | LN01 |  | 347 | C | WCA03w550001C | 0 | H006¦¦H006原料结疤导致重量不足Z |  | 0 | 0 | 0 |  |  | 1.46 | 1.425 | 18.931 | 1.69 | 6 |  | 2283006078 | 1 | 1
67 | FALSE | 20220819214402 | 1 |  | LN200851402 | 35W300 | 0.35 | 1030 | 1.248 | LJ5 |  | W26Y01D001 | D232747700 | WV2000(1) | CR | 500001 |  | 450 | 0.35 | 1031 | 508 | 677 | C | B0 |  | CW2070 | GB/T 2521.1-2016 | 1 | 39 |  |  | 1 |  | LN01 |  | 450 | B | WCA03w550001B | 0 | H005¦¦H005板头10m处WS侧炼钢孔洞未切除,周围有明显翘皮有手感，形状无规律分切小卷L |  | 0 | 0 | 0 |  |  | 1.075 | 1.461 | 19 | 1.69 | 8 |  | 2283006077 | 1 | 1
68 | FALSE | 20220630035920 | 1 |  | LM200816003 | 35W300 | 0.35 | 1030 | 1.336 | LJ5 |  | W26Y01D001 | D232739200 | WV2000(1) | CR | 500001 |  | 468 | 0.35 | 1031 | 508 | 683 | C | B0 |  | CW2070 | GB/T 2521.1-2016 | 1 | 39 |  |  | 1 |  | LM01 |  | 468 | B | WCA03w550001B | 0 | H005¦¦H005板头50m处中间位置热轧孔洞未切除Z |  | 0 | 0 | 0 |  |  | 1.453 | 1.463 | 18.287 | 1.68 | 3 |  | 2283006074 | 1 | 1
69 | FALSE | 20220714015610 | 1 |  | LN200781602 | 35W300 | 0.35 | 1030 | 1.754 | LJ5 |  | W26Y01D001 | D232748300 | WV2000(1) | CR | 500001 |  | 639 | 0.35 | 1031 | 508 | 737 | C | B0 |  | CW2070 | GB/T 2521.1-2016 | 1 | 39 |  |  | 1 |  | LN01 |  | 639 | B | WCA03w550001B | 0 | H005¦¦H0052550-3000m多处中间位置炼钢孔洞分切未切除周围有明显翘皮，有手感，形状无规律分切小卷L |  | 0 | 0 | 0 |  |  | 1.416 | 1.319 | 18.393 | 1.69 | 6 |  | 2283006069 | 1 | 1
70 | FALSE | 20220630031507 | 1 |  | LM200815801 | 35W300 | 0.35 | 1030 | 2.022 | LJ5 |  | W26Y01D001 | D232727600 | WV2000(1) | CR | 500001 |  | 733 | 0.35 | 1031 | 508 | 765 | C | W1 |  | CW2070 | GB/T 2521.1-2016 | 1 | 39 |  |  | 1 |  | LM01 |  | 733 | B | WCA03w550001B | 0 | H005¦¦H005板头90m处中间位置热轧孔洞未切除Z |  | 0 | 0 | 0 |  |  | 1.453 | 1.463 | 18.371 | 1.69 | 3 |  | 2283006068 | 1 | 1
71 | FALSE | 20220530143343 |  | 1 | LN200621801 | 35W300 | 0.35 | 1110 | 0.376 | LJ5 |  | W25Y01D003 | D230649400 | WV2000(1) | CR | 500001 |  | 0 | 0.35 | 1111 | 508 | 559 | C | B0 |  | CW2070 | GB/T 2521.1-2016 | 1 | 39 |  |  | 1 |  | LN01 |  | 0 | C | WCA03w550001C | 0 | I020¦¦I020带头80米上表面单机架油斑分切D |  | 0 | 0 | 0 |  |  | 1.315 | 1.188 | 18.658 | 1.68 | 7 |  | 2283004858 | 1 | 1
72 | FALSE | 20220530031129 |  | 1 | LN200633505 | 35W300 | 0.35 | 1110 | 0.396 | LJ5 |  | W25Y01D003 | D230657000 | WV2000(1) | CR | 500001 |  | 0 | 0.35 | 1111 | 508 | 562 | C | B0 |  | CW2070 | GB/T 2521.1-2016 | 1 | 39 |  |  | 1 |  | LN01 |  | 0 | C | WCA03w550001C | 0 | I015¦¦I015通卷断续DS侧单机架板型不良分切小卷D |  | 0 | 0 | 0 |  |  | 1.444 | 1.431 | 16.58 | 1.67 | 5 |  | 2283004865 | 1 | 1
73 | FALSE | 20220530093129 |  | 1 | LN200635001 | 35W300 | 0.35 | 1110 | 0.396 | LJ5 |  | W25Y01D003 | D230656100 | WV2000(1) | CR | 500001 |  | 130 | 0.35 | 1111 | 508 | 562 | C | B0 |  | CW2070 | GB/T 2521.1-2016 | 1 | 39 |  |  | 1 |  | LN01 |  | 130 | C | WCA03w550001C | 0 | I015¦¦I015带头59米传动侧单机架板型不良分切D |  | 0 | 0 | 0 |  |  | 1.437 | 1.429 | 18.833 | 1.68 | 3 |  | 2283004864 | 1 | 1
74 | FALSE | 20220530154615 |  | 1 | LN200622304 | 35W300 | 0.35 | 1110 | 0.408 | LJ5 |  | W25Y01D003 | D230655200 | WV2000(1) | CR | 500001 |  | 127 | 0.35 | 1111 | 508 | 561 | C | B0 |  | CW2070 | GB/T 2521.1-2016 | 1 | 39 |  |  | 1 |  | LN01 |  | 127 | C | WCA03w550001C | 0 | I020¦¦I020带尾80米上表面单机架油斑分切D |  | 0 | 0 | 0 |  |  | 1.357 | 1.239 | 18.23 | 1.68 | 5 |  | 2283004861 | 1 | 1
75 | FALSE | 20220530071550 |  | 1 | LN200633804 | 35W300 | 0.35 | 1110 | 0.408 | LJ5 |  | W25Y01D003 | D230648300 | WV2000(1) | CR | 500001 |  | 133 | 0.35 | 1111 | 508 | 564 | C | B0 |  | CW2070 | GB/T 2521.1-2016 | 1 | 39 |  |  | 1 |  | LN01 |  | 133 | C | WCA03w550001C | 0 | I015¦¦I015板头0-100m断续DS侧单机架板型不良分切小卷D |  | 0 | 0 | 0 |  |  | 1.388 | 1.433 | 18.955 | 1.68 | 4 |  | 2283004855 | 1 | 1
76 | FALSE | 20220530104734 |  | 1 | LN200634901 | 35W300 | 0.35 | 1110 | 0.412 | LJ5 |  | W25Y01D003 | D230656700 | WV2000(1) | CR | 500001 |  | 133 | 0.35 | 1111 | 508 | 564 | C | B0 |  | CW2070 | GB/T 2521.1-2016 | 1 | 39 |  |  | 1 |  | LN01 |  | 133 | C | WCA03w550001C | 0 | I020¦¦I020带头82米上表面单机架油斑分切D |  | 0 | 0 | 0 |  |  | 1.385 | 1.401 | 18.967 | 1.68 | 3 |  | 2283004865 | 1 | 1
77 | FALSE | 20220530063714 |  | 1 | LN200634301 | 35W300 | 0.35 | 1110 | 0.422 | LJ5 |  | W25Y01D003 | D230655300 | WV2000(1) | CR | 500001 |  | 138 | 0.35 | 1111 | 508 | 565 | C | B0 |  | CW2070 | GB/T 2521.1-2016 | 1 | 39 |  |  | 1 |  | LN01 |  | 138 | C | WCA03w550001C | 0 | I015¦¦I015通卷断续DS侧单机架板型不良分切小卷D |  | 0 | 0 | 0 |  |  | 1.38 | 1.415 | 19.239 | 1.67 | 5 |  | 2283004859 | 1 | 1
78 | FALSE | 20220530140122 |  | 1 | LN200621901 | 35W300 | 0.35 | 1110 | 0.424 | LJ5 |  | W25Y01D003 | D230654100 | WV2000(1) | CR | 500001 |  | 136 | 0.35 | 1111 | 508 | 565 | C | B0 |  | CW2070 | GB/T 2521.1-2016 | 1 | 39 |  |  | 1 |  | LN01 |  | 136 | C | WCA03w550001C | 0 | I020¦¦I020带头50米上表面单机架油斑分切D |  | 0 | 0 | 0 |  |  | 1.396 | 1.228 | 18.549 | 1.68 | 6 |  | 2283004861 | 1 | 1
79 | FALSE | 20220530150318 |  | 1 | LN200622205 | 35W300 | 0.35 | 1110 | 0.428 | LJ5 |  | W25Y01D003 | D230649800 | WV2000(1) | CR | 500001 |  | 0 | 0.35 | 1111 | 508 | 566 | C | B0 |  | CW2070 | GB/T 2521.1-2016 | 1 | 39 |  |  | 1 |  | LN01 |  | 0 | C | WCA03w550001C | 0 | I020¦¦I020带尾40米单机架油斑分切D |  | 0 | 0 | 0 |  |  | 1.396 | 1.228 | 18.412 | 1.68 | 5 |  | 2283004855 | 1 | 1
80 | FALSE | 20220531095036 |  | 1 | LN200621201 | 35W300 | 0.35 | 1110 | 0.438 | LJ5 |  | W25Y01D003 | D230656500 | WV2000(1) | CR | 500001 |  | 140 | 0.35 | 1111 | 508 | 566 | C | B0 |  | CW2070 | GB/T 2521.1-2016 | 1 | 39 |  |  | 1 |  | LN01 |  | 140 | C | WCA03w550001C | 0 | H005¦¦H005带头50米处操作侧热轧孔洞分切Z |  | 0 | 0 | 0 |  |  | 1.403 | 1.218 | 18.751 | 1.68 | 6 |  | 2283004862 | 1 | 1
81 | FALSE | 20220706221527 | 1 |  | LN200762203 | 35W300 | 0.35 | 1110 | 0.466 | LJ5 |  | W25Y01D002 | D230671500 | WV1900(1) | CR | 500001 |  | 159 | 0.35 | 1111 | 508 | 574 | C | B0 |  | CW2070 | GB/T 2521.1-2016 | 1 | 39 |  |  | 1 |  | LN01 |  | 159 | C | WCA03w550001C | 0 | H001¦¦H001带尾70米下表面断续炼钢翘皮分切L |  | 0 | 0 | 0 |  |  | 1.411 | 1.411 | 17.871 | 1.66 | 4 |  | 2283004873 | 1 | 1
82 | FALSE | 20220530031447 |  | 1 | LN200633701 | 35W300 | 0.35 | 1110 | 0.476 | LJ5 |  | W25Y01D003 | D230669300 | WV2000(1) | CR | 500001 |  | 157 | 0.35 | 1111 | 508 | 573 | C | B0 |  | CW2070 | GB/T 2521.1-2016 | 1 | 39 |  |  | 1 |  | LN01 |  | 157 | C | WCA03w550001C | 0 | I015¦¦I015板头0-100m断续DS单机架板型不良分切小卷D |  | 0 | 0 | 0 |  |  | 1.378 | 1.445 | 18.657 | 1.68 | 6 |  | 2283004867 | 1 | 1
83 | FALSE | 20220810173800 | 1 |  | LN200815503 | 35W300 | 0.35 | 1110 | 0.486 | LJ5 |  | W23Y02D003 | D228880100 | WV1900(1) | CR | 500001 |  | 166 | 0.35 | 1111 | 508 | 576 | C | B0 |  | CW2070 | GB/T 2521.1-2016 | 1 | 39 |  |  | 1 |  | LN01 |  | 166 | C | WCA03w550001C | 0 | H005¦¦H005带尾65米处操作侧炼钢孔洞分切L |  | 0 | 0 | 0 |  |  | 1.35 | 1.22 | 18.273 | 1.66 | 7 |  | 2283003761 | 1 | 1
84 | FALSE | 20220629191203 | 1 |  | LN200756104 | 35W300 | 0.35 | 1110 | 0.492 | LJ5 |  | W25Y01D003 | D230668400 | WV2000(1) | CR | 500001 |  | 152 | 0.35 | 1111 | 508 | 571 | C | B0 |  | CW2070 | GB/T 2521.1-2016 | 1 | 39 |  |  | 1 |  | LN01 |  | 152 | C | WCA03w550001C | 0 | H005¦¦H005带尾83米处操作侧炼钢孔洞分切L |  | 0 | 0 | 0 |  |  | 1.527 | 1.5 | 18.006 | 1.68 | 5 |  | 2283004869 | 1 | 1
85 | FALSE | 20220528172056 |  | 1 | LN200621104 | 35W300 | 0.35 | 1110 | 0.5 | LJ5 |  | W25Y01D003 | D230648900 | WV2000(1) | CR | 500001 |  | 0 | 0.35 | 1111 | 508 | 575 | C | B0 |  | CW2070 | GB/T 2521.1-2016 | 1 | 39 |  |  | 1 |  | LN01 |  | 0 | C | WCA03w550001C | 0 | I015¦¦I015板尾130m断续DS单机架板型不良分切小卷D |  | 0 | 0 | 0 |  |  | 1.403 | 1.218 | 18.946 | 1.67 | 5 |  | 2283004858 | 1 | 1
86 | FALSE | 20220329075059 |  | 1 | LN200365503 | 35W300 | 0.35 | 1110 | 0.504 | LJ5 |  | W23Y02D003 | D227142800 | WV1900(1) | CR | 500001 |  | 0 | 0.35 | 1111 | 508 | 575 | C | B0 |  | CW2070 | GB/T 2521.1-2016 | 1 | 39 |  |  | 1 |  | LN01 |  | 0 | C | WCA03w550001C | 0 | I020¦¦I020板头0-120m上表面单机架油斑分切小卷D |  | 0 | 0 | 0 |  |  | 1.324 | 1.372 | 17.55 | 1.66 | 6 |  | 2281002937 | 1 | 1
87 | FALSE | 20220425044639 |  | 1 | LN200491001 | 35W300 | 0.35 | 1110 | 0.506 | LJ5 |  | W24Y02D003 | D228820400 | WV2000(1) | CR | 500001 |  | 167 | 0.35 | 1111 | 508 | 577 | C | B0 |  | CW2070 | GB/T 2521.1-2016 | 1 | 39 |  |  | 1 |  | LN01 |  | 167 | C | WCA03w550001C | 0 | I015¦¦I015板头30-80m单机架板型不良分切小卷D |  | 0 | 0 | 0 |  |  | 1.374 | 1.362 | 18.394 | 1.68 | 4 |  | 2283003716 | 1 | 1
88 | FALSE | 20220530145421 |  | 1 | LN200635401 | 35W300 | 0.35 | 1110 | 0.518 | LJ5 |  | W25Y01D003 | D230656400 | WV2000(1) | CR | 500001 |  | 167 | 0.35 | 1111 | 508 | 577 | C | B0 |  | CW2070 | GB/T 2521.1-2016 | 1 | 39 |  |  | 1 |  | LN01 |  | 167 | C | WCA03w550001C | 0 | I020¦¦I020带头80米上表面单机架油斑分切D |  | 0 | 0 | 0 |  |  | 1.385 | 1.401 | 18.488 | 1.67 | 6 |  | 2283004862 | 1 | 1
89 | FALSE | 20220426170124 |  | 1 | LN200493503 | 35W300 | 0.35 | 1110 | 0.522 | LJ5 |  | W24Y02D003 | D228825800 | WV2000(1) | CR | 500001 |  | 162 | 0.35 | 1111 | 508 | 575 | C | B0 |  | CW2070 | GB/T 2521.1-2016 | 1 | 39 |  |  | 1 |  | LN01 |  | 162 | C | WCA03w550001C | 0 | M029¦¦M029带尾200米板面小黑点分切 |  | 0 | 0 | 0 |  |  | 1.197 | 1.228 | 18.561 | 1.69 | 5 |  | 2283003721 | 1 | 1
90 | FALSE | 20220327181542 |  | 1 | LN200362801 | 35W300 | 0.35 | 1110 | 0.522 | LJ5 |  | W23Y02D004 | D227075300 | WV2000(1) | CR | 500001 |  | 167 | 0.35 | 1111 | 508 | 577 | C | B0 |  | CW2070 | GB/T 2521.1-2016 | 1 | 39 |  |  | 1 |  | LN01 |  | 167 | C | WCA03w550001C | 0 | I020¦¦I020带头55m单机架油斑，分切小卷D |  | 0 | 0 | 0 |  |  | 1.316 | 1.356 | 18.382 | 1.69 | 3 |  | 2281002931 | 1 | 1
91 | FALSE | 20220428092657 |  | 1 | LN200495403 | 35W300 | 0.35 | 1110 | 0.522 | LJ5 |  | W24Y02D003 | D228817700 | WV2000(1) | CR | 500001 |  | 172 | 0.35 | 1111 | 508 | 579 | C | B0 |  | CW2070 | GB/T 2521.1-2016 | 1 | 39 |  |  | 1 |  | LN01 |  | 172 | C | WCA03w550001C | 0 | H004¦¦H004板头50-110m上表面WS侧细线状热轧氧化铁，断续分布且明显分切小卷Z |  | 0 | 0 | 0 |  |  | 1.21 | 1.236 | 18.517 | 1.69 | 7 |  | 2283003721 | 1 | 1
92 | FALSE | 20220428094404 |  | 1 | LN200495802 | 35W300 | 0.35 | 1110 | 0.524 | LJ5 |  | W24Y02D003 | D228823200 | WV2000(1) | CR | 500001 |  | 173 | 0.35 | 1111 | 508 | 579 | C | B0 |  | CW2070 | GB/T 2521.1-2016 | 1 | 39 |  |  | 1 |  | LN01 |  | 173 | C | WCA03w550001C | 0 | H005¦¦H005板头10m、15m、20m三处DS侧热轧孔洞分切未切除周围无明显翘皮，形状无规律分切小卷Z |  | 0 | 0 | 0 |  |  | 1.27 | 1.274 | 18.705 | 1.69 | 5 |  | 2283003728 | 1 | 1
93 | FALSE | 20220328061818 |  | 1 | LN200359801 | 35W300 | 0.35 | 1110 | 0.526 | LJ5 |  | W23Y02D004 | D227076200 | WV2000(1) | CR | 500001 |  | 183 | 0.35 | 1111 | 508 | 583 | C | B0 |  | CW2070 | GB/T 2521.1-2016 | 1 | 39 |  |  | 1 |  | LN01 |  | 183 | C | WCA03w550001C | 0 | I020¦¦I020板头0-100m上下表面单机架油斑分切小卷D |  | 0 | 0 | 0 |  |  | 1.028 | 1.15 | 18.93 | 1.69 | 5 |  | 2281002933 | 1 | 1
94 | FALSE | 20220329044446 |  | 1 | LN200365101 | 35W300 | 0.35 | 1110 | 0.53 | LJ5 |  | W23Y02D004 | D227076400 | WV2000(1) | CR | 500001 |  | 185 | 0.35 | 1111 | 508 | 583 | C | B0 |  | CW2070 | GB/T 2521.1-2016 | 1 | 39 |  |  | 1 |  | LN01 |  | 185 | C | WCA03w550001C | 0 | I020¦¦I020板头0-120m上表面单机架油斑分切小卷D |  | 0 | 0 | 0 |  |  | 1.324 | 1.356 | 18.943 | 1.69 | 4 |  | 2281002933 | 1 | 1
95 | FALSE | 20220526224715 |  | 1 | LN200620204 | 35W300 | 0.35 | 1110 | 0.54 | LJ5 |  | W25Y01D002 | D230671400 | WV1900(1) | CR | 500001 |  | 157 | 0.35 | 1111 | 508 | 573 | C | B0 |  | CW2070 | GB/T 2521.1-2016 | 1 | 39 |  |  | 1 |  | LN01 |  | 157 | C | WCA03w550001C | 0 | M004¦¦M0040-120米热轧斜条纹造成的厚度曲线波动大分切小卷Z |  | 0 | 0 | 0 |  |  | 1.328 | 1.183 | 17.839 | 1.66 | 3 |  | 2283004873 | 1 | 1
96 | FALSE | 20220706214436 | 1 |  | LN200762104 | 35W300 | 0.35 | 1110 | 0.54 | LJ5 |  | W25Y01D002 | D230671700 | WV1900(1) | CR | 500001 |  | 165 | 0.35 | 1111 | 508 | 576 | C | B0 |  | CW2070 | GB/T 2521.1-2016 | 1 | 39 |  |  | 1 |  | LN01 |  | 165 | C | WCA03w550001C | 0 | H001¦¦H001带尾50米下表面炼钢翘皮分切L |  | 0 | 0 | 0 |  |  | 1.411 | 1.411 | 17.85 | 1.66 | 7 |  | 2283004873 | 1 | 1
97 | FALSE | 20220530204939 |  | 1 | LN200636604 | 35W300 | 0.35 | 1110 | 0.546 | LJ5 |  | W25Y01D003 | D230669200 | WV2000(1) | CR | 500001 |  | 163 | 0.35 | 1111 | 508 | 575 | C | B0 |  | CW2070 | GB/T 2521.1-2016 | 1 | 39 |  |  | 1 |  | LN01 |  | 163 | C | WCA03w550001C | 0 | H005¦¦H005板尾50m炼钢孔洞，分切小卷L |  | 0 | 0 | 0 |  |  | 1.325 | 1.353 | 18.459 | 1.69 | 5 |  | 2283004867 | 1 | 1
98 | FALSE | 20220327184804 |  | 1 | LN200362805 | 35W300 | 0.35 | 1110 | 0.548 | LJ5 |  | W23Y02D004 | D227075300 | WV2000(1) | CR | 500001 |  | 158 | 0.35 | 1111 | 508 | 573 | C | B0 |  | CW2070 | GB/T 2521.1-2016 | 1 | 39 |  |  | 1 |  | LN01 |  | 158 | C | WCA03w550001C | 0 | N006¦¦N006带尾60m单机架升降速导致的厚度曲线波动大，分切小卷D |  | 0 | 0 | 0 |  |  | 1.316 | 1.356 | 18.382 | 1.69 | 7 |  | 2281002931 | 1 | 1
99 | FALSE | 20220329065939 |  | 1 | LN200365401 | 35W300 | 0.35 | 1110 | 0.556 | LJ5 |  | W23Y02D003 | D227143100 | WV1900(1) | CR | 500001 |  | 193 | 0.35 | 1111 | 508 | 587 | C | B0 |  | CW2070 | GB/T 2521.1-2016 | 1 | 39 |  |  | 1 |  | LN01 |  | 193 | C | WCA03w550001C | 0 | I020¦¦I020通卷上表面单机架油斑分切小卷D |  | 0 | 0 | 0 |  |  | 1.324 | 1.372 | 17.355 | 1.66 | 6 |  | 2281002935 | 1 | 1
100 | FALSE | 20220530164206 |  | 1 | LN200636001 | 35W300 | 0.35 | 1110 | 0.566 | LJ5 |  | W24Y02D003 | D228819800 | WV2000(1) | CR | 500001 |  | 184 | 0.35 | 1111 | 508 | 583 | C | B0 |  | CW2070 | GB/T 2521.1-2016 | 1 | 39 |  |  | 1 |  | LN01 |  | 184 | C | WCA03w550001C | 0 | I020¦¦I020卷芯180m单机架断续油斑明显分切小卷D |  | 0 | 0 | 0 |  |  | 1.284 | 1.329 | 18.053 | 1.69 | 3 |  | 2283003717 | 1 | 1
101 | FALSE | 20220530153734 |  | 1 | LN200634401 | 35W300 | 0.35 | 1110 | 0.574 | LJ5 |  | W25Y01D003 | D230657600 | WV2000(1) | CR | 500001 |  | 186 | 0.35 | 1111 | 508 | 584 | C | B0 |  | CW2070 | GB/T 2521.1-2016 | 1 | 39 |  |  | 1 |  | LN01 |  | 186 | C | WCA03w550001C | 0 | I014¦¦I014带头68米原料单机架边浪分切D |  | 0 | 0 | 0 |  |  | 1.42 | 1.425 | 19.031 | 1.68 | 4 |  | 2283004865 | 1 | 1
102 | FALSE | 20220530100604 |  | 1 | LN200635201 | 35W300 | 0.35 | 1110 | 0.578 | LJ5 |  | W25Y01D003 | D230655900 | WV2000(1) | CR | 500001 |  | 188 | 0.35 | 1111 | 508 | 585 | C | B0 |  | CW2070 | GB/T 2521.1-2016 | 1 | 39 |  |  | 1 |  | LN01 |  | 188 | C | WCA03w550001C | 0 | I015¦¦I015带头55米原料单机架板型不良分切D |  | 0 | 0 | 0 |  |  | 1.385 | 1.398 | 18.52 | 1.68 | 5 |  | 2283004862 | 1 | 1
103 | FALSE | 20220530175726 |  | 1 | LN200631601 | 35W300 | 0.35 | 1110 | 0.578 | LJ5 |  | W25Y01D003 | D230653800 | WV2000(1) | CR | 500001 |  | 188 | 0.35 | 1111 | 508 | 585 | C | B0 |  | CW2070 | GB/T 2521.1-2016 | 1 | 39 |  |  | 1 |  | LN01 |  | 188 | C | WCA03w550001C | 0 | I020¦¦I020通卷单机架油斑，分切小卷D |  | 0 | 0 | 0 |  |  | 1.348 | 1.376 | 18.736 | 1.67 | 6 |  | 2283004861 | 1 | 1
104 | FALSE | 20220819082506 | 1 |  | LN200850701 | 35W300 | 0.35 | 1110 | 0.588 | LJ5 |  | W25Y01D002 | D230671601 | WV1900(1) | CR | 500001 |  | 200 | 0.35 | 1111 | 508 | 589 | C | B0 |  | CW2070 | GB/T 2521.1-2016 | 1 | 39 |  |  | 1 |  | LN01 |  | 200 | C | WCA03w550001C | 0 | I020¦¦I020带头50m单机架油斑分切小卷D |  | 0 | 0 | 0 |  |  | 1.146 | 1.533 | 18.138 | 1.66 | 3 |  | 2283004873 | 1 | 1
105 | FALSE | 20220424170622 |  | 1 | LN200489304 | 35W300 | 0.35 | 1110 | 0.59 | LJ5 |  | W24Y02D003 | D228818100 | WV2000(1) | CR | 500001 |  | 171 | 0.35 | 1111 | 508 | 578 | C | B0 |  | CW2070 | GB/T 2521.1-2016 | 1 | 39 |  |  | 1 |  | LN01 |  | 171 | C | WCA03w550001C | 0 | H001¦¦H001距头部75米下表面断续炼钢翘皮，有明显手感，分切小卷L |  | 0 | 0 | 0 |  |  | 1.356 | 1.367 | 18.272 | 1.68 | 5 |  | 2283003720 | 1 | 1
106 | FALSE | 20220530182813 |  | 1 | LN200631705 | 35W300 | 0.35 | 1110 | 0.604 | LJ5 |  | W25Y01D003 | D230648600 | WV2000(1) | CR | 500001 |  | 180 | 0.35 | 1111 | 508 | 582 | C | B0 |  | CW2070 | GB/T 2521.1-2016 | 1 | 39 |  |  | 1 |  | LN01 |  | 180 | C | WCA03w550001C | 0 | H005¦¦H005卷芯63m传动侧炼钢孔洞分切小卷L |  | 0 | 0 | 0 |  |  | 1.339 | 1.383 | 18.401 | 1.68 | 6 |  | 2283004853 | 1 | 1
107 | FALSE | 20220530175336 |  | 1 | LN200636104 | 35W300 | 0.35 | 1110 | 0.608 | LJ5 |  | W25Y01D003 | D230653900 | WV2000(1) | CR | 500001 |  | 194 | 0.35 | 1111 | 508 | 587 | C | B0 |  | CW2070 | GB/T 2521.1-2016 | 1 | 39 |  |  | 1 |  | LN01 |  | 194 | C | WCA03w550001C | 0 | I020¦¦I020通卷单机架断续油斑分切小卷D |  | 0 | 0 | 0 |  |  | 1.325 | 1.353 | 18.298 | 1.68 | 5 |  | 2283004861 | 1 | 1
108 | FALSE | 20220531022438 |  | 1 | LN200620703 | 35W300 | 0.35 | 1110 | 0.614 | LJ5 |  | W25Y01D003 | D230654900 | WV2000(1) | CR | 500001 |  | 203 | 0.35 | 1111 | 508 | 590 | C | B0 |  | CW2070 | GB/T 2521.1-2016 | 1 | 39 |  |  | 1 |  | LN01 |  | 203 | C | WCA03w550001C | 0 | H005¦¦H005板尾70m处中间位置热轧孔洞分切未切除周围无明显翘皮，形状无规律分切小卷Z |  | 0 | 0 | 0 |  |  | 1.321 | 1.165 | 18.986 | 1.68 | 5 |  | 2283004858 | 1 | 1
109 | FALSE | 20220411221829 |  | 1 | LN200365701 | 35W300 | 0.35 | 1110 | 0.616 | LJ5 |  | W23Y02D003 | D227143400 | WV1900(1) | CR | 500001 |  | 200 | 0.35 | 1111 | 508 | 589 | C | B0 |  | CW2070 | GB/T 2521.1-2016 | 1 | 39 |  |  | 1 |  | LN01 |  | 200 | C | WCA03w550001C | 0 | I020¦¦I0200-190米单机架油斑明显分切小卷D |  | 0 | 0 | 0 |  |  | 1.416 | 1.376 | 17.478 | 1.66 | 4 |  | 2281002935 | 1 | 1
110 | FALSE | 20220530180101 |  | 1 | LN200631701 | 35W300 | 0.35 | 1110 | 0.62 | LJ5 |  | W25Y01D003 | D230648600 | WV2000(1) | CR | 500001 |  | 205 | 0.35 | 1111 | 508 | 591 | C | B0 |  | CW2070 | GB/T 2521.1-2016 | 1 | 39 |  |  | 1 |  | LN01 |  | 205 | C | WCA03w550001C | 0 | I020¦¦I020通卷单机架断续油斑分切小卷D |  | 0 | 0 | 0 |  |  | 1.339 | 1.383 | 18.401 | 1.68 | 5 |  | 2283004853 | 1 | 1
111 | FALSE | 20220406141335 |  | 1 | LN200365601 | 35W300 | 0.35 | 1110 | 0.622 | LJ5 |  | W23Y02D003 | D227114500 | WV1900(1) | CR | 500001 |  | 213 | 0.35 | 1111 | 508 | 594 | C | B0 |  | CW2070 | GB/T 2521.1-2016 | 1 | 39 |  |  | 1 |  | LN01 |  | 213 | C | WCA03w550001C | 0 | I020¦¦I020板头0-160m上表面单机架油斑分切小卷D |  | 0 | 0 | 0 |  |  | 1.416 | 1.376 | 17.286 | 1.66 | 6 |  | 2281002938 | 1 | 1
112 | FALSE | 20220531004542 |  | 1 | LN200621001 | 35W300 | 0.35 | 1110 | 0.638 | LJ5 |  | W25Y01D003 | D230657300 | WV2000(1) | CR | 500001 |  | 208 | 0.35 | 1111 | 508 | 592 | C | B0 |  | CW2070 | GB/T 2521.1-2016 | 1 | 39 |  |  | 1 |  | LN01 |  | 208 | C | WCA03w550001C | 0 | I020¦¦I0200-200米上表面单机架油斑明显分切小卷D |  | 0 | 0 | 0 |  |  | 1.4 | 1.206 | 19.094 | 1.68 | 4 |  | 2283004864 | 1 | 1
113 | FALSE | 20220226155314 |  | 1 | LN200233301 | 35W300 | 0.35 | 1110 | 0.642 | LJ5 |  | W22T01D001 | D119655700 | WV1900(1) | CR | 500001 |  | 223 | 0.35 | 1111 | 508 | 598 | C | B0 |  | CW2070 | GB/T 2521.1-2016 | 1 | 39 |  |  | 1 |  | LN01 |  | 223 | C | WCA03w550001C | 0 | I020¦¦I020板头0-130m上表面单机架油斑分切小卷D |  | 0 | 0 | 0 |  |  | 1.293 | 1.462 | 17.563 | 1.67 | 5 |  | 2181011320 | 1 | 1
114 | FALSE | 20220528052356 |  | 1 | LN200621404 | 35W300 | 0.35 | 1110 | 0.646 | LJ5 |  | W25Y01D003 | D230655800 | WV2000(1) | CR | 500001 |  | 194 | 0.35 | 1111 | 508 | 587 | C | B0 |  | CW2070 | GB/T 2521.1-2016 | 1 | 39 |  |  | 1 |  | LN01 |  | 194 | C | WCA03w550001C | 0 | I020¦¦I020带头200米板面单机架油斑分切D |  | 0 | 0 | 0 |  |  | 1.385 | 1.211 | 18.197 | 1.67 | 4 |  | 2283004864 | 1 | 1
115 | FALSE | 20220531011232 |  | 1 | LN200621005 | 35W300 | 0.35 | 1110 | 0.646 | LJ5 |  | W25Y01D003 | D230657300 | WV2000(1) | CR | 500001 |  | 191 | 0.35 | 1111 | 508 | 586 | C | B0 |  | CW2070 | GB/T 2521.1-2016 | 1 | 39 |  |  | 1 |  | LN01 |  | 191 | C | WCA03w550001C | 0 | I020¦¦I0200-280米上表面单机架油斑明显分切小卷D |  | 0 | 0 | 0 |  |  | 1.4 | 1.206 | 19.094 | 1.68 | 5 |  | 2283004864 | 1 | 1
116 | FALSE | 20220530182046 |  | 1 | LN200631901 | 35W300 | 0.35 | 1110 | 0.658 | LJ5 |  | W25Y01D003 | D230648400 | WV2000(1) | CR | 500001 |  | 215 | 0.35 | 1111 | 508 | 595 | C | B0 |  | CW2070 | GB/T 2521.1-2016 | 1 | 39 |  |  | 1 |  | LN01 |  | 215 | C | WCA03w550001C | 0 | I020¦¦I020通卷单机架油斑，分切小卷D |  | 0 | 0 | 0 |  |  | 1.348 | 1.376 | 18.82 | 1.67 | 6 |  | 2283004855 | 1 | 1
117 | FALSE | 20220226152527 |  | 1 | LN200233101 | 35W300 | 0.35 | 1110 | 0.674 | LJ5 |  | W22T01D001 | D119662300 | WV1900(1) | CR | 500001 |  | 233 | 0.35 | 1111 | 508 | 602 | C | B0 |  | CW2070 | GB/T 2521.1-2016 | 1 | 39 |  |  | 1 |  | LN01 |  | 233 | C | WCA03w550001C | 0 | I020¦¦I020板头0-150m上表面单机架油斑分切小卷D |  | 0 | 0 | 0 |  |  | 1.258 | 1.444 | 17.378 | 1.67 | 6 |  | 2181011323 | 1 | 1
118 | FALSE | 20220530022643 |  | 1 | LN200633501 | 35W300 | 0.35 | 1110 | 0.68 | LJ5 |  | W25Y01D003 | D230657000 | WV2000(1) | CR | 500001 |  | 225 | 0.35 | 1111 | 508 | 599 | C | B0 |  | CW2070 | GB/T 2521.1-2016 | 1 | 39 |  |  | 1 |  | LN01 |  | 225 | C | WCA03w550001C | 0 | I015¦¦I015通卷断续DS侧单机架板型不良分切小卷D |  | 0 | 0 | 0 |  |  | 1.444 | 1.431 | 16.58 | 1.67 | 7 |  | 2283004865 | 1 | 1
119 | FALSE | 20220226024345 |  | 1 | LN200232201 | 35W300 | 0.35 | 1110 | 0.688 | LJ5 |  | W22T01D001 | D119652300 | WV1900(1) | CR | 500001 |  | 234 | 0.35 | 1111 | 508 | 602 | C | B0 |  | CW2070 | GB/T 2521.1-2016 | 1 | 39 |  |  | 1 |  | LN01 |  | 234 | C | WCA03w550001C | 0 | I020¦¦I020带头54m单机架油斑，分切小卷D |  | 0 | 0 | 0 |  |  | 1.31 | 1.533 | 17.153 | 1.67 | 5 |  | 2181011314 | 1 | 1
120 | FALSE | 20220425035931 |  | 1 | LN200490503 | 35W300 | 0.35 | 1110 | 0.688 | LJ5 |  | W24Y02D003 | D228819300 | WV2000(1) | CR | 500001 |  | 205 | 0.35 | 1111 | 508 | 591 | C | B0 |  | CW2070 | GB/T 2521.1-2016 | 1 | 39 |  |  | 1 |  | LN01 |  | 205 | C | WCA03w550001C | 0 | H005¦¦H005板尾100m处DS侧热轧孔洞分切未切除周围无明显翘皮，形状无规律分切小卷Z |  | 0 | 0 | 0 |  |  | 1.355 | 1.371 | 18.226 | 1.68 | 6 |  | 2283003719 | 1 | 1
121 | FALSE | 20220226032516 |  | 1 | LN200232501 | 35W300 | 0.35 | 1110 | 0.692 | LJ5 |  | W22T01D001 | D119656600 | WV1900(1) | CR | 500001 |  | 235 | 0.35 | 1111 | 508 | 602 | C | B0 |  | CW2070 | GB/T 2521.1-2016 | 1 | 39 |  |  | 1 |  | LN01 |  | 235 | C | WCA03w550001C | 0 | I020¦¦I020带头95m单机架油斑，分切小卷D |  | 0 | 0 | 0 |  |  | 1.31 | 1.533 | 17.277 | 1.67 | 6 |  | 2181011317 | 1 | 1
122 | FALSE | 20220226015817 |  | 1 | LN200232001 | 35W300 | 0.35 | 1110 | 0.694 | LJ5 |  | W22T01D001 | D119662100 | WV1900(1) | CR | 500001 |  | 236 | 0.35 | 1111 | 508 | 603 | C | B0 |  | CW2070 | GB/T 2521.1-2016 | 1 | 39 |  |  | 1 |  | LN01 |  | 236 | C | WCA03w550001C | 0 | I020¦¦I020带头55m单机架油斑，分切小卷D |  | 0 | 0 | 0 |  |  | 1.242 | 1.383 | 17.572 | 1.67 | 6 |  | 2181011323 | 1 | 1
123 | FALSE | 20220329195329 |  | 1 | LN200365001 | 35W300 | 0.35 | 1110 | 0.698 | LJ5 |  | W23Y02D004 | D227075100 | WV2000(1) | CR | 500001 |  | 228 | 0.35 | 1111 | 508 | 600 | C | B0 |  | CW2070 | GB/T 2521.1-2016 | 1 | 39 |  |  | 1 |  | LN01 |  | 228 | C | WCA03w550001C | 0 | I020¦¦I020中间距尾部71米上表面单机架油斑，分切小卷D |  | 0 | 0 | 0 |  |  | 1.365 | 1.327 | 18.651 | 1.69 | 7 |  | 2281002931 | 1 | 1
124 | FALSE | 20220329202820 |  | 1 | LN200363101 | 35W300 | 0.35 | 1110 | 0.698 | LJ5 |  | W23Y02D004 | D227076600 | WV2000(1) | CR | 500001 |  | 227 | 0.35 | 1111 | 508 | 599 | C | B0 |  | CW2070 | GB/T 2521.1-2016 | 1 | 39 |  |  | 1 |  | LN01 |  | 227 | C | WCA03w550001C | 0 | I020¦¦I020WS侧距尾部42米上表面单机架油斑，分切小卷D |  | 0 | 0 | 0 |  |  | 1.324 | 1.365 | 19.127 | 1.69 | 5 |  | 2281002933 | 1 | 1
125 | FALSE | 20220226145040 |  | 1 | LN200233201 | 35W300 | 0.35 | 1110 | 0.7 | LJ5 |  | W22T01D001 | D119661100 | WV1900(1) | CR | 500001 |  | 243 | 0.35 | 1111 | 508 | 605 | C | B0 |  | CW2070 | GB/T 2521.1-2016 | 1 | 39 |  |  | 1 |  | LN01 |  | 243 | C | WCA03w550001C | 0 | I020¦¦I020板头0-180m上表面单机架油斑分切小卷D |  | 0 | 0 | 0 |  |  | 1.293 | 1.462 | 18.026 | 1.67 | 5 |  | 2181011323 | 1 | 1
126 | FALSE | 20220226033353 |  | 1 | LN200232601 | 35W300 | 0.35 | 1110 | 0.708 | LJ5 |  | W22T01D001 | D119661400 | WV1900(1) | CR | 500001 |  | 244 | 0.35 | 1111 | 508 | 606 | C | B0 |  | CW2070 | GB/T 2521.1-2016 | 1 | 39 |  |  | 1 |  | LN01 |  | 244 | C | WCA03w550001C | 0 | I020¦¦I020通卷单机架断续油斑，分切小卷D |  | 0 | 0 | 0 |  |  | 1.271 | 1.509 | 17.423 | 1.67 | 5 |  | 2181011321 | 1 | 1
127 | FALSE | 20220328174159 |  | 1 | LN200362904 | 35W300 | 0.35 | 1110 | 0.708 | LJ5 |  | W23Y02D004 | D227074700 | WV2000(1) | CR | 500001 |  | 172 | 0.35 | 1111 | 508 | 606 | C | B0 |  | CW2070 | GB/T 2521.1-2016 | 1 | 39 |  |  | 1 |  | LN01 |  | 172 | C | WCA03w550001C | 0 | I020¦¦I020卷芯40m单机架断续油斑分切小卷D |  | 0 | 0 | 0 |  |  | 1.324 | 1.365 | 18.848 | 1.69 | 4 |  | 2281002931 | 1 | 1
128 | FALSE | 20220226043758 |  | 1 | LN200232901 | 35W300 | 0.35 | 1110 | 0.712 | LJ5 |  | W22T01D001 | D119662000 | WV1900(1) | CR | 500001 |  | 246 | 0.35 | 1111 | 508 | 607 | C | B0 |  | CW2070 | GB/T 2521.1-2016 | 1 | 39 |  |  | 1 |  | LN01 |  | 246 | C | WCA03w550001C | 0 | I020¦¦I020通卷单机架断续油斑，分切小卷D |  | 0 | 0 | 0 |  |  | 1.242 | 1.383 | 17.42 | 1.67 | 6 |  | 2181011320 | 1 | 1
129 | FALSE | 20220530091219 |  | 1 | LN200634701 | 35W300 | 0.35 | 1110 | 0.722 | LJ5 |  | W25Y01D003 | D230668800 | WV2000(1) | CR | 500001 |  | 235 | 0.35 | 1111 | 508 | 602 | C | B0 |  | CW2070 | GB/T 2521.1-2016 | 1 | 39 |  |  | 1 |  | LN01 |  | 235 | C | WCA03w550001C | 0 | I014¦¦I014带头68米原料单机架边浪分切D |  | 0 | 0 | 0 |  |  | 1.437 | 1.429 | 18.396 | 1.68 | 6 |  | 2283004867 | 1 | 1
130 | FALSE | 20220226030855 |  | 1 | LN200232401 | 35W300 | 0.35 | 1110 | 0.728 | LJ5 |  | W22T01D001 | D119656200 | WV1900(1) | CR | 500001 |  | 253 | 0.35 | 1111 | 508 | 609 | C | B0 |  | CW2070 | GB/T 2521.1-2016 | 1 | 39 |  |  | 1 |  | LN01 |  | 253 | C | WCA03w550001C | 0 | I020¦¦I020通卷单机架断续油斑，分切小卷D |  | 0 | 0 | 0 |  |  | 1.271 | 1.509 | 17.192 | 1.67 | 6 |  | 2181011317 | 1 | 1
131 | FALSE | 20220226024620 |  | 1 | LN200232301 | 35W300 | 0.35 | 1110 | 0.728 | LJ5 |  | W22T01D001 | D119653601 | WV1900(1) | CR | 500001 |  | 251 | 0.35 | 1111 | 508 | 608 | C | B0 |  | CW2070 | GB/T 2521.1-2016 | 1 | 39 |  |  | 1 |  | LN01 |  | 251 | C | WCA03w550001C | 0 | I020¦¦I020通卷单机架断续油斑，分切小卷D |  | 0 | 0 | 0 |  |  | 1.242 | 1.383 | 17.509 | 1.66 | 5 |  | 2181011313 | 1 | 1
132 | FALSE | 20220329202510 |  | 1 | LN200365005 | 35W300 | 0.35 | 1110 | 0.73 | LJ5 |  | W23Y02D004 | D227075100 | WV2000(1) | CR | 500001 |  | 219 | 0.35 | 1111 | 508 | 597 | C | B0 |  | CW2070 | GB/T 2521.1-2016 | 1 | 39 |  |  | 1 |  | LN01 |  | 219 | C | WCA03w550001C | 0 | I020¦¦I020两侧边部距头部63米上表面单机架油斑，分切小卷D |  | 0 | 0 | 0 |  |  | 1.365 | 1.327 | 18.651 | 1.69 | 5 |  | 2281002931 | 1 | 1
133 | FALSE | 20220226040236 |  | 1 | LN200232801 | 35W300 | 0.35 | 1110 | 0.746 | LJ5 |  | W22T01D001 | D119661900 | WV1900(1) | CR | 500001 |  | 259 | 0.35 | 1111 | 508 | 611 | C | B0 |  | CW2070 | GB/T 2521.1-2016 | 1 | 39 |  |  | 1 |  | LN01 |  | 259 | C | WCA03w550001C | 0 | I020¦¦I020通卷单机架断续油斑，分切小卷D |  | 0 | 0 | 0 |  |  | 1.394 | 1.487 | 17.27 | 1.67 | 4 |  | 2181011320 | 1 | 1
134 | FALSE | 20220329193027 |  | 1 | LN200364604 | 35W300 | 0.35 | 1110 | 0.748 | LJ5 |  | W23Y02D004 | D227075600 | WV2000(1) | CR | 500001 |  | 225 | 0.35 | 1111 | 508 | 599 | C | B0 |  | CW2070 | GB/T 2521.1-2016 | 1 | 39 |  |  | 1 |  | LN01 |  | 225 | C | WCA03w550001C | 0 | I020¦¦I020两侧边部距头部55米上表面单机架油斑，分切小卷D |  | 0 | 0 | 0 |  |  | 1.38 | 1.361 | 18.4 | 1.69 | 2 |  | 2281002930 | 1 | 1
135 | FALSE | 20220329194959 |  | 1 | LN200364802 | 35W300 | 0.35 | 1110 | 0.748 | LJ5 |  | W23Y02D004 | D227075700 | WV2000(1) | CR | 500001 |  | 235 | 0.35 | 1111 | 508 | 602 | C | B0 |  | CW2070 | GB/T 2521.1-2016 | 1 | 39 |  |  | 1 |  | LN01 |  | 235 | C | WCA03w550001C | 0 | I020¦¦I020DS侧边部距头部70米上表面单机架油斑，分切小卷D |  | 0 | 0 | 0 |  |  | 1.365 | 1.327 | 18.254 | 1.69 | 2 |  | 2281002930 | 1 | 1
136 | FALSE | 20220226013732 |  | 1 | LN200232101 | 35W300 | 0.35 | 1110 | 0.754 | LJ5 |  | W22T01D001 | D119655800 | WV1900(1) | CR | 500001 |  | 260 | 0.35 | 1111 | 508 | 612 | C | B0 |  | CW2070 | GB/T 2521.1-2016 | 1 | 39 |  |  | 1 |  | LN01 |  | 260 | C | WCA03w550001C | 0 | I020¦¦I020通卷单机架断续油斑，分切小卷D |  | 0 | 0 | 0 |  |  | 1.271 | 1.509 | 17.467 | 1.66 | 2 |  | 2181011320 | 1 | 1
137 | FALSE | 20220530173110 |  | 1 | LN200631801 | 35W300 | 0.35 | 1110 | 0.756 | LJ5 |  | W25Y01D003 | D230655400 | WV2000(1) | CR | 500001 |  | 248 | 0.35 | 1111 | 508 | 607 | C | B0 |  | CW2070 | GB/T 2521.1-2016 | 1 | 39 |  |  | 1 |  | LN01 |  | 248 | C | WCA03w550001C | 0 | I020¦¦I020通卷单机架油斑，分切小卷D |  | 0 | 0 | 0 |  |  | 1.348 | 1.376 | 18.583 | 1.68 | 6 |  | 2283004859 | 1 | 1
138 | FALSE | 20220528011354 |  | 1 | LN200621701 | 35W300 | 0.35 | 1110 | 0.762 | LJ5 |  | W25Y01D003 | D230654000 | WV2000(1) | CR | 500001 |  | 253 | 0.35 | 1111 | 508 | 609 | C | B0 |  | CW2070 | GB/T 2521.1-2016 | 1 | 39 |  |  | 1 |  | LN01 |  | 253 | C | WCA03w550001C | 0 | I020¦¦I020带头200米板面单机架油斑分切D |  | 0 | 0 | 0 |  |  | 1.392 | 1.216 | 18.487 | 1.68 | 5 |  | 2283004861 | 1 | 1
139 | FALSE | 20220530112419 |  | 1 | LN200635102 | 35W300 | 0.35 | 1110 | 0.764 | LJ5 |  | W25Y01D003 | D230656200 | WV2000(1) | CR | 500001 |  | 250 | 0.35 | 1111 | 508 | 608 | C | B0 |  | CW2070 | GB/T 2521.1-2016 | 1 | 39 |  |  | 1 |  | LN01 |  | 250 | C | WCA03w550001C | 0 | I015¦¦I015带头70米原料单机架板型不良分切D |  | 0 | 0 | 0 |  |  | 1.385 | 1.398 | 18.842 | 1.67 | 6 |  | 2283004864 | 1 | 1
140 | FALSE | 20220706223946 | 1 |  | LN200762206 | 35W300 | 0.35 | 1110 | 0.778 | LJ5 |  | W25Y01D002 | D230671500 | WV1900(1) | CR | 500001 |  | 244 | 0.35 | 1111 | 508 | 606 | C | B0 |  | CW2070 | GB/T 2521.1-2016 | 1 | 39 |  |  | 1 |  | LN01 |  | 244 | C | WCA03w550001C | 0 | H001¦¦H002带尾70米下表面断续炼钢翘皮分切L |  | 0 | 0 | 0 |  |  | 1.411 | 1.411 | 17.871 | 1.66 | 5 |  | 2283004873 | 1 | 1
141 | FALSE | 20220715163408 | 1 |  | LN200780701 | 35W300 | 0.35 | 1110 | 0.788 | LJ5 |  | W25Y01D002 | D230672000 | WV1900(1) | CR | 500001 |  | 179 | 0.35 | 1111 | 508 | 610 | C | B0 |  | CW2070 | GB/T 2521.1-2016 | 1 | 39 |  |  | 1 |  | LN01 |  | 179 | C | WCA03w550001C | 0 | I020¦¦I020通卷单机架断续油斑分切小卷D |  | 0 | 0 | 0 |  |  | 1.264 | 1.262 | 17.559 | 1.66 | 4 |  | 2283004871 | 1 | 1
142 | FALSE | 20220530044623 |  | 1 | LN200633901 | 35W300 | 0.35 | 1110 | 0.79 | LJ5 |  | W25Y01D003 | D230648700 | WV2000(1) | CR | 500001 |  | 264 | 0.35 | 1111 | 508 | 613 | C | B0 |  | CW2070 | GB/T 2521.1-2016 | 1 | 39 |  |  | 1 |  | LN01 |  | 264 | C | WCA03w550001C | 0 | I015¦¦I015通卷断续DS侧单机架板型不良分切小卷D |  | 0 | 0 | 0 |  |  | 1.388 | 1.433 | 18.944 | 1.68 | 7 |  | 2283004853 | 1 | 1
143 | FALSE | 20220819093945 | 1 |  | LN200850602 | 35W300 | 0.35 | 1110 | 0.82 | LJ5 |  | W23Y02D003 | D228880500 | WV1900(1) | CR | 500001 |  | 277 | 0.35 | 1111 | 508 | 618 | C | B0 |  | CW2070 | GB/T 2521.1-2016 | 1 | 39 |  |  | 1 |  | LN01 |  | 277 | C | WCA03w550001C | 0 | H005¦¦H005带尾10m热轧孔洞，分切小卷Z |  | 0 | 0 | 0 |  |  | 1.131 | 1.505 | 17.922 | 1.67 | 4 |  | 2283003761 | 1 | 1
144 | FALSE | 20220530133733 |  | 1 | LN200621501 | 35W300 | 0.35 | 1110 | 0.864 | LJ5 |  | W25Y01D003 | D230655700 | WV2000(1) | CR | 500001 |  | 288 | 0.35 | 1111 | 508 | 622 | C | B0 |  | CW2070 | GB/T 2521.1-2016 | 1 | 39 |  |  | 1 |  | LN01 |  | 288 | C | WCA03w550001C | 0 | I015¦¦I015通卷传动侧单机架板型不良分切D |  | 0 | 0 | 0 |  |  | 1.385 | 1.211 | 18.714 | 1.68 | 6 |  | 2283004864 | 1 | 1
145 | FALSE | 20220526230405 |  | 1 | LN200620602 | 35W300 | 0.35 | 1110 | 0.904 | LJ5 |  | W25Y01D003 | D230655000 | WV2000(1) | CR | 500001 |  | 297 | 0.35 | 1111 | 508 | 625 | C | B0 |  | CW2070 | GB/T 2521.1-2016 | 1 | 39 |  |  | 1 |  | LN01 |  | 297 | C | WCA03w550001C | 0 | H004¦¦H004热轧表面压氧明显Z |  | 0 | 0 | 0 |  |  | 1.4 | 1.206 | 18.967 | 1.68 | 5 |  | 2283004858 | 1 | 1
146 | FALSE | 20220426173138 |  | 1 | LN200493601 | 35W300 | 0.35 | 1110 | 0.924 | LJ5 |  | W24Y02D003 | D228819700 | WV2000(1) | CR | 500001 |  | 304 | 0.35 | 1111 | 508 | 627 | C | B0 |  | CW2070 | GB/T 2521.1-2016 | 1 | 39 |  |  | 1 |  | LN01 |  | 304 | C | WCA03w550001C | 0 | H005¦¦H005带头300米处传动侧炼钢孔洞分切L |  | 0 | 0 | 0 |  |  | 1.184 | 1.2 | 18.35 | 1.69 | 4 |  | 2283003719 | 1 | 1
147 | FALSE | 20220526224349 |  | 1 | LN200620904 | 35W300 | 0.35 | 1110 | 0.984 | LJ5 |  | W25Y01D003 | D230648800 | WV2000(1) | CR | 500001 |  | 314 | 0.35 | 1111 | 508 | 631 | C | B0 |  | CW2070 | GB/T 2521.1-2016 | 1 | 39 |  |  | 1 |  | LN01 |  | 314 | C | WCA03w550001C | 0 | M004¦¦M004热轧斜条纹厚度波动判次Z |  | 0 | 0 | 0 |  |  | 1.4 | 1.206 | 18.524 | 1.68 | 4 |  | 2283004853 | 1 | 1
148 | FALSE | 20220424174112 |  | 1 | LN200489501 | 35W300 | 0.35 | 1110 | 1.13 | LJ5 |  | W24Y02D003 | D228823000 | WV2000(1) | CR | 500001 |  | 373 | 0.35 | 1111 | 508 | 651 | C | B0 |  | CW2070 | GB/T 2521.1-2016 | 1 | 39 |  |  | 1 |  | LN01 |  | 373 | B | WCA03w550001B | 0 | H005¦¦H005带头350m热轧孔洞，分切小卷Z |  | 0 | 0 | 0 |  |  | 1.356 | 1.367 | 18.363 | 1.68 | 4 |  | 2283003728 | 1 | 1
149 | FALSE | 20220526233504 |  | 1 | LN200620605 | 35W300 | 0.35 | 1110 | 1.142 | LJ5 |  | W25Y01D003 | D230655000 | WV2000(1) | CR | 500001 |  | 359 | 0.35 | 1111 | 508 | 647 | C | B0 |  | CW2070 | GB/T 2521.1-2016 | 1 | 39 |  |  | 1 |  | LN01 |  | 359 | B | WCA03w550001B | 0 | H005¦¦H005350米处炼钢孔洞分切未切除周围有明显翘皮，有手感，形状无规律分切小卷L |  | 0 | 0 | 0 |  |  | 1.4 | 1.206 | 18.967 | 1.68 | 7 |  | 2283004858 | 1 | 1
150 | FALSE | 20220528162703 |  | 1 | LN200620801 | 35W300 | 0.35 | 1110 | 1.2 | LJ5 |  | W25Y01D003 | D230657500 | WV2000(1) | CR | 500001 |  | 396 | 0.35 | 1111 | 508 | 659 | C | B0 |  | CW2070 | GB/T 2521.1-2016 | 1 | 39 |  |  | 1 |  | LN01 |  | 396 | B | WCA03w550001B | 0 | I015¦¦I0155740米处WS侧单机架原料板型不良明显分切小卷D |  | 0 | 0 | 0 |  |  | 1.321 | 1.165 | 18.851 | 1.68 | 6 |  | 2283004865 | 1 | 1
151 | FALSE | 20220530035208 |  | 1 | LN200633801 | 35W300 | 0.35 | 1110 | 1.212 | LJ5 |  | W25Y01D003 | D230648300 | WV2000(1) | CR | 500001 |  | 405 | 0.35 | 1111 | 508 | 662 | C | B0 |  | CW2070 | GB/T 2521.1-2016 | 1 | 39 |  |  | 1 |  | LN01 |  | 405 | B | WCA03w550001B | 0 | I015¦¦I015通卷断续DS侧单机架板型不良分切小卷D |  | 0 | 0 | 0 |  |  | 1.388 | 1.433 | 18.955 | 1.68 | 6 |  | 2283004855 | 1 | 1
152 | FALSE | 20220530151535 |  | 1 | LN200635403 | 35W300 | 0.35 | 1110 | 1.45 | LJ5 |  | W25Y01D003 | D230656400 | WV2000(1) | CR | 500001 |  | 481 | 0.35 | 1111 | 508 | 687 | C | B0 |  | CW2070 | GB/T 2521.1-2016 | 1 | 39 |  |  | 1 |  | LN01 |  | 481 | B | WCA03w550001B | 0 | I014¦¦I014带头600米原料单机架边浪分切D |  | 0 | 0 | 0 |  |  | 1.385 | 1.401 | 18.488 | 1.67 | 6 |  | 2283004862 | 1 | 1
153 | FALSE | 20220531020255 |  | 1 | LN200633602 | 35W300 | 0.35 | 1110 | 1.46 | LJ5 |  | W25Y01D003 | D230657100 | WV2000(1) | CR | 500001 |  | 489 | 0.35 | 1111 | 508 | 690 | C | B0 |  | CW2070 | GB/T 2521.1-2016 | 1 | 39 |  |  | 1 |  | LN01 |  | 489 | B | WCA03w550001B | 0 | I019¦¦I019热轧凹坑导致辊印Z |  | 0 | 0 | 0 |  |  | 1.378 | 1.445 | 19.037 | 1.68 | 5 |  | 2283004864 | 1 | 1
154 | FALSE | 20220706221903 | 1 |  | LN200762204 | 35W300 | 0.35 | 1110 | 1.496 | LJ5 |  | W25Y01D002 | D230671500 | WV1900(1) | CR | 500001 |  | 506 | 0.35 | 1111 | 508 | 695 | C | B0 |  | CW2070 | GB/T 2521.1-2016 | 1 | 39 |  |  | 1 |  | LN01 |  | 506 | B | WCA03w550001B | 0 | H005¦¦H005带尾190米处传动侧炼钢孔洞分切L |  | 0 | 0 | 0 |  |  | 1.411 | 1.411 | 17.871 | 1.66 | 4 |  | 2283004873 | 1 | 1
155 | FALSE | 20220526222258 |  | 1 | LN200620201 | 35W300 | 0.35 | 1110 | 1.508 | LJ5 |  | W25Y01D002 | D230671400 | WV1900(1) | CR | 500001 |  | 502 | 0.35 | 1111 | 508 | 694 | C | B0 |  | CW2070 | GB/T 2521.1-2016 | 1 | 39 |  |  | 1 |  | LN01 |  | 502 | B | WCA03w550001B | 0 | H004¦¦H004热轧表面压氧明显分切Z |  | 0 | 0 | 0 |  |  | 1.328 | 1.183 | 17.839 | 1.66 | 4 |  | 2283004873 | 1 | 1
156 | FALSE | 20220530133424 |  | 1 | LN200622202 | 35W300 | 0.35 | 1110 | 1.56 | LJ5 |  | W25Y01D003 | D230649800 | WV2000(1) | CR | 500001 |  | 518 | 0.35 | 1111 | 508 | 699 | C | B0 |  | CW2070 | GB/T 2521.1-2016 | 1 | 39 |  |  | 1 |  | LN01 |  | 518 | B | WCA03w550001B | 0 | I014¦¦I014带头500米原料单机架边浪分切D |  | 0 | 0 | 0 |  |  | 1.396 | 1.228 | 18.412 | 1.68 | 6 |  | 2283004855 | 1 | 1
157 | FALSE | 20220706212816 | 1 |  | LN200762101 | 35W300 | 0.35 | 1110 | 1.728 | LJ5 |  | W25Y01D002 | D230671700 | WV1900(1) | CR | 500001 |  | 579 | 0.35 | 1111 | 508 | 718 | C | B0 |  | CW2070 | GB/T 2521.1-2016 | 1 | 39 |  |  | 1 |  | LN01 |  | 579 | B | WCA03w550001B | 0 | H005¦¦H005带尾170米处传动侧炼钢孔洞分切L |  | 0 | 0 | 0 |  |  | 1.411 | 1.411 | 17.85 | 1.66 | 7 |  | 2283004873 | 1 | 1
158 | FALSE | 20220528012853 |  | 1 | LN200622401 | 35W300 | 0.35 | 1110 | 1.772 | LJ5 |  | W25Y01D003 | D230657400 | WV2000(1) | CR | 500001 |  | 588 | 0.35 | 1111 | 508 | 721 | C | B0 |  | CW2070 | GB/T 2521.1-2016 | 1 | 39 |  |  | 1 |  | LN01 |  | 588 | B | WCA03w550001B | 0 | I015¦¦I015通卷操作侧单机架板型不良分切D |  | 0 | 0 | 0 |  |  | 1.392 | 1.216 | 18.348 | 1.67 | 6 |  | 2283004864 | 1 | 1
159 | FALSE | 20220819111209 | 1 |  | LN200850603 | 35W300 | 0.35 | 1110 | 1.78 | LJ5 |  | W23Y02D003 | D228880500 | WV1900(1) | CR | 500001 |  | 603 | 0.35 | 1111 | 508 | 726 | C | B0 |  | CW2070 | GB/T 2521.1-2016 | 1 | 39 |  |  | 1 |  | LN01 |  | 603 | B | WCA03w550001B | 0 | I020¦¦I020通卷断续单机架油斑分切D |  | 0 | 0 | 0 |  |  | 1.131 | 1.505 | 17.922 | 1.67 | 5 |  | 2283003761 | 1 | 1
160 | FALSE | 20220530173428 |  | 1 | LN200636101 | 35W300 | 0.35 | 1110 | 1.798 | LJ5 |  | W25Y01D003 | D230653900 | WV2000(1) | CR | 500001 |  | 606 | 0.35 | 1111 | 508 | 727 | C | B0 |  | CW2070 | GB/T 2521.1-2016 | 1 | 39 |  |  | 1 |  | LN01 |  | 606 | B | WCA03w550001B | 0 | I020¦¦I020通卷单机架断续油斑分切小卷D |  | 0 | 0 | 0 |  |  | 1.325 | 1.353 | 18.298 | 1.68 | 4 |  | 2283004861 | 1 | 1
161 | FALSE | 20220530012931 |  | 1 | LN200633401 | 35W300 | 0.35 | 1110 | 1.974 | LJ5 |  | W25Y01D003 | D230648500 | WV2000(1) | CR | 500001 |  | 664 | 0.35 | 1111 | 508 | 744 | C | B0 |  | CW2070 | GB/T 2521.1-2016 | 1 | 39 |  |  | 1 |  | LN01 |  | 664 | B | WCA03w550001B | 0 | I015¦¦I015通卷断续DS侧单机架板型不良分切小卷D |  | 0 | 0 | 0 |  |  | 1.378 | 1.445 | 18.681 | 1.68 | 6 |  | 2283004853 | 1 | 1
162 | FALSE | 20220526225550 |  | 1 | LN200620502 | 35W300 | 0.35 | 1110 | 2.08 | LJ5 |  | W25Y01D003 | D230668600 | WV2000(1) | CR | 500001 |  | 698 | 0.35 | 1111 | 508 | 754 | C | W1 |  | CW2070 | GB/T 2521.1-2016 | 1 | 39 |  |  | 1 |  | LN01 |  | 698 | B | WCA03w550001B | 0 | M004¦¦M004热轧斜条纹厚度波动判次Z |  | 0 | 0 | 0 |  |  | 1.321 | 1.165 | 18.671 | 1.68 | 5 |  | 2283004869 | 1 | 1
163 | FALSE | 20220528012419 |  | 1 | LN200621303 | 35W300 | 0.35 | 1110 | 2.136 | LJ5 |  | W25Y01D003 | D230649300 | WV2000(1) | CR | 500001 |  | 690 | 0.35 | 1111 | 508 | 752 | C | W1 |  | CW2070 | GB/T 2521.1-2016 | 1 | 39 |  |  | 1 |  | LN01 |  | 690 | B | WCA03w550001B | 0 | H011¦¦H011通卷传动侧板面结瘤，分切 |  | 0 | 0 | 0 |  |  | 1.385 | 1.211 | 18.459 | 1.67 | 4 |  | 2283004858 | 1 | 1
164 | FALSE | 20220706220643 | 1 |  | LN200762401 | 35W300 | 0.35 | 1110 | 2.14 | LJ5 |  | W25Y01D003 | D230649500 | WV2000(1) | CR | 500001 |  | 719 | 0.35 | 1111 | 508 | 761 | C | W1 |  | CW2070 | GB/T 2521.1-2016 | 1 | 39 |  |  | 1 |  | LN01 |  | 719 | B | WCA03w550001B | 0 | M004¦¦M004热轧斜条纹导致板型不良分切小卷Z |  | 0 | 0 | 0 |  |  | 1.385 | 1.388 | 18.631 | 1.68 | 5 |  | 2283004855 | 1 | 1
165 | FALSE | 20220530134940 |  | 1 | LN200621502 | 35W300 | 0.35 | 1110 | 2.158 | LJ5 |  | W25Y01D003 | D230655700 | WV2000(1) | CR | 500001 |  | 725 | 0.35 | 1111 | 508 | 762 | C | W1 |  | CW2070 | GB/T 2521.1-2016 | 1 | 39 |  |  | 1 |  | LN01 |  | 725 | B | WCA03w550001B | 0 | I015¦¦I015通卷传动侧单机架板型不良分切D |  | 0 | 0 | 0 |  |  | 1.385 | 1.211 | 18.714 | 1.68 | 5 |  | 2283004864 | 1 | 1
166 | FALSE | 20220426210705 |  | 1 | LN200494000 | 35W300 | 0.35 | 1110 | 2.164 | LJ5 |  | W24Y02D003 | D228825800 | WV2000(1) | CR | 500001 |  | 702 | 0.35 | 1111 | 508 | 756 | C | W1 |  | CW2070 | GB/T 2521.1-2016 | 1 | 39 |  |  | 1 |  | LN01 |  | 702 | B | WCA03w550001B | 0 | W011¦¦W011通卷板面过烧分切 |  | 0 | 0 | 0 |  |  | 1.197 | 1.228 | 18.87 | 1.68 | 4 |  | 2283003721 | 1 | 1
167 | FALSE | 20220706223523 | 1 |  | LN200762404 | 35W300 | 0.35 | 1110 | 2.188 | LJ5 |  | W25Y01D003 | D230649500 | WV2000(1) | CR | 500001 |  | 736 | 0.35 | 1111 | 508 | 766 | C | W1 |  | CW2070 | GB/T 2521.1-2016 | 1 | 39 |  |  | 1 |  | LN01 |  | 736 | B | WCA03w550001B | 0 | M004¦¦M004热轧斜条纹导致板型不良分切小卷Z |  | 0 | 0 | 0 |  |  | 1.385 | 1.388 | 18.631 | 1.68 | 7 |  | 2283004855 | 1 | 1
168 | FALSE | 20220528021945 |  | 1 | LN200622001 | 35W300 | 0.35 | 1110 | 2.208 | LJ5 |  | W25Y01D003 | D230655500 | WV2000(1) | CR | 500001 |  | 742 | 0.35 | 1111 | 508 | 767 | C | W1 |  | CW2070 | GB/T 2521.1-2016 | 1 | 39 |  |  | 1 |  | LN01 |  | 742 | B | WCA03w550001B | 0 | I015¦¦I015通卷传动侧单机架板型不良分切D |  | 0 | 0 | 0 |  |  | 1.396 | 1.228 | 18.779 | 1.68 | 6 |  | 2283004864 | 1 | 1
169 | FALSE | 20220531010946 |  | 1 | LN200636701 | 35W300 | 0.35 | 1110 | 2.452 | LJ5 |  | W25Y01D002 | D230671900 | WV1900(1) | CR | 500001 |  | 828 | 0.35 | 1111 | 508 | 792 | C | W1 |  | CW2070 | GB/T 2521.1-2016 | 1 | 39 |  |  | 1 |  | LN01 |  | 828 | B | WCA03w550001B | 0 | I015¦¦I015通卷断续DS侧单机架板型不良分切小卷D |  | 0 | 0 | 0 |  |  | 1.304 | 1.33 | 17.654 | 1.66 | 3 |  | 2283004873 | 1 | 1
170 | FALSE | 20220328041122 |  | 1 | LN200359503 | 35W300 | 0.35 | 1110 | 2.502 | LJ5 |  | W23Y02D004 | D227076700 | WV2000(1) | CR | 500001 |  | 841 | 0.35 | 1111 | 508 | 796 | C | W1 |  | CW2070 | GB/T 2521.1-2016 | 1 | 39 |  |  | 1 |  | LN01 |  | 841 | B | WCA03w550001B | 0 | H005¦¦H005板头10m处WS侧热轧孔洞分切未切除周围无明显翘皮，形状无规律分切小卷Z |  | 0 | 0 | 0 |  |  | 1.028 | 1.15 | 19.328 | 1.69 | 4 |  | 2281002933 | 1 | 1
171 | FALSE | 20220530144321 |  | 1 | LN200621802 | 35W300 | 0.35 | 1110 | 2.54 | LJ5 |  | W25Y01D003 | D230649400 | WV2000(1) | CR | 500001 |  | 855 | 0.35 | 1111 | 508 | 799 | C | W1 |  | CW2070 | GB/T 2521.1-2016 | 1 | 39 |  |  | 1 |  | LN01 |  | 855 | B | WCA03w550001B | 0 | I015¦¦I015通卷传动侧单机架板型不良分切D |  | 0 | 0 | 0 |  |  | 1.315 | 1.188 | 18.658 | 1.68 | 3 |  | 2283004858 | 1 | 1
172 | FALSE | 20220428090004 |  | 1 | LN200495301 | 35W300 | 0.35 | 1110 | 2.552 | LJ5 |  | W24Y02D003 | D228817800 | WV2000(1) | CR | 500001 |  | 600 | 0.35 | 1111 | 508 | 799 | C | W1 |  | CW2070 | GB/T 2521.1-2016 | 1 | 39 |  |  | 1 |  | LN01 |  | 600 | B | WCA03w550001B | 0 | W011¦¦W0115400-5500米板面过烧，轻微发黄无褶皱分切小卷 |  | 0 | 0 | 0 |  |  | 1.21 | 1.236 | 18.716 | 1.68 | 5 |  | 2283003721 | 1 | 1
173 | FALSE | 20220706220154 | 1 |  | LN200762201 | 35W300 | 0.35 | 1110 | 2.708 | LJ5 |  | W25Y01D002 | D230671500 | WV1900(1) | CR | 500001 |  | 915 | 0.35 | 1111 | 508 | 816 | C | W1 |  | CW2070 | GB/T 2521.1-2016 | 1 | 39 |  |  | 1 |  | LN01 |  | 915 | B | WCA03w550001B | 0 | H001¦¦H001带尾150米下表面断续炼钢翘皮分切L |  | 0 | 0 | 0 |  |  | 1.411 | 1.411 | 17.871 | 1.66 | 6 |  | 2283004873 | 1 | 1
174 | FALSE | 20220411225528 |  | 1 | LN200365705 | 35W300 | 0.35 | 1110 | 2.784 | LJ5 |  | W23Y02D003 | D227143400 | WV1900(1) | CR | 800001 |  | 920 | 0.35 | 1111 | 508 | 817 | C | W1 |  | CW2070 | GB/T 2521.1-2016 | 1 | 39 |  |  | 1 |  | LN01 |  | 920 | B | WCA03w550001B | 0 | I015¦¦I0150-950米WS侧单机架原料板型不良明显D |  | 0 | 0 | 0 |  |  | 1.416 | 1.376 | 17.478 | 1.66 | 7 |  | 2281002935 | 1 | 1
175 | FALSE | 20220819092333 | 1 |  | LN200850903 | 35W300 | 0.35 | 1110 | 2.836 | LJ5 |  | W25Y01D003 | D228877700 | WV1900(2) | CR | 500001 |  | 949 | 0.35 | 1111 | 508 | 825 | C | W1 |  | CW2070 | GB/T 2521.1-2016 | 1 | 39 |  |  | 1 |  | LN01 |  | 949 | B | WCA03w550001B | 0 | H005¦¦H005卷芯3m处传动侧一串热轧孔洞分切Z |  | 0 | 0 | 0 |  |  | 1.157 | 1.554 | 18.194 | 1.68 | 4 |  | 2283003759 | 1 | 1
176 | FALSE | 20220526230017 |  | 1 | LN200620601 | 35W300 | 0.35 | 1110 | 2.862 | LJ5 |  | W25Y01D003 | D230655000 | WV2000(1) | CR | 500001 |  | 956 | 0.35 | 1111 | 508 | 827 | C | W1 |  | CW2070 | GB/T 2521.1-2016 | 1 | 39 |  |  | 1 |  | LN01 |  | 956 | B | WCA03w550001B | 0 | H004¦¦H004热轧表面压氧明显Z |  | 0 | 0 | 0 |  |  | 1.4 | 1.206 | 18.967 | 1.68 | 6 |  | 2283004858 | 1 | 1
177 | FALSE | 20220530141945 |  | 1 | LN200621902 | 35W300 | 0.35 | 1110 | 2.96 | LJ5 |  | W25Y01D003 | D230654100 | WV2000(1) | CR | 500001 |  | 990 | 0.35 | 1111 | 508 | 836 | C | W1 |  | CW2070 | GB/T 2521.1-2016 | 1 | 39 |  |  | 1 |  | LN01 |  | 990 | B | WCA03w550001B | 0 | I014¦¦I014带头990米原料单机架边浪分切D |  | 0 | 0 | 0 |  |  | 1.396 | 1.228 | 18.549 | 1.68 | 5 |  | 2283004861 | 1 | 1
178 | FALSE | 20220530194710 |  | 1 | LN200636502 | 35W300 | 0.35 | 1110 | 2.992 | LJ5 |  | W25Y01D003 | D230668700 | WV2000(1) | CR | 500001 |  | 988 | 0.35 | 1111 | 508 | 836 | C | W1 |  | CW2070 | GB/T 2521.1-2016 | 1 | 39 |  |  | 1 |  | LN01 |  | 988 | B | WCA03w550001B | 0 | I015¦¦I015带尾5m处板型不良，分卷D |  | 0 | 0 | 0 |  |  | 1.364 | 1.373 | 18.389 | 1.68 | 4 |  | 2283004869 | 1 | 1
179 | FALSE | 20220717045226 | 1 |  | LN200762301 | 35W300 | 0.35 | 1110 | 3.188 | LJ5 |  | W25Y01D003 | D230669000 | WV2000(1) | CR | 500001 |  | 1075 | 0.35 | 1111 | 508 | 859 | C | W1 |  | CW2070 | GB/T 2521.1-2016 | 1 | 39 |  |  | 1 |  | LN01 |  | 1075 | A | WCA03w550001A | 0 | M004¦¦M004热轧斜条纹导致板型不良Z |  | 0 | 0 | 0 |  |  | 1.379 | 1.372 | 18.478 | 1.68 | 6 |  | 2283004867 | 1 | 1
180 | FALSE | 20220608051308 | 1 |  | LN200623201 | 35W300 | 0.35 | 1110 | 3.222 | LJ2 |  | W23Y02D003 | D228878900 | WV1900(1) | CR | 800001 |  | 1077 | 0.35 | 1111 | 508 | 859 | C | W3 |  | CW2070 | GB/T 2521.1-2016 | 1 | 39 |  |  | 1 |  | LN01 |  | 1077 | A | WCA03w550001A | 0 | I020¦¦I020通卷单机架油斑，分卷判次D |  | 0 | 0 | 0 |  |  | 1.288 | 1.153 | 17.838 | 1.66 | 5 |  | 2283003764 | 1 | 1
181 | FALSE | 20220531005215 |  | 1 | LN200621002 | 35W300 | 0.35 | 1110 | 5.25 | LJ2 |  | W25Y01D003 | D230657300 | WV2000(1) | CR | 800001 |  | 1759 | 0.35 | 1111 | 508 | 1021 | C | W3 |  | CW2070 | GB/T 2521.1-2016 | 1 | 39 |  |  | 1 |  | LN01 |  | 1759 | A | WCA03w550001A | 0 | I019¦¦I019热轧凹坑导致辊印Z |  | 0 | 0 | 0 |  |  | 1.4 | 1.206 | 19.094 | 1.68 | 6 |  | 2283004864 | 1 | 1
182 | FALSE | 20220526222620 |  | 1 | LN200620902 | 35W300 | 0.35 | 1110 | 5.405 | LJ2 |  | W25Y01D003 | D230648800 | WV2000(1) | CR | 800001 |  | 1828 | 0.35 | 1111 | 508 | 1036 | C | W3 |  | CW2070 | GB/T 2521.1-2016 | 1 | 39 |  |  | 1 |  | LN01 |  | 1828 | A | WCA03w550001A | 0 | N006¦¦ N006通卷热轧毛刺厚度波动判次Z |  | 0 | 0 | 0 |  |  | 1.4 | 1.206 | 18.524 | 1.68 | 7 |  | 2283004853 | 1 | 1
183 | FALSE | 20220526225137 |  | 1 | LN200620501 | 35W300 | 0.35 | 1110 | 5.48 | LJ2 |  | W25Y01D003 | D230668600 | WV2000(1) | CR | 800001 |  | 1858 | 0.35 | 1111 | 508 | 1042 | C | W3 |  | CW2070 | GB/T 2521.1-2016 | 1 | 39 |  |  | 1 |  | LN01 |  | 1858 | A | WCA03w550001A | 0 | N006¦¦ N006通卷热轧毛刺厚度波动判次Z |  | 0 | 0 | 0 |  |  | 1.321 | 1.165 | 18.671 | 1.68 | 4 |  | 2283004869 | 1 | 1
184 | FALSE | 20220717052916 | 1 |  | LN200781901 | 35W300 | 0.35 | 1110 | 5.62 | LJ2 |  | W25Y01D002 | D230672200 | WV1900(1) | CR | 800001 |  | 1903 | 0.35 | 1111 | 508 | 1052 | C | W1 |  | CW2070 | GB/T 2521.1-2016 | 1 | 39 |  |  | 1 |  | LN01 |  | 1903 | A | WCA03w550001A | 0 | H004¦¦H004通卷上表面热轧压氧明显Z |  | 0 | 0 | 0 |  |  | 1.322 | 1.218 | 17.504 | 1.66 | 5 |  | 2283004871 | 1 | 1
185 | FALSE | 20220531101517 |  | 1 | LN200635503 | 35W300 | 0.35 | 1110 | 5.625 | LJ2 |  | W25Y01D003 | D230656900 | WV2000(1) | CR | 800001 |  | 1891 | 0.35 | 1111 | 508 | 1049 | C | W1 |  | CW2070 | GB/T 2521.1-2016 | 1 | 39 |  |  | 1 |  | LN01 |  | 1891 | A | WCA03w550001A | 0 | W012¦¦W012热轧异物压入导致辊印Z |  | 0 | 0 | 0 |  |  | 1.385 | 1.398 | 19.187 | 1.67 | 6 |  | 2283004865 | 1 | 1
186 | FALSE | 20220705060426 | 1 |  | LN200763302 | 35W300 | 0.35 | 1110 | 5.75 | LJ2 |  | W25Y01D003 | D230656000 | WV2000(1) | CR | 800001 |  | 1934 | 0.35 | 1111 | 508 | 1058 | C | W3 |  | CW2070 | GB/T 2521.1-2016 | 1 | 39 |  |  | 1 |  | LN01 |  | 1934 | A | WCA03w550001A | 0 | H005¦¦H005热轧孔洞导致操作侧辊印，分切Z |  | 0 | 0 | 0 |  |  | 1.386 | 1.37 | 18.763 | 1.68 | 5 |  | 2283004862 | 1 | 1
187 | FALSE | 20220531103714 |  | 1 | LN200621204 | 35W300 | 0.35 | 1110 | 5.765 | LJ2 |  | W25Y01D003 | D230656500 | WV2000(1) | CR | 800001 |  | 1921 | 0.35 | 1111 | 508 | 1056 | C | W1 |  | CW2070 | GB/T 2521.1-2016 | 1 | 39 |  |  | 1 |  | LN01 |  | 1921 | A | WCA03w550001A | 0 | H005¦¦H005通卷热轧孔洞分切导致辊印Z |  | 0 | 0 | 0 |  |  | 1.403 | 1.218 | 18.751 | 1.68 | 5 |  | 2283004862 | 1 | 1
188 | FALSE | 20220704051701 | 1 |  | LN200763303 | 35W300 | 0.35 | 1110 | 5.77 | LJ2 |  | W25Y01D003 | D230656000 | WV2000(1) | CR | 800001 |  | 1940 | 0.35 | 1111 | 508 | 1060 | C | W3 |  | CW2070 | GB/T 2521.1-2016 | 1 | 39 |  |  | 1 |  | LN01 |  | 1940 | A | WCA03w550001A | 0 | H005¦¦H005热轧孔洞导致操作侧辊印，分切Z |  | 0 | 0 | 0 |  |  | 1.386 | 1.37 | 18.763 | 1.68 | 7 |  | 2283004862 | 1 | 1
189 | FALSE | 20220530155304 |  | 1 | LN200634402 | 35W300 | 0.35 | 1110 | 5.95 | LJ2 |  | W25Y01D003 | D230657600 | WV2000(1) | CR | 800001 |  | 1994 | 0.35 | 1111 | 508 | 1071 | C | W1 |  | CW2070 | GB/T 2521.1-2016 | 1 | 39 |  |  | 1 |  | LN01 |  | 1994 | A | WCA03w550001A | 0 | I014¦¦I014通卷操作侧原料单机架边浪分切D |  | 0 | 0 | 0 |  |  | 1.42 | 1.425 | 19.031 | 1.68 | 5 |  | 2283004865 | 1 | 1
190 | FALSE | 20220531095230 |  | 1 | LN200635502 | 35W300 | 0.35 | 1110 | 6.015 | LJ2 |  | W25Y01D003 | D230656900 | WV2000(1) | CR | 800001 |  | 2032 | 0.35 | 1111 | 508 | 1079 | C | W1 |  | CW2070 | GB/T 2521.1-2016 | 1 | 39 |  |  | 1 |  | LN01 |  | 2032 | A | WCA03w550001A | 0 | W012¦¦W012热轧异物压入导致辊印Z |  | 0 | 0 | 0 |  |  | 1.385 | 1.398 | 19.187 | 1.67 | 7 |  | 2283004865 | 1 | 1
191 | FALSE | 20220531102546 |  | 1 | LN200621203 | 35W300 | 0.35 | 1110 | 6.02 | LJ2 |  | W25Y01D003 | D230656500 | WV2000(1) | CR | 800001 |  | 2019 | 0.35 | 1111 | 508 | 1076 | C | W1 |  | CW2070 | GB/T 2521.1-2016 | 1 | 39 |  |  | 1 |  | LN01 |  | 2019 | A | WCA03w550001A | 0 | H005¦¦H005通卷热轧孔洞分切导致辊印Z |  | 0 | 0 | 0 |  |  | 1.403 | 1.218 | 18.751 | 1.68 | 5 |  | 2283004862 | 1 | 1
192 | FALSE | 20220531101927 |  | 1 | LN200621202 | 35W300 | 0.35 | 1110 | 6.08 | LJ2 |  | W25Y01D003 | D230656500 | WV2000(1) | CR | 800001 |  | 2041 | 0.35 | 1111 | 508 | 1081 | C | W1 |  | CW2070 | GB/T 2521.1-2016 | 1 | 39 |  |  | 1 |  | LN01 |  | 2041 | A | WCA03w550001A | 0 | H005¦¦H005通卷热轧孔洞分切导致辊印Z |  | 0 | 0 | 0 |  |  | 1.403 | 1.218 | 18.751 | 1.68 | 6 |  | 2283004862 | 1 | 1
193 | FALSE | 20220608051613 | 1 |  | LN200623202 | 35W300 | 0.35 | 1110 | 6.655 | LJ2 |  | W23Y02D003 | D228878900 | WV1900(1) | CR | 800001 |  | 2227 | 0.35 | 1111 | 508 | 1118 | C | W3 |  | CW2070 | GB/T 2521.1-2016 | 1 | 39 |  |  | 1 |  | LN01 |  | 2227 | A | WCA03w550001A | 0 | H014¦¦H014铁损不符 |  | 0 | 0 | 0 |  |  | 1.288 | 1.153 | 18.458 | 1.62 | 7 |  | 2283003764 | 1 | 1
194 | FALSE | 20220704045702 | 1 |  | LN200763301 | 35W300 | 0.35 | 1110 | 6.695 | LJ2 |  | W25Y01D003 | D230656000 | WV2000(1) | CR | 800001 |  | 2259 | 0.35 | 1111 | 508 | 1125 | C | W3 |  | CW2070 | GB/T 2521.1-2016 | 1 | 39 |  |  | 1 |  | LN01 |  | 2259 | A | WCA03w550001A | 0 | I017¦¦I017热轧镰刀弯导致边浪分切Z |  | 0 | 0 | 0 |  |  | 1.386 | 1.37 | 18.763 | 1.68 | 3 |  | 2283004862 | 1 | 1
195 | FALSE | 20220531015958 |  | 1 | LN200633601 | 35W300 | 0.35 | 1110 | 6.83 | LJ2 |  | W25Y01D003 | D230657100 | WV2000(1) | CR | 800001 |  | 2303 | 0.35 | 1111 | 508 | 1133 | C | W3 |  | CW2070 | GB/T 2521.1-2016 | 1 | 39 |  |  | 1 |  | LN01 |  | 2303 | A | WCA03w550001A | 0 | M004¦¦M004热轧斜条纹厚度波动Z |  | 0 | 0 | 0 |  |  | 1.378 | 1.445 | 19.037 | 1.68 | 7 |  | 2283004864 | 1 | 1
196 | FALSE | 20220819085939 | 1 |  | LN200850501 | 35W300 | 0.35 | 1110 | 7.055 | LJ2 |  | W23Y02D003 | D228879900 | WV1900(1) | CR | 800001 |  | 2428 | 0.35 | 1111 | 508 | 1158 | C | W3 |  | CW2070 | GB/T 2521.1-2016 | 1 | 39 |  |  | 1 |  | LN01 |  | 2428 | A | WCA03w550001A | 0 | I022¦¦I022通卷单机架点状划伤分卷D |  | 0 | 0 | 0 |  |  | 1.131 | 1.505 | 17.995 | 1.67 | 3 |  | 2283003761 | 1 | 1
197 | FALSE | 20220609021415 | 1 |  | LN200623302 | 35W300 | 0.35 | 1110 | 7.37 | LJ3 |  | W25Y01D002 | D230670800 | WV1900(1) | CR | 800001 |  | 2469 | 0.35 | 1111 | 508 | 1166 | C | W1 |  | CW2070 | GB/T 2521.1-2016 | 1 | 39 |  |  | 1 |  | LN01 |  | 2469 | A | WCA03w550001A | 0 | I020¦¦I020通卷单机架断续油斑，判次D |  | 0 | 0 | 0 |  |  | 1.288 | 1.153 | 17.579 | 1.66 | 4 |  | 2283004874 | 1 | 1
198 | FALSE | 20220819091845 | 1 |  | LN200850502 | 35W300 | 0.35 | 1110 | 7.375 | LJ2 |  | W23Y02D003 | D228879900 | WV1900(1) | CR | 800001 |  | 2525 | 0.35 | 1111 | 508 | 1176 | C | W3 |  | CW2070 | GB/T 2521.1-2016 | 1 | 39 |  |  | 1 |  | LN01 |  | 2525 | A | WCA03w550001A | 0 | I022¦¦I022通卷单机架点状划伤分卷D |  | 0 | 0 | 0 |  |  | 1.131 | 1.505 | 17.995 | 1.67 | 4 |  | 2283003761 | 1 | 1
199 | FALSE | 20220609020406 | 1 |  | LN200623301 | 35W300 | 0.35 | 1110 | 7.625 | LJ2 |  | W25Y01D002 | D230670800 | WV1900(1) | CR | 800001 |  | 2564 | 0.35 | 1111 | 508 | 1184 | C | W1 |  | CW2070 | GB/T 2521.1-2016 | 1 | 39 |  |  | 1 |  | LN01 |  | 2564 | A | WCA03w550001A | 0 | I020¦¦I020通卷单机架断续油斑，判次D |  | 0 | 0 | 0 |  |  | 1.288 | 1.153 | 17.579 | 1.66 | 5 |  | 2283004874 | 1 | 1
200 | FALSE | 20220819110402 | 1 |  | LN200851202 | 35W300 | 0.35 | 1110 | 7.695 | LJ2 |  | W25Y01D003 | D228877900 | WV1900(2) | CR | 800001 |  | 2592 | 0.35 | 1111 | 508 | 1189 | C | W3 |  | CW2070 | GB/T 2521.1-2016 | 1 | 39 |  |  | 1 |  | LN01 |  | 2592 | A | WCA03w550001A | 0 | H001¦¦H001炼钢翘皮伤辊导致辊印分卷L |  | 0 | 0 | 0 |  |  | 1.106 | 1.463 | 18.194 | 1.68 | 6 |  | 2283003759 | 1 | 1
201 | FALSE | 20220526223033 |  | 1 | LN200620202 | 35W300 | 0.35 | 1110 | 7.93 | LJ2 |  | W25Y01D002 | D230671400 | WV1900(1) | CR | 800001 |  | 2668 | 0.35 | 1111 | 508 | 1203 | C | W3 |  | CW2070 | GB/T 2521.1-2016 | 1 | 39 |  |  | 1 |  | LN01 |  | 2668 | A | WCA03w550001A | 0 | H004¦¦H004通卷热轧表面压氧明显Z |  | 0 | 0 | 0 |  |  | 1.328 | 1.183 | 17.839 | 1.66 | 5 |  | 2283004873 | 1 | 1
202 | FALSE | 20220821182848 | 1 |  | LN200862101 | 35W300 | 0.35 | 1110 | 8.375 | LJ2 |  | W25Y01D002 | D230671200 | WV1900(1) | CR | 800001 |  | 2826 | 0.35 | 1111 | 508 | 1232 | C | W3 |  | CW2070 | GB/T 2521.1-2016 | 1 | 39 |  |  | 1 |  | LN01 |  | 2826 | A | WCA03w550001A | 0 | N006¦¦N006热轧厚度波动导致成品厚度波动Z |  | 0 | 0 | 0 |  |  | 1.245 | 1.35 | 17.903 | 1.66 | 4 |  | 2283004873 | 1 | 1
203 | FALSE | 20220819104752 | 1 |  | LN200851201 | 35W300 | 0.35 | 1110 | 8.715 | LJ2 |  | W25Y01D003 | D228877900 | WV1900(2) | CR | 800001 |  | 2943 | 0.35 | 1111 | 508 | 1253 | C | W3 |  | CW2070 | GB/T 2521.1-2016 | 1 | 39 |  |  | 1 |  | LN01 |  | 2943 | A | WCA03w550001A | 0 | H001¦¦H001炼钢翘皮伤辊导致辊印分卷L |  | 0 | 0 | 0 |  |  | 1.106 | 1.463 | 18.194 | 1.68 | 3 |  | 2283003759 | 1 | 1
204 | FALSE | 20220226211150 |  | 1 | LN200231701 | 35W300 | 0.35 | 1120 | 0.59 | LJ5 |  | W22T01D002 | D222771900 | WV2000(1) | CR | 500001 |  | 202 | 0.35 | 1121 | 508 | 590 | C | B0 |  | CW2070 | GB/T 2521.1-2016 | 1 | 39 |  |  | 1 |  | LN01 |  | 202 | C | WCA03w550001C | 0 | H005¦¦H005带头201米处操作侧热轧孔洞分切Z |  | 0 | 0 | 0 |  |  | 1.432 | 1.466 | 18.61 | 1.69 | 4 |  | 2282000128 | 1 | 1
205 | FALSE | 20220226232253 |  | 1 | LN200231203 | 35W300 | 0.35 | 1120 | 0.614 | LJ5 |  | W22T01D002 | D222777700 | WV2000(1) | CR | 500001 |  | 200 | 0.35 | 1121 | 508 | 589 | C | B0 |  | CW2070 | GB/T 2521.1-2016 | 1 | 39 |  |  | 1 |  | LN01 |  | 200 | C | WCA03w550001C | 0 | H007¦¦H007带尾80米单机架折印分切D |  | 0 | 0 | 0 |  |  | 1.429 | 1.425 | 18.506 | 1.69 | 3 |  | 2282000129 | 1 | 1
206 | FALSE | 20220328045817 |  | 1 | LN200359401 | 35W300 | 0.35 | 1120 | 0.63 | LJ5 |  | W22T01D002 | D117332100 | WV2000(1) | CR | 500001 |  | 0 | 0.35 | 1121 | 508 | 591 | C | B0 |  | CW2070 | GB/T 2521.1-2016 | 1 | 39 |  |  | 1 |  | LN01 |  | 0 | C | WCA03w550001C | 0 | I020¦¦I020通卷上表面单机架油斑分切小卷D |  | 0 | 0 | 0 |  |  | 1.035 | 1.155 | 19.26 | 1.69 | 7 |  | 2183010236 | 1 | 1
207 | FALSE | 20220226011231 |  | 1 | LN200231801 | 35W300 | 0.35 | 1120 | 0.696 | LJ5 |  | W22T01D002 | D117349600 | WV2000(1) | CR | 500001 |  | 233 | 0.35 | 1121 | 508 | 602 | C | B0 |  | CW2070 | GB/T 2521.1-2016 | 1 | 39 |  |  | 1 |  | LN01 |  | 233 | C | WCA03w550001C | 0 | I015¦¦I015带头50m单机架板型不良，分切小卷D |  | 0 | 0 | 0 |  |  | 1.337 | 1.503 | 18.099 | 1.68 | 6 |  | 2183010246 | 1 | 1
208 | FALSE | 20220326112654 |  | 1 | LN200359101 | 35W300 | 0.35 | 1120 | 0.786 | LJ5 |  | W22T01D002 | D117351600 | WV2000(1) | CR | 500001 |  | 255 | 0.35 | 1121 | 508 | 610 | C | B0 |  | CW2070 | GB/T 2521.1-2016 | 1 | 39 |  |  | 1 |  | LN01 |  | 255 | C | WCA03w550001C | 0 | I020¦¦I020通卷单机架油斑，分切小卷，余材消耗D |  | 0 | 0 | 0 |  |  | 1.165 | 1.209 | 18.579 | 1.69 | 8 |  | 2183010244 | 1 | 1
209 | FALSE | 20220226015353 |  | 1 | LN200231805 | 35W300 | 0.35 | 1120 | 0.796 | LJ5 |  | W22T01D002 | D117349600 | WV2000(1) | CR | 500001 |  | 249 | 0.35 | 1121 | 508 | 608 | C | B0 |  | CW2070 | GB/T 2521.1-2016 | 1 | 39 |  |  | 1 |  | LN01 |  | 249 | C | WCA03w550001C | 0 | H001¦¦H001距头部75米下表面断续炼钢翘皮，有明显手感，分切小卷L |  | 0 | 0 | 0 |  |  | 1.337 | 1.503 | 18.099 | 1.68 | 9 |  | 2183010246 | 1 | 1
210 | FALSE | 20220226193051 |  | 1 | LN200231004 | 35W300 | 0.35 | 1120 | 1.102 | LJ5 |  | W22T01D002 | D117350300 | WV2000(1) | CR | 500001 |  | 367 | 0.35 | 1121 | 508 | 649 | C | B0 |  | CW2070 | GB/T 2521.1-2016 | 1 | 39 |  |  | 1 |  | LN01 |  | 367 | B | WCA03w550001B | 0 | H005¦¦H005带尾366米处操作侧热轧孔洞分切Z |  | 0 | 0 | 0 |  |  | 1.439 | 1.48 | 18.387 | 1.68 | 4 |  | 2183010245 | 1 | 1
211 | FALSE | 20220412231754 |  | 1 | LN200412403 | 35W300 | 0.35 | 1160 | 0.568 | LJ5 |  | W23Y01D003 | D117350000 | WV2000(1) | CR | 500001 |  | 170 | 0.35 | 1161 | 508 | 578 | C | B0 |  | CW2070 | GB/T 2521.1-2016 | 1 | 39 |  |  | 1 |  | LN01 |  | 170 | C | WCA03w550001C | 0 | H005¦¦H005板尾45m处中间位置热轧孔洞分切未切除周围无明显翘皮，形状无规律分切小卷消耗余材Z |  | 0 | 0 | 0 |  |  | 0.94 | 0.938 | 2.424 | 1.68 | 5 |  | 2183010246 | 1 | 1
212 | FALSE | 20220709102227 | 1 |  | LN200780901 | 35W300 | 0.35 | 1160 | 1.256 | LJ5 |  | W21Y01D001 | D119848700 | WV2000(1) | CR | 500001 |  | 408 | 0.35 | 1161 | 508 | 663 | C | B0 |  | CW2070 | GB/T 2521.1-2016 | 1 | 39 |  |  | 1 |  | LN01 |  | 408 | B | WCA03w550001B | 0 | I020¦¦I020通卷上表面断续单机架油斑分切D |  | 0 | 0 | 0 |  |  | 1.261 | 1.226 | 2.334 | 1.67 | 4 |  | 2182010988 | 1 | 1
213 | FALSE | 20211104094820 |  | 1 | LN101248904 | 35W300 | 0.35 | 1170 | 0.546 | LJ5 |  | W19Y01D001 | D105240600 | WV2000(1) | CR | 500001 |  | 148 | 0.35 | 1171 | 508 | 569 | C | B0 |  | CW2070 | GB/T 2521.1-2016 | 1 | 39 |  |  | 1 |  | LN01 |  | 148 | C | WCA03w550001C | 0 | N006¦¦N006带尾40米单机架厚度分切D |  | 0 | 0 | 0 |  |  | 1.029 | 1.07 | 2.662 | 1.68 | 6 |  | 2182002868 | 1 | 1
214 | FALSE | 20211109190657 |  | 1 | LN101269004 | 35W300 | 0.35 | 1170 | 0.626 | LJ5 |  | W19Y01D001 | D111466000 | WV1900(2) | CR | 500001 |  | 172 | 0.35 | 1171 | 508 | 578 | C | B0 |  | CW2070 | GB/T 2521.1-2016 | 1 | 39 |  |  | 1 |  | LN01 |  | 172 | C | WCA03w550001C | 0 | I020¦¦I020带头50米上表面单机架油斑分切小卷D |  | 0 | 0 | 0 |  |  | 1.01 | 1.01 | 2.507 | 1.68 | 4 |  | 2183006763 | 1 | 1
215 | FALSE | 20210711134127 |  | 1 | LN100757301 | 35W300 | 0.35 | 1170 | 1.05 | LJ3 |  | W14T01D008 | D019131700 | W350 | CR | 700001 |  | 344 | 0.35 | 1171 | 508 | 641 | C | B0 |  | CW2070 | GB/T 2521.1-2016 | 1 | 39 |  |  | 1 |  | LN01 |  | 344 | B | WCA03w550001B | 0 | I020¦¦I020上表面330米单机架油斑明显分切小卷D |  | 0 | 0 | 0 |  |  | 0.702 | 0.83 | 2.463 | 1.68 | 6 |  | 2081010944 | 1 | 1
216 | FALSE | 20220417193028 |  | 1 | LN200456101 | 35W300 | 0.35 | 1180 | 0.546 | LJ5 |  | W24Y01D004 | D121094500 | WV2000(1) | CR | 500001 |  | 165 | 0.35 | 1181 | 508 | 576 | C | B0 |  | CW2070 | GB/T 2521.1-2016 | 1 | 39 |  |  | 1 |  | LN01 |  | 165 | C | WCA03w550001C | 0 | H005¦¦H005带头50m热轧孔洞，分切小卷，传动侧单机架厚度偏薄余材消耗Z |  | 0 | 0 | 0 |  |  | 1.475 | 1.384 | 18.886 | 1.68 | 12 |  | 2182011769 | 1 | 1
217 | FALSE | 20220417195116 |  | 1 | LN200456103 | 35W300 | 0.35 | 1180 | 0.626 | LJ5 |  | W24Y01D004 | D121094500 | WV2000(1) | CR | 500001 |  | 165 | 0.35 | 1181 | 508 | 576 | C | B0 |  | CW2070 | GB/T 2521.1-2016 | 1 | 39 |  |  | 1 |  | LN01 |  | 165 | C | WCA03w550001C | 0 | H001¦¦H001中间下表面通卷断续炼钢翘皮，分切小卷传动侧单机架厚度偏薄余材消耗L |  | 0 | 0 | 0 |  |  | 1.475 | 1.384 | 18.886 | 1.68 | 11 |  | 2182011769 | 1 | 1
218 | FALSE | 20211222205130 |  | 1 | LN101416901 | 35W300 | 0.35 | 1180 | 0.648 | LJ5 |  | W1CT01D002 | D119656400 | WV1900(1) | CR | 500001 |  | 203 | 0.35 | 1181 | 508 | 590 | C | B0 |  | CW2070 | GB/T 2521.1-2016 | 1 | 39 |  |  | 1 |  | LN01 |  | 203 | C | WCA03w550001C | 0 | I020¦¦I020带头140米单机架油斑分切两侧边部厚度偏薄D |  | 0 | 0 | 0 |  |  | 1.253 | 1.147 | 2.317 | 1.66 | 6 |  | 2181011317 | 1 | 1
219 | FALSE | 20220122012402 |  | 1 | LN200085101 | 35W300 | 0.35 | 1180 | 0.664 | LJ5 |  | W1CT01C002 | D119657300 | WV1900(1) | CR | 500001 |  | 206 | 0.35 | 1181 | 508 | 592 | C | B0 |  | CW2070 | GB/T 2521.1-2016 | 1 | 39 |  |  | 1 |  | LN01 |  | 206 | C | WCA03w550001C | 0 | I020¦¦I020带头80米上表面单机架油斑分切D |  | 0 | 0 | 0 |  |  | 1.288 | 1.124 | 17.976 | 1.67 | 6 |  | 2181011316 | 1 | 1
220 | FALSE | 20220421003440 |  | 1 | LN200457801 | 35W300 | 0.35 | 1180 | 0.684 | LJ5 |  | W1CT01D001 | D117336400 | WV2000(1) | CR | 500001 |  | 213 | 0.35 | 1181 | 508 | 594 | C | B0 |  | CW2070 | GB/T 2521.1-2016 | 1 | 39 |  |  | 1 |  | LN01 |  | 213 | C | WCA03w550001C | 0 | H005¦¦H005板头130m处WS侧热轧孔洞分切未切除周围无明显翘皮，形状无规律分切小卷Z |  | 0 | 0 | 0 |  |  | 1.384 | 1.384 | 18.173 | 1.69 | 10 |  | 2183010238 | 1 | 1
221 | FALSE | 20220121074026 |  | 1 | LN200085001 | 35W300 | 0.35 | 1180 | 0.71 | LJ5 |  | W1CT01C002 | D119656500 | WV1900(1) | CR | 500001 |  | 221 | 0.35 | 1181 | 508 | 597 | C | B0 |  | CW2070 | GB/T 2521.1-2016 | 1 | 39 |  |  | 1 |  | LN01 |  | 221 | C | WCA03w550001C | 0 | I020¦¦I020带头200米上表面单机架油斑分切D |  | 0 | 0 | 0 |  |  | 1.269 | 1.13 | 17.164 | 1.67 | 5 |  | 2181011317 | 1 | 1
222 | FALSE | 20211222233914 |  | 1 | LN101416804 | 35W300 | 0.35 | 1180 | 0.712 | LJ5 |  | W1CT01D002 | D119656900 | WV1900(1) | CR | 500001 |  | 0 | 0.35 | 1181 | 508 | 596 | C | B0 |  | CW2070 | GB/T 2521.1-2016 | 1 | 39 |  |  | 1 |  | LN01 |  | 0 | C | WCA03w550001C | 0 | I020¦¦I020带尾200米单机架油斑分切两侧边部厚度偏薄D |  | 0 | 0 | 0 |  |  | 1.386 | 1.278 | 2.315 | 1.67 | 6 |  | 2181011316 | 1 | 1
223 | FALSE | 20211222211820 |  | 1 | LN101417101 | 35W300 | 0.35 | 1180 | 0.718 | LJ5 |  | W1CT01D002 | D119656300 | WV1900(1) | CR | 500001 |  | 225 | 0.35 | 1181 | 508 | 599 | C | B0 |  | CW2070 | GB/T 2521.1-2016 | 1 | 39 |  |  | 1 |  | LN01 |  | 225 | C | WCA03w550001C | 0 | I020¦¦I020带头200米单机架油斑分切两侧边部厚度偏薄D |  | 0 | 0 | 0 |  |  | 1.386 | 1.278 | 2.315 | 1.66 | 6 |  | 2181011317 | 1 | 1
224 | FALSE | 20220121084441 |  | 1 | LN200085005 | 35W300 | 0.35 | 1180 | 0.718 | LJ5 |  | W1CT01C002 | D119656500 | WV1900(1) | CR | 500001 |  | 208 | 0.35 | 1181 | 508 | 592 | C | B0 |  | CW2070 | GB/T 2521.1-2016 | 1 | 39 |  |  | 1 |  | LN01 |  | 208 | C | WCA03w550001C | 0 | I020¦¦I020带尾50米上表面单机架油斑分切D |  | 0 | 0 | 0 |  |  | 1.269 | 1.13 | 17.164 | 1.67 | 7 |  | 2181011317 | 1 | 1
225 | FALSE | 20220118231002 |  | 1 | LN200074504 | 35W300 | 0.35 | 1180 | 0.722 | LJ5 |  | W1CT01D001 | D117337300 | WV2000(1) | CR | 500001 |  | 206 | 0.35 | 1181 | 508 | 592 | C | B0 |  | CW2070 | GB/T 2521.1-2016 | 1 | 39 |  |  | 1 |  | LN01 |  | 206 | C | WCA03w550001C | 0 | I003¦¦I003板尾50、70、100mDS侧热轧边损分切小卷未切除Z |  | 0 | 0 | 0 |  |  | 1.47 | 1.385 | 19.144 | 1.69 | 7 |  | 2183010240 | 1 | 1
226 | FALSE | 20211223024011 |  | 1 | LN101413501 | 35W300 | 0.35 | 1180 | 0.758 | LJ5 |  | W1CT01D002 | D119657000 | WV1900(1) | CR | 500001 |  | 232 | 0.35 | 1181 | 508 | 601 | C | B0 |  | CW2070 | GB/T 2521.1-2016 | 1 | 39 |  |  | 1 |  | LN01 |  | 232 | C | WCA03w550001C | 0 | I020¦¦I020通卷单机架断续油斑分切D |  | 0 | 0 | 0 |  |  | 1.46 | 1.325 | 2.298 | 1.67 | 3 |  | 2181011316 | 1 | 1
227 | FALSE | 20211223014244 |  | 1 | LN101412801 | 35W300 | 0.35 | 1180 | 0.762 | LJ5 |  | W1CT01D001 | D119849100 | WV2000(1) | CR | 500001 |  | 234 | 0.35 | 1181 | 508 | 602 | C | B0 |  | CW2070 | GB/T 2521.1-2016 | 1 | 39 |  |  | 1 |  | LN01 |  | 234 | C | WCA03w550001C | 0 | I020¦¦I020通卷单机架断续油斑分切D |  | 0 | 0 | 0 |  |  | 1.369 | 1.283 | 2.322 | 1.69 | 4 |  | 2182010988 | 1 | 1
228 | FALSE | 20211223010035 |  | 1 | LN101413001 | 35W300 | 0.35 | 1180 | 0.772 | LJ5 |  | W1CT01D001 | D119850000 | WV2000(1) | CR | 500001 |  | 235 | 0.35 | 1181 | 508 | 602 | C | B0 |  | CW2070 | GB/T 2521.1-2016 | 1 | 39 |  |  | 1 |  | LN01 |  | 235 | C | WCA03w550001C | 0 | I020¦¦I020通卷单机架断续油斑分切D |  | 0 | 0 | 0 |  |  | 1.454 | 1.306 | 2.341 | 1.69 | 7 |  | 2182010990 | 1 | 1
229 | FALSE | 20211223031005 |  | 1 | LN101413505 | 35W300 | 0.35 | 1180 | 0.796 | LJ5 |  | W1CT01D002 | D119657000 | WV1900(1) | CR | 500001 |  | 222 | 0.35 | 1181 | 508 | 597 | C | B0 |  | CW2070 | GB/T 2521.1-2016 | 1 | 39 |  |  | 1 |  | LN01 |  | 222 | C | WCA03w550001C | 0 | I020¦¦I020通卷单机架断续油斑分切D |  | 0 | 0 | 0 |  |  | 1.46 | 1.325 | 2.298 | 1.67 | 7 |  | 2181011316 | 1 | 1
230 | FALSE | 20211228224824 |  | 1 | LN101445403 | 35W300 | 0.35 | 1180 | 0.8 | LJ5 |  | W1CT01D001 | D121087600 | WV2000(1) | CR | 500001 |  | 252 | 0.35 | 1181 | 508 | 609 | C | B0 |  | CW2070 | GB/T 2521.1-2016 | 1 | 39 |  |  | 1 |  | LN01 |  | 252 | C | WCA03w550001C | 0 | I020¦¦I020板头0-40m单机架油斑分切小卷D |  | 0 | 0 | 0 |  |  | 1.178 | 1.168 | 2.33 | 1.69 | 6 |  | 2182011767 | 1 | 1
231 | FALSE | 20220213104312 |  | 1 | LN101448400 | 35W300 | 0.35 | 1180 | 0.81 | LJ5 |  | W1CT01D001 | D119848900 | WV2000(1) | CR | 500001 |  | 0 | 0.35 | 1181 | 508 | 607 | C | B0 |  | CW2070 | GB/T 2521.1-2016 | 1 | 39 |  |  | 1 |  | LN01 |  | 0 | C | WCA03w550001C | 0 | I020¦¦I020通卷单机架断续油斑明显，分切小卷D |  | 0 | 0 | 0 |  |  | 1.295 | 1.241 | 18.739 | 1.69 | 8 |  | 2182010986 | 1 | 1
232 | FALSE | 20211223041504 |  | 1 | LN101418604 | 35W300 | 0.35 | 1180 | 0.812 | LJ5 |  | W1CT01D002 | D119661800 | WV1900(1) | CR | 500001 |  | 238 | 0.35 | 1181 | 508 | 604 | C | B0 |  | CW2070 | GB/T 2521.1-2016 | 1 | 39 |  |  | 1 |  | LN01 |  | 238 | C | WCA03w550001C | 0 | I020¦¦I020通卷单机架断续油斑分切D |  | 0 | 0 | 0 |  |  | 0.908 | 0.886 | 2.392 | 1.67 | 7 |  | 2181011321 | 1 | 1
233 | FALSE | 20220119181020 |  | 1 | LN200075301 | 35W300 | 0.35 | 1180 | 0.816 | LJ5 |  | W1CT01D001 | D117336200 | WV2000(1) | CR | 500001 |  | 254 | 0.35 | 1181 | 508 | 609 | C | B0 |  | CW2070 | GB/T 2521.1-2016 | 1 | 39 |  |  | 1 |  | LN01 |  | 254 | C | WCA03w550001C | 0 | I020¦¦I020板头0-160m单机架油斑分切小卷D |  | 0 | 0 | 0 |  |  | 1.406 | 1.329 | 19.226 | 1.69 | 7 |  | 2183010238 | 1 | 1
234 | FALSE | 20211224100754 |  | 1 | LN101414901 | 35W300 | 0.35 | 1180 | 0.82 | LJ5 |  | W1CT01D001 | D119848200 | WV2000(1) | CR | 500001 |  | 257 | 0.35 | 1181 | 508 | 611 | C | B0 |  | CW2070 | GB/T 2521.1-2016 | 1 | 39 |  |  | 1 |  | LN01 |  | 257 | C | WCA03w550001C | 0 | I020¦¦I020板头0-80m上表面单机架油斑分切小卷,单机架厚度边部偏薄，同板差超标D |  | 0 | 0 | 0 |  |  | 0.928 | 0.957 | 2.41 | 1.69 | 8 |  | 2182010988 | 1 | 1
235 | FALSE | 20211224093057 |  | 1 | LN101415201 | 35W300 | 0.35 | 1180 | 0.824 | LJ5 |  | W1CT01D001 | D119849500 | WV2000(1) | CR | 500001 |  | 259 | 0.35 | 1181 | 508 | 611 | C | B0 |  | CW2070 | GB/T 2521.1-2016 | 1 | 39 |  |  | 1 |  | LN01 |  | 259 | C | WCA03w550001C | 0 | I020¦¦I020板头0-200m上表面单机架油斑分切小卷,单机架厚度边部偏薄，同板差超标D |  | 0 | 0 | 0 |  |  | 0.928 | 0.957 | 2.518 | 1.69 | 10 |  | 2182010990 | 1 | 1
236 | FALSE | 20211228230610 |  | 1 | LN101445405 | 35W300 | 0.35 | 1180 | 0.844 | LJ5 |  | W1CT01D001 | D121087600 | WV2000(1) | CR | 500001 |  | 247 | 0.35 | 1181 | 508 | 607 | C | B0 |  | CW2070 | GB/T 2521.1-2016 | 1 | 39 |  |  | 1 |  | LN01 |  | 247 | C | WCA03w550001C | 0 | I020¦¦I020板尾0-100m单机架油斑分切小卷D |  | 0 | 0 | 0 |  |  | 1.178 | 1.168 | 2.33 | 1.69 | 7 |  | 2182011767 | 1 | 1
237 | FALSE | 20211228231244 |  | 1 | LN101445501 | 35W300 | 0.35 | 1180 | 0.86 | LJ5 |  | W1CT01D001 | D121094800 | WV2000(1) | CR | 500001 |  | 272 | 0.35 | 1181 | 508 | 616 | C | B0 |  | CW2070 | GB/T 2521.1-2016 | 1 | 39 |  |  | 1 |  | LN01 |  | 272 | C | WCA03w550001C | 0 | I020¦¦I020板头0-130m单机架油斑分切小卷D |  | 0 | 0 | 0 |  |  | 1.129 | 1.144 | 2.41 | 1.69 | 7 |  | 2182011769 | 1 | 1
238 | FALSE | 20211225162708 |  | 1 | LN101418704 | 35W300 | 0.35 | 1180 | 0.862 | LJ5 |  | W1CT01D002 | D119657200 | WV1900(1) | CR | 500001 |  | 264 | 0.35 | 1181 | 508 | 613 | C | B0 |  | CW2070 | GB/T 2521.1-2016 | 1 | 39 |  |  | 1 |  | LN01 |  | 264 | C | WCA03w550001C | 0 | I020¦¦I020板尾0-50m单机架油斑分切小卷，单机架厚度边部偏薄D |  | 0 | 0 | 0 |  |  | 1.102 | 1.106 | 2.374 | 1.67 | 5 |  | 2181011316 | 1 | 1
239 | FALSE | 20220201141629 |  | 1 | LN200116803 | 35W300 | 0.35 | 1180 | 0.868 | LJ5 |  | W1CT01D001 | D121094900 | WV2000(1) | CR | 500001 |  | 282 | 0.35 | 1181 | 508 | 620 | C | B0 |  | CW2070 | GB/T 2521.1-2016 | 1 | 39 |  |  | 1 |  | LN01 |  | 282 | C | WCA03w550001C | 0 | I003¦¦I003板头10m处WS侧热轧边损分切小卷未切除Z |  | 0 | 0 | 0 |  |  | 1.497 | 1.586 | 18.48 | 1.69 | 5 |  | 2182011769 | 1 | 1
240 | FALSE | 20211222203343 |  | 1 | LN101417001 | 35W300 | 0.35 | 1180 | 0.906 | LJ5 |  | W1CT01D002 | D119655600 | WV1900(1) | CR | 500001 |  | 279 | 0.35 | 1181 | 508 | 619 | C | B0 |  | CW2070 | GB/T 2521.1-2016 | 1 | 39 |  |  | 1 |  | LN01 |  | 279 | C | WCA03w550001C | 0 | I020¦¦I020带头270米单机架油斑分切边部厚度偏薄同板差超标D |  | 0 | 0 | 0 |  |  | 1.253 | 1.147 | 2.336 | 1.67 | 10 |  | 2181011320 | 1 | 1
241 | FALSE | 20220102055727 |  | 1 | LN200002801 | 35W300 | 0.35 | 1180 | 1 | LJ5 |  | W1CT01C002 | D119653500 | WV1900(1) | CR | 500001 |  | 309 | 0.35 | 1181 | 508 | 629 | C | B0 |  | CW2070 | GB/T 2521.1-2016 | 1 | 39 |  |  | 1 |  | LN01 |  | 309 | B | WCA03w550001B | 0 | I003¦¦I003带头150米处操作侧热轧边损分切Z |  | 0 | 0 | 0 |  |  | 1.395 | 1.29 | 17.635 | 1.67 | 5 |  | 2181011313 | 1 | 1
242 | FALSE | 20220524212310 |  | 1 | LN200613601 | 35W300 | 0.35 | 1200 | 0.42 | LJ5 |  | W23Y02D002 | D228877000 | WV1900(2) | CR | 500001 |  | 125 | 0.35 | 1201 | 508 | 560 | C | B0 |  | CW2070 | GB/T 2521.1-2016 | 1 | 39 |  |  | 1 |  | LN01 |  | 125 | C | WCA03w550001C | 0 | I020¦¦I0200-125米上表面单机架油斑明显分切小卷D |  | 0 | 0 | 0 |  |  | 1.268 | 1.259 | 2.469 | 1.68 | 6 |  | 2283003758 | 1 | 1
243 | FALSE | 20220525193632 |  | 1 | LN200613804 | 35W300 | 0.35 | 1200 | 0.432 | LJ5 |  | W23Y02D002 | D227073300 | WV1900(2) | CR | 500001 |  | 132 | 0.35 | 1201 | 508 | 563 | C | B0 |  | CW2070 | GB/T 2521.1-2016 | 1 | 39 |  |  | 1 |  | LN01 |  | 132 | C | WCA03w550001C | 0 | I020¦¦I0200-100m上表面单机架WS侧油斑明显分切小卷D |  | 0 | 0 | 0 |  |  | 1.268 | 1.259 | 2.42 | 1.68 | 5 |  | 2281002928 | 1 | 1
244 | FALSE | 20220524220442 |  | 1 | LN200613701 | 35W300 | 0.35 | 1200 | 0.432 | LJ5 |  | W23Y02D002 | D228876600 | WV1900(2) | CR | 500001 |  | 128 | 0.35 | 1201 | 508 | 561 | C | B0 |  | CW2070 | GB/T 2521.1-2016 | 1 | 39 |  |  | 1 |  | LN01 |  | 128 | C | WCA03w550001C | 0 | I020¦¦I0200-130米上表面单机架油斑明显分切小卷D |  | 0 | 0 | 0 |  |  | 1.27 | 1.254 | 2.442 | 1.68 | 2 |  | 2283003758 | 1 | 1
245 | FALSE | 20220524234607 |  | 1 | LN200613604 | 35W300 | 0.35 | 1200 | 0.456 | LJ5 |  | W23Y02D002 | D228877000 | WV1900(2) | CR | 500001 |  | 135 | 0.35 | 1201 | 508 | 564 | C | B0 |  | CW2070 | GB/T 2521.1-2016 | 1 | 39 |  |  | 1 |  | LN01 |  | 135 | C | WCA03w550001C | 0 | I020¦¦I0200-120米上表面单机架油斑明显分切小卷D |  | 0 | 0 | 0 |  |  | 1.268 | 1.259 | 2.469 | 1.68 | 7 |  | 2283003758 | 1 | 1
246 | FALSE | 20220527194935 |  | 1 | LN200623904 | 35W300 | 0.35 | 1200 | 0.492 | LJ5 |  | W24Y02D001 | D228790300 | WV2000(1) | CR | 500001 |  | 136 | 0.35 | 1201 | 508 | 565 | C | B0 |  | CW2070 | GB/T 2521.1-2016 | 1 | 39 |  |  | 1 |  | LN01 |  | 136 | C | WCA03w550001C | 0 | I015¦¦I015板尾0-60mDS侧单机架板型不良分切小卷D |  | 0 | 0 | 0 |  |  | 1.254 | 1.144 | 2.631 | 1.69 | 6 |  | 2283003713 | 1 | 1
247 | FALSE | 20220524224348 |  | 1 | LN200614001 | 35W300 | 0.35 | 1200 | 0.492 | LJ5 |  | W23Y03D001 | D228878100 | WV1900(2) | CR | 500001 |  | 147 | 0.35 | 1201 | 508 | 569 | C | B0 |  | CW2070 | GB/T 2521.1-2016 | 1 | 39 |  |  | 1 |  | LN01 |  | 147 | C | WCA03w550001C | 0 | I020¦¦I0200-130米上表面单机架油斑明显分切小卷D |  | 0 | 0 | 0 |  |  | 1.268 | 1.259 | 2.42 | 1.68 | 3 |  | 2283003759 | 1 | 1
248 | FALSE | 20220708070412 | 1 |  | LN200783701 | 35W300 | 0.35 | 1200 | 0.496 | LJ5 |  | W26Y01D003 | D232671900 | WV2000(1) | CR | 500001 |  | 0 | 0.35 | 1201 | 508 | 570 | C | B0 |  | CW2070 | GB/T 2521.1-2016 | 1 | 39 |  |  | 1 |  | LN01 |  | 0 | C | WCA03w550001C | 0 | H001¦¦H001带头40米下表面炼钢翘皮分切L |  | 0 | 0 | 0 |  |  | 1.28 | 1.214 | 2.396 | 1.69 | 7 |  | 2283006031 | 1 | 1
249 | FALSE | 20220525180835 |  | 1 | LN200613501 | 35W300 | 0.35 | 1200 | 0.5 | LJ5 |  | W23Y02D002 | D228876700 | WV1900(2) | CR | 500001 |  | 153 | 0.35 | 1201 | 508 | 571 | C | B0 |  | CW2070 | GB/T 2521.1-2016 | 1 | 39 |  |  | 1 |  | LN01 |  | 153 | C | WCA03w550001C | 0 | I020¦¦I0200-120米上表面单机架油斑明显分切小卷D |  | 0 | 0 | 0 |  |  | 1.27 | 1.254 | 2.423 | 1.68 | 5 |  | 2283003758 | 1 | 1
250 | FALSE | 20220524204707 |  | 1 | LN200613001 | 35W300 | 0.35 | 1200 | 0.504 | LJ5 |  | W25Y01D001 | D230647300 | WV2000(1) | CR | 500001 |  | 150 | 0.35 | 1201 | 508 | 570 | C | B0 |  | CW2070 | GB/T 2521.1-2016 | 1 | 39 |  |  | 1 |  | LN01 |  | 150 | C | WCA03w550001C | 0 | I020¦¦I0200-150米上表面单机架油斑明显分切小卷D |  | 0 | 0 | 0 |  |  | 1.212 | 1.248 | 2.524 | 1.68 | 4 |  | 2283004853 | 1 | 1
251 | FALSE | 20220525183146 |  | 1 | LN200613801 | 35W300 | 0.35 | 1200 | 0.514 | LJ5 |  | W23Y02D002 | D227073300 | WV1900(2) | CR | 500001 |  | 158 | 0.35 | 1201 | 508 | 573 | C | B0 |  | CW2070 | GB/T 2521.1-2016 | 1 | 39 |  |  | 1 |  | LN01 |  | 158 | C | WCA03w550001C | 0 | I020¦¦I0200-120米上表面单机架油斑明显分切小卷D |  | 0 | 0 | 0 |  |  | 1.268 | 1.259 | 2.42 | 1.68 | 4 |  | 2281002928 | 1 | 1
252 | FALSE | 20220527221636 |  | 1 | LN200624701 | 35W300 | 0.35 | 1200 | 0.516 | LJ5 |  | W25Y01D001 | D230648200 | WV2000(1) | CR | 500001 |  | 157 | 0.35 | 1201 | 508 | 573 | C | B0 |  | CW2070 | GB/T 2521.1-2016 | 1 | 39 |  |  | 1 |  | LN01 |  | 157 | C | WCA03w550001C | 0 | I020¦¦I020板头0-100米上表面单机架油斑分切小卷D |  | 0 | 0 | 0 |  |  | 1.311 | 1.168 | 2.688 | 1.69 | 5 |  | 2283004852 | 1 | 1
253 | FALSE | 20220428200730 |  | 1 | LN200492401 | 35W300 | 0.35 | 1200 | 0.518 | LJ5 |  | W24Y02D001 | D228777200 | WV2000(1) | CR | 500001 |  | 157 | 0.35 | 1201 | 508 | 573 | C | B0 |  | CW2070 | GB/T 2521.1-2016 | 1 | 39 |  |  | 1 |  | LN01 |  | 157 | C | WCA03w550001C | 0 | H001¦¦H001带头110米处下表面炼钢翘皮分切L |  | 0 | 0 | 0 |  |  | 1.558 | 1.543 | 2.427 | 1.69 | 7 |  | 2283003710 | 1 | 1
254 | FALSE | 20220708072213 | 1 |  | LN200784101 | 35W300 | 0.35 | 1200 | 0.536 | LJ5 |  | W26Y01D003 | D232672100 | WV2000(1) | CR | 500001 |  | 0 | 0.35 | 1201 | 508 | 574 | C | B0 |  | CW2070 | GB/T 2521.1-2016 | 1 | 39 |  |  | 1 |  | LN01 |  | 0 | C | WCA03w550001C | 0 | H001¦¦H001带头120米下表面断续炼钢翘皮沿轧制方向呈长条状分切L |  | 0 | 0 | 0 |  |  | 1.168 | 1.191 | 2.403 | 1.68 | 4 |  | 2283006031 | 1 | 1
255 | FALSE | 20220525024513 |  | 1 | LN200615101 | 35W300 | 0.35 | 1200 | 0.538 | LJ5 |  | W23Y03D001 | D228878000 | WV1900(2) | CR | 500001 |  | 159 | 0.35 | 1201 | 508 | 574 | C | B0 |  | CW2070 | GB/T 2521.1-2016 | 1 | 39 |  |  | 1 |  | LN01 |  | 159 | C | WCA03w550001C | 0 | I020¦¦I020带头40米上表面单机架油斑分切D |  | 0 | 0 | 0 |  |  | 1.214 | 1.251 | 2.621 | 1.68 | 5 |  | 2283003759 | 1 | 1
256 | FALSE | 20220307194330 |  | 1 | LN200273401 | 35W300 | 0.35 | 1200 | 0.546 | LJ5 |  | W1CB07D001 | D222767402 | WV1900(2) | CR | 500001 |  | 176 | 0.35 | 1201 | 508 | 580 | C | B0 |  | CW2070 | GB/T 2521.1-2016 | 1 | 39 |  |  | 1 |  | LN01 |  | 176 | C | WCA03w550001C | 0 | I020¦¦I020通卷单机架断续油斑分切小卷D |  | 0 | 0 | 0 |  |  | 1.054 | 1.051 | 2.444 | 1.68 | 3 |  | 2282000122 | 1 | 1
257 | FALSE | 20220426025136 |  | 1 | LN200495201 | 35W300 | 0.35 | 1200 | 0.548 | LJ5 |  | W24Y02D001 | D228794900 | WV2000(1) | CR | 500001 |  | 163 | 0.35 | 1201 | 508 | 575 | C | B0 |  | CW2070 | GB/T 2521.1-2016 | 1 | 39 |  |  | 1 |  | LN01 |  | 163 | C | WCA03w550001C | 0 | I020¦¦I020卷芯90m单机架断续油斑分切小卷D |  | 0 | 0 | 0 |  |  | 1.433 | 1.397 | 2.441 | 1.68 | 7 |  | 2283003710 | 1 | 1
258 | FALSE | 20220524231344 |  | 1 | LN200613201 | 35W300 | 0.35 | 1200 | 0.568 | LJ5 |  | W25Y01D001 | D230647700 | WV2000(1) | CR | 500001 |  | 170 | 0.35 | 1201 | 508 | 578 | C | B0 |  | CW2070 | GB/T 2521.1-2016 | 1 | 39 |  |  | 1 |  | LN01 |  | 170 | C | WCA03w550001C | 0 | I020¦¦I0200-180米上表面单机架油斑明显分切小卷D |  | 0 | 0 | 0 |  |  | 1.212 | 1.248 | 2.477 | 1.69 | 4 |  | 2283004852 | 1 | 1
259 | FALSE | 20220528091321 |  | 1 | LN200622601 | 35W300 | 0.35 | 1200 | 0.576 | LJ5 |  | W24Y02D001 | D228791100 | WV2000(1) | CR | 500001 |  | 176 | 0.35 | 1201 | 508 | 580 | C | B0 |  | CW2070 | GB/T 2521.1-2016 | 1 | 39 |  |  | 1 |  | LN01 |  | 176 | C | WCA03w550001C | 0 | I020¦¦I020通卷单机架断续油斑分切小卷D |  | 0 | 0 | 0 |  |  | 1.282 | 1.164 | 2.598 | 1.69 | 5 |  | 2283003712 | 1 | 1
260 | FALSE | 20220528082257 |  | 1 | LN200622801 | 35W300 | 0.35 | 1200 | 0.578 | LJ5 |  | W24Y02D001 | D228790700 | WV2000(1) | CR | 500001 |  | 173 | 0.35 | 1201 | 508 | 579 | C | B0 |  | CW2070 | GB/T 2521.1-2016 | 1 | 39 |  |  | 1 |  | LN01 |  | 173 | C | WCA03w550001C | 0 | I020¦¦I020通卷单机架断续油斑分切小卷D |  | 0 | 0 | 0 |  |  | 1.282 | 1.164 | 2.499 | 1.69 | 5 |  | 2283003713 | 1 | 1
261 | FALSE | 20220529152455 |  | 1 | LN200630201 | 35W300 | 0.35 | 1200 | 0.584 | LJ5 |  | W25Y01D001 | D230646700 | WV2000(1) | CR | 500001 |  | 179 | 0.35 | 1201 | 508 | 581 | C | B0 |  | CW2070 | GB/T 2521.1-2016 | 1 | 39 |  |  | 1 |  | LN01 |  | 179 | C | WCA03w550001C | 0 | I020¦¦I020卷芯50m单机架断续油斑分切小卷D |  | 0 | 0 | 0 |  |  | 1.323 | 1.411 | 2.505 | 1.69 | 3 |  | 2283004852 | 1 | 1
262 | FALSE | 20220525082847 |  | 1 | LN200611601 | 35W300 | 0.35 | 1200 | 0.594 | LJ5 |  | W25Y01D001 | D230647400 | WV2000(1) | CR | 500001 |  | 182 | 0.35 | 1201 | 508 | 582 | C | B0 |  | CW2070 | GB/T 2521.1-2016 | 1 | 39 |  |  | 1 |  | LN01 |  | 182 | C | WCA03w550001C | 0 | I020¦¦I020通卷单机架断续油斑分切小卷D |  | 0 | 0 | 0 |  |  | 1.239 | 1.222 | 2.497 | 1.68 | 8 |  | 2283004852 | 1 | 1
263 | FALSE | 20220526091259 |  | 1 | LN200612001 | 35W300 | 0.35 | 1200 | 0.594 | LJ5 |  | W25Y01D001 | D230645700 | WV2000(1) | CR | 500001 |  | 178 | 0.35 | 1201 | 508 | 581 | C | B0 |  | CW2070 | GB/T 2521.1-2016 | 1 | 39 |  |  | 1 |  | LN01 |  | 178 | C | WCA03w550001C | 0 | I020¦¦I020WS侧距尾部65米单机架油斑，分切小卷D |  | 0 | 0 | 0 |  |  | 1.336 | 1.304 | 2.468 | 1.69 | 6 |  | 2283004851 | 1 | 1
264 | FALSE | 20220428024247 |  | 1 | LN200498603 | 35W300 | 0.35 | 1200 | 0.6 | LJ5 |  | W24Y02D001 | D228792100 | WV2000(1) | CR | 500001 |  | 160 | 0.35 | 1201 | 508 | 574 | C | B0 |  | CW2070 | GB/T 2521.1-2016 | 1 | 39 |  |  | 1 |  | LN01 |  | 160 | C | WCA03w550001C | 0 | H001¦¦H001带尾65m下表面断续炼钢翘皮分切小卷L |  | 0 | 0 | 0 |  |  | 1.191 | 1.194 | 2.357 | 1.69 | 3 |  | 2283003715 | 1 | 1
265 | FALSE | 20220328012351 |  | 1 | LN200365802 | 35W300 | 0.35 | 1200 | 0.622 | LJ5 |  | W1CY02D008 | D121085300 | WV1900(1) | CR | 500001 |  | 190 | 0.35 | 1201 | 508 | 586 | C | B0 |  | CW2070 | GB/T 2521.1-2016 | 1 | 39 |  |  | 1 |  | LN01 |  | 190 | C | WCA03w550001C | 0 | N009¦¦N009来料重量不足分切小卷D |  | 0 | 0 | 0 |  |  | 1.416 | 1.376 | 17.908 | 1.67 | 8 |  | 2182011763 | 1 | 1
266 | FALSE | 20220221112759 |  | 1 | LN200213805 | 35W300 | 0.35 | 1200 | 0.634 | LJ5 |  | W1CY02D008 | D119653100 | WV1900(1) | CR | 500001 |  | 0 | 0.35 | 1201 | 508 | 586 | C | B0 |  | CW2070 | GB/T 2521.1-2016 | 1 | 39 |  |  | 1 |  | LN01 |  | 0 | C | WCA03w550001C | 0 | I020¦¦I020带尾60米下表面单机架油斑分切D |  | 0 | 0 | 0 |  |  | 1.08 | 1.284 | 18.552 | 1.67 | 6 |  | 2181011313 | 1 | 1
267 | FALSE | 20220426162532 |  | 1 | LN200496204 | 35W300 | 0.35 | 1200 | 0.648 | LJ5 |  | W24Y02D001 | D228795500 | WV2000(1) | CR | 500001 |  | 180 | 0.35 | 1201 | 508 | 582 | C | B0 |  | CW2070 | GB/T 2521.1-2016 | 1 | 39 |  |  | 1 |  | LN01 |  | 180 | C | WCA03w550001C | 0 | H005¦¦H00568米处热轧孔洞分切未切除周围无明显翘皮，形状无规律分切小卷Z |  | 0 | 0 | 0 |  |  | 1.38 | 1.382 | 2.422 | 1.69 | 2 |  | 2283003708 | 1 | 1
268 | FALSE | 20220221101138 |  | 1 | LN200214001 | 35W300 | 0.35 | 1200 | 0.658 | LJ5 |  | W1CY02D008 | D223882600 | WV1900(1) | CR | 500001 |  | 205 | 0.35 | 1201 | 508 | 591 | C | B0 |  | CW2070 | GB/T 2521.1-2016 | 1 | 39 |  |  | 1 |  | LN01 |  | 205 | C | WCA03w550001C | 0 | I020¦¦I020带头205米上表面单机架油斑分切D |  | 0 | 0 | 0 |  |  | 1.087 | 1.281 | 18.309 | 1.67 | 6 |  | 2283000860 | 1 | 1
269 | FALSE | 20220527211918 |  | 1 | LN200624304 | 35W300 | 0.35 | 1200 | 0.66 | LJ5 |  | W25Y01D001 | D230647800 | WV2000(1) | CR | 500001 |  | 188 | 0.35 | 1201 | 508 | 585 | C | B0 |  | CW2070 | GB/T 2521.1-2016 | 1 | 39 |  |  | 1 |  | LN01 |  | 188 | C | WCA03w550001C | 0 | H005¦¦H005板头5m处DS侧炼钢孔洞分切未切除周围有明显翘皮，有手感，形状无规律分切小卷L |  | 0 | 0 | 0 |  |  | 1.311 | 1.168 | 2.681 | 1.69 | 5 |  | 2283004852 | 1 | 1
270 | FALSE | 20220221104034 |  | 1 | LN200213801 | 35W300 | 0.35 | 1200 | 0.664 | LJ5 |  | W1CY02D008 | D119653100 | WV1900(1) | CR | 500001 |  | 213 | 0.35 | 1201 | 508 | 594 | C | B0 |  | CW2070 | GB/T 2521.1-2016 | 1 | 39 |  |  | 1 |  | LN01 |  | 213 | C | WCA03w550001C | 0 | H005¦¦H005带头40米处操作侧热轧孔洞分切Z |  | 0 | 0 | 0 |  |  | 1.08 | 1.284 | 18.552 | 1.67 | 7 |  | 2181011313 | 1 | 1
271 | FALSE | 20220221134109 |  | 1 | LN200213701 | 35W300 | 0.35 | 1200 | 0.666 | LJ5 |  | W1CY02D008 | D223883900 | WV1900(1) | CR | 500001 |  | 214 | 0.35 | 1201 | 508 | 595 | C | B0 |  | CW2070 | GB/T 2521.1-2016 | 1 | 39 |  |  | 1 |  | LN01 |  | 214 | C | WCA03w550001C | 0 | I020¦¦I020带头200米上表面单机架油斑分切D |  | 0 | 0 | 0 |  |  | 1.08 | 1.284 | 18.732 | 1.67 | 5 |  | 2283000858 | 1 | 1
272 | FALSE | 20220525011413 |  | 1 | LN200614901 | 35W300 | 0.35 | 1200 | 0.668 | LJ5 |  | W23Y03D001 | D228878400 | WV1900(2) | CR | 500001 |  | 202 | 0.35 | 1201 | 508 | 590 | C | B0 |  | CW2070 | GB/T 2521.1-2016 | 1 | 39 |  |  | 1 |  | LN01 |  | 202 | C | WCA03w550001C | 0 | I014¦¦I014带头62米处操作侧单机架边浪分切D |  | 0 | 0 | 0 |  |  | 1.202 | 1.241 | 2.559 | 1.69 | 6 |  | 2283003758 | 1 | 1
273 | FALSE | 20220307195820 |  | 1 | LN200273403 | 35W300 | 0.35 | 1200 | 0.672 | LJ5 |  | W1CB07D001 | D222767402 | WV1900(2) | CR | 500001 |  | 199 | 0.35 | 1201 | 508 | 589 | C | B0 |  | CW2070 | GB/T 2521.1-2016 | 1 | 39 |  |  | 1 |  | LN01 |  | 199 | C | WCA03w550001C | 0 | I015¦¦I015卷芯50m处传动侧单机架原料板型不良，分切小卷D |  | 0 | 0 | 0 |  |  | 1.054 | 1.051 | 2.444 | 1.68 | 4 |  | 2282000122 | 1 | 1
274 | FALSE | 20220525022122 |  | 1 | LN200615201 | 35W300 | 0.35 | 1200 | 0.676 | LJ5 |  | W23Y03D001 | D228878201 | WV1900(2) | CR | 500001 |  | 204 | 0.35 | 1201 | 508 | 591 | C | B0 |  | CW2070 | GB/T 2521.1-2016 | 1 | 39 |  |  | 1 |  | LN01 |  | 204 | C | WCA03w550001C | 0 | I014¦¦I014带头55米上表面单机架边浪分切D |  | 0 | 0 | 0 |  |  | 1.214 | 1.251 | 2.657 | 1.69 | 5 |  | 2283003759 | 1 | 1
275 | FALSE | 20220221120550 |  | 1 | LN200214101 | 35W300 | 0.35 | 1200 | 0.68 | LJ5 |  | W1CY02D008 | D223884300 | WV1900(1) | CR | 500001 |  | 218 | 0.35 | 1201 | 508 | 596 | C | B0 |  | CW2070 | GB/T 2521.1-2016 | 1 | 39 |  |  | 1 |  | LN01 |  | 218 | C | WCA03w550001C | 0 | I020¦¦I020带头70米上表面单机架油斑分切D |  | 0 | 0 | 0 |  |  | 1.08 | 1.284 | 18.768 | 1.68 | 5 |  | 2283000857 | 1 | 1
276 | FALSE | 20220525031546 |  | 1 | LN200615001 | 35W300 | 0.35 | 1200 | 0.69 | LJ5 |  | W23Y03D001 | D228878300 | WV1900(2) | CR | 500001 |  | 209 | 0.35 | 1201 | 508 | 593 | C | B0 |  | CW2070 | GB/T 2521.1-2016 | 1 | 39 |  |  | 1 |  | LN01 |  | 209 | C | WCA03w550001C | 0 | I020¦¦I020带头80米上表面单机架油斑分切D |  | 0 | 0 | 0 |  |  | 1.202 | 1.241 | 2.606 | 1.69 | 6 |  | 2283003758 | 1 | 1
277 | FALSE | 20220525154647 |  | 1 | LN200611701 | 35W300 | 0.35 | 1200 | 0.704 | LJ5 |  | W25Y01D001 | D230647100 | WV2000(1) | CR | 500001 |  | 217 | 0.35 | 1201 | 508 | 596 | C | B0 |  | CW2070 | GB/T 2521.1-2016 | 1 | 39 |  |  | 1 |  | LN01 |  | 217 | C | WCA03w550001C | 0 | I020¦¦I020通卷单机架断续油斑分切小卷D |  | 0 | 0 | 0 |  |  | 1.224 | 1.235 | 2.477 | 1.69 | 6 |  | 2283004853 | 1 | 1
278 | FALSE | 20220221155957 |  | 1 | LN200213904 | 35W300 | 0.35 | 1200 | 0.704 | LJ5 |  | W1CY02D008 | D223884400 | WV1900(1) | CR | 500001 |  | 220 | 0.35 | 1201 | 508 | 597 | C | B0 |  | CW2070 | GB/T 2521.1-2016 | 1 | 39 |  |  | 1 |  | LN01 |  | 220 | C | WCA03w550001C | 0 | I003¦¦I003带尾93米处操作侧热轧边损分切Z |  | 0 | 0 | 0 |  |  | 1.087 | 1.281 | 18.595 | 1.68 | 6 |  | 2283000857 | 1 | 1
279 | FALSE | 20220808034613 | 1 |  | LM200966701 | 35W300 | 0.35 | 1200 | 0.716 | LJ5 |  | W26Y01D003 | D232672000 | WV2000(1) | CR | 500001 |  | 219 | 0.35 | 1201 | 508 | 596 | C | B0 |  | CW2070 | GB/T 2521.1-2016 | 1 | 39 |  |  | 1 |  | LM01 |  | 219 | C | WCA03w550001C | 0 | N006¦¦N006卷芯95m单机架厚度波动大分切小卷D |  | 0 | 0 | 0 |  |  | 1.399 | 1.247 | 2.515 | 1.69 | 3 |  | 2283006031 | 1 | 1
280 | FALSE | 20220525163135 |  | 1 | LN200613401 | 35W300 | 0.35 | 1200 | 0.72 | LJ5 |  | W23Y02D002 | D228876500 | WV1900(2) | CR | 500001 |  | 223 | 0.35 | 1201 | 508 | 598 | C | B0 |  | CW2070 | GB/T 2521.1-2016 | 1 | 39 |  |  | 1 |  | LN01 |  | 223 | C | WCA03w550001C | 0 | I020¦¦I0200-180米上表面单机架油斑明显分切小卷D |  | 0 | 0 | 0 |  |  | 1.222 | 1.269 | 2.435 | 1.69 | 8 |  | 2283003758 | 1 | 1
281 | FALSE | 20220526082814 |  | 1 | LN200611901 | 35W300 | 0.35 | 1200 | 0.722 | LJ5 |  | W25Y01D001 | D230647200 | WV2000(1) | CR | 500001 |  | 217 | 0.35 | 1201 | 508 | 596 | C | B0 |  | CW2070 | GB/T 2521.1-2016 | 1 | 39 |  |  | 1 |  | LN01 |  | 217 | C | WCA03w550001C | 0 | I020¦¦I020WS侧距尾部190米单机架油斑，分切小卷D |  | 0 | 0 | 0 |  |  | 1.336 | 1.304 | 2.469 | 1.69 | 7 |  | 2283004853 | 1 | 1
282 | FALSE | 20220222042300 |  | 1 | LN200211201 | 35W300 | 0.35 | 1200 | 0.734 | LJ5 |  | W1CY02D008 | D223884000 | WV1900(1) | CR | 500001 |  | 236 | 0.35 | 1201 | 508 | 603 | C | B0 |  | CW2070 | GB/T 2521.1-2016 | 1 | 39 |  |  | 1 |  | LN01 |  | 236 | C | WCA03w550001C | 0 | I020¦¦I020通卷单机架油斑分切小卷D |  | 0 | 0 | 0 |  |  | 1.165 | 1.374 | 18.42 | 1.68 | 3 |  | 2283000858 | 1 | 1
283 | FALSE | 20220425144616 |  | 1 | LN200492202 | 35W300 | 0.35 | 1200 | 0.746 | LJ5 |  | W24Y02D001 | D228792500 | WV2000(1) | CR | 500001 |  | 226 | 0.35 | 1201 | 508 | 599 | C | B0 |  | CW2070 | GB/T 2521.1-2016 | 1 | 39 |  |  | 1 |  | LN01 |  | 226 | C | WCA03w550001C | 0 | H005¦¦H005带头70米处操作侧热轧孔洞分切Z |  | 0 | 0 | 0 |  |  | 1.54 | 1.49 | 2.394 | 1.69 | 5 |  | 2283003715 | 1 | 1
284 | FALSE | 20220222025632 |  | 1 | LN200210901 | 35W300 | 0.35 | 1200 | 0.752 | LJ5 |  | W1CY02D008 | D223883200 | WV1900(1) | CR | 500001 |  | 241 | 0.35 | 1201 | 508 | 605 | C | B0 |  | CW2070 | GB/T 2521.1-2016 | 1 | 39 |  |  | 1 |  | LN01 |  | 241 | C | WCA03w550001C | 0 | I020¦¦I020通卷单机架油斑分切小卷D |  | 0 | 0 | 0 |  |  | 1.171 | 1.367 | 18.411 | 1.67 | 6 |  | 2283000860 | 1 | 1
285 | FALSE | 20220221142329 |  | 1 | LN200213901 | 35W300 | 0.35 | 1200 | 0.754 | LJ5 |  | W1CY02D008 | D223884400 | WV1900(1) | CR | 500001 |  | 241 | 0.35 | 1201 | 508 | 605 | C | B0 |  | CW2070 | GB/T 2521.1-2016 | 1 | 39 |  |  | 1 |  | LN01 |  | 241 | C | WCA03w550001C | 0 | I020¦¦I020带头220米上表面单机架油斑分切D |  | 0 | 0 | 0 |  |  | 1.087 | 1.281 | 18.595 | 1.68 | 3 |  | 2283000857 | 1 | 1
286 | FALSE | 20220222023003 |  | 1 | LN200210801 | 35W300 | 0.35 | 1200 | 0.754 | LJ5 |  | W1CY02D008 | D223883600 | WV1900(1) | CR | 500001 |  | 241 | 0.35 | 1201 | 508 | 605 | C | B0 |  | CW2070 | GB/T 2521.1-2016 | 1 | 39 |  |  | 1 |  | LN01 |  | 241 | C | WCA03w550001C | 0 | I020¦¦I020通卷单机架油斑分切小卷D |  | 0 | 0 | 0 |  |  | 1.168 | 1.396 | 17.815 | 1.67 | 5 |  | 2283000858 | 1 | 1
287 | FALSE | 20220225134231 |  | 1 | LN200224503 | 35W300 | 0.35 | 1200 | 0.766 | LJ5 |  | W1CB07D001 | D222771200 | WV1900(2) | CR | 500001 |  | 245 | 0.35 | 1201 | 508 | 606 | C | B0 |  | CW2070 | GB/T 2521.1-2016 | 1 | 39 |  |  | 1 |  | LN01 |  | 245 | C | WCA03w550001C | 0 | H005¦¦H005板头5m处WS侧炼钢孔洞分切未切除周围有明显翘皮，有手感，形状无规律分切小卷L |  | 0 | 0 | 0 |  |  | 1.069 | 1.237 | 2.518 | 1.69 | 5 |  | 2282000121 | 1 | 1
288 | FALSE | 20220426012454 |  | 1 | LN200494101 | 35W300 | 0.35 | 1200 | 0.774 | LJ5 |  | W24Y02D001 | D228794600 | WV2000(1) | CR | 500001 |  | 238 | 0.35 | 1201 | 508 | 603 | C | B0 |  | CW2070 | GB/T 2521.1-2016 | 1 | 39 |  |  | 1 |  | LN01 |  | 238 | C | WCA03w550001C | 0 | H005¦¦H005带尾5m传动侧热轧孔洞分切Z |  | 0 | 0 | 0 |  |  | 1.424 | 1.413 | 2.439 | 1.69 | 4 |  | 2283003710 | 1 | 1
1 | FALSE | 20210508212402 |  | 1 | LN100319201 | 35W300 | 0.35 | 1155 | 0.778 | LJ3 |  | W09T01D006 | D017090600 | WV1900(1) | CR | 500001 |  | 0 | 0.35 | 1156 | 508 | 0 | C | B0 |  | CW2070 | GB/T 2521.1-2016 | 1 | 39 |  |  | 1 |  | LN01 |  | 0 | C | WCA03w550001C | 0 | H014¦¦H014铁损不符分切,因单机架原料窄尺改规格 | 总工办通知SG35WV1900降级改配35W300 | 0 | 0 | 0 |  |  | 0.921 | 0.736 | 18.845 | 1.67 | 3 |  | 2083009708 | 1 | 1
2 | FALSE | 20220222052145 |  | 1 | LN200211401 | 35W300 | 0.35 | 1200 | 0.78 | LJ5 |  | W1CY02D008 | D223883000 | WV1900(1) | CR | 500001 |  | 250 | 0.35 | 1201 | 508 | 608 | C | B0 |  | CW2070 | GB/T 2521.1-2016 | 1 | 39 |  |  | 1 |  | LN01 |  | 250 | C | WCA03w550001C | 0 | I020¦¦I020通卷单机架油斑分切小卷D |  | 0 | 0 | 0 |  |  | 1.168 | 1.396 | 17.855 | 1.67 | 3 |  | 2283000860 | 1 | 1
3 | FALSE | 20220222072109 |  | 1 | LN200211601 | 35W300 | 0.35 | 1200 | 0.786 | LJ5 |  | W1CY02D008 | D223883500 | WV1900(1) | CR | 500001 |  | 253 | 0.35 | 1201 | 508 | 609 | C | B0 |  | CW2070 | GB/T 2521.1-2016 | 1 | 39 |  |  | 1 |  | LN01 |  | 253 | C | WCA03w550001C | 0 | I020¦¦I020通卷单机架油斑分切小卷D |  | 0 | 0 | 0 |  |  | 1.107 | 1.356 | 17.62 | 1.67 | 5 |  | 2283000858 | 1 | 1
4 | FALSE | 20220222035630 |  | 1 | LN200211101 | 35W300 | 0.35 | 1200 | 0.794 | LJ5 |  | W1CY02D008 | D223884500 | WV1900(1) | CR | 500001 |  | 255 | 0.35 | 1201 | 508 | 610 | C | B0 |  | CW2070 | GB/T 2521.1-2016 | 1 | 39 |  |  | 1 |  | LN01 |  | 255 | C | WCA03w550001C | 0 | I020¦¦I020通卷单机架油斑分切小卷D |  | 0 | 0 | 0 |  |  | 1.168 | 1.396 | 18.048 | 1.67 | 7 |  | 2283000857 | 1 | 1
5 | FALSE | 20220222065155 |  | 1 | LN200211701 | 35W300 | 0.35 | 1200 | 0.796 | LJ5 |  | W1CY02D008 | D223883400 | WV1900(1) | CR | 500001 |  | 255 | 0.35 | 1201 | 508 | 610 | C | B0 |  | CW2070 | GB/T 2521.1-2016 | 1 | 39 |  |  | 1 |  | LN01 |  | 255 | C | WCA03w550001C | 0 | I020¦¦I020通卷单机架油斑分切小卷D |  | 0 | 0 | 0 |  |  | 1.107 | 1.356 | 17.413 | 1.67 | 5 |  | 2283000860 | 1 | 1
6 | FALSE | 20220328020747 |  | 1 | LN200365901 | 35W300 | 0.35 | 1200 | 0.822 | LJ5 |  | W1CY02D008 | D223882900 | WV1900(1) | CR | 500001 |  | 262 | 0.35 | 1201 | 508 | 612 | C | B0 |  | CW2070 | GB/T 2521.1-2016 | 1 | 39 |  |  | 1 |  | LN01 |  | 262 | C | WCA03w550001C | 0 | I020¦¦I020通卷上表面单机架油斑分切小卷D |  | 0 | 0 | 0 |  |  | 1.403 | 1.363 | 17.699 | 1.66 | 8 |  | 2283000860 | 1 | 1
7 | FALSE | 20220525014352 |  | 1 | LN200615301 | 35W300 | 0.35 | 1200 | 0.844 | LJ5 |  | W23Y03D001 | D228877600 | WV1900(2) | CR | 500001 |  | 256 | 0.35 | 1201 | 508 | 610 | C | B0 |  | CW2070 | GB/T 2521.1-2016 | 1 | 39 |  |  | 1 |  | LN01 |  | 256 | C | WCA03w550001C | 0 | I014¦¦I014带头167米处操作侧单机架边浪分切D |  | 0 | 0 | 0 |  |  | 1.202 | 1.241 | 2.593 | 1.68 | 5 |  | 2283003757 | 1 | 1
8 | FALSE | 20220224010118 |  | 1 | LN200211801 | 35W300 | 0.35 | 1200 | 0.858 | LJ5 |  | W1CY02D008 | D223883100 | WV1900(1) | CR | 500001 |  | 274 | 0.35 | 1201 | 508 | 617 | C | B0 |  | CW2070 | GB/T 2521.1-2016 | 1 | 39 |  |  | 1 |  | LN01 |  | 274 | C | WCA03w550001C | 0 | I020¦¦I020通卷180m油斑，分切小卷D |  | 0 | 0 | 0 |  |  | 1.165 | 1.374 | 18.421 | 1.68 | 3 |  | 2283000860 | 1 | 1
9 | FALSE | 20220326104636 |  | 1 | LN200358901 | 35W300 | 0.35 | 1200 | 0.866 | LJ5 |  | W23Y01D005 | D114631100 | W350 | CR | 500001 |  | 263 | 0.35 | 1201 | 508 | 613 | C | B0 |  | CW2070 | GB/T 2521.1-2016 | 1 | 39 |  |  | 1 |  | LN01 |  | 263 | C | WCA03w550001C | 0 | I020¦¦I020通卷单机架油斑，分切小卷，余材消耗D |  | 0 | 0 | 0 |  |  | 1.195 | 1.183 | 17.565 | 1.68 | 8 |  | 2183008648 | 1 | 1
10 | FALSE | 20220221093636 |  | 1 | LN200213403 | 35W300 | 0.35 | 1200 | 0.872 | LJ5 |  | W1CY02D007 | D222772000 | WV2000(1) | CR | 500001 |  | 260 | 0.35 | 1201 | 508 | 612 | C | B0 |  | CW2070 | GB/T 2521.1-2016 | 1 | 39 |  |  | 1 |  | LN01 |  | 260 | C | WCA03w550001C | 0 | I003¦¦I003带尾286米处操作侧热轧边损分切Z |  | 0 | 0 | 0 |  |  | 1.118 | 1.331 | 18.735 | 1.69 | 6 |  | 2282000128 | 1 | 1
11 | FALSE | 20220525202213 |  | 1 | LN200613904 | 35W300 | 0.35 | 1200 | 0.896 | LJ5 |  | W23Y03D001 | D228877800 | WV1900(2) | CR | 500001 |  | 269 | 0.35 | 1201 | 508 | 615 | C | B0 |  | CW2070 | GB/T 2521.1-2016 | 1 | 39 |  |  | 1 |  | LN01 |  | 269 | C | WCA03w550001C | 0 | I015¦¦I015通卷DS侧断续单机架板型不良分切小卷D |  | 0 | 0 | 0 |  |  | 1.27 | 1.254 | 2.388 | 1.68 | 6 |  | 2283003759 | 1 | 1
12 | FALSE | 20220530163256 |  | 1 | LN200632001 | 35W300 | 0.35 | 1110 | 0.92 | LJ5 |  | W25Y01D003 | D230669600 | WV2000(1) | CR | 500001 |  | 287 | 0.35 | 1111 | 508 | 621 | C | B0 |  | CW2070 | GB/T 2521.1-2016 | 1 | 39 |  |  | 1 |  | LN01 |  | 287 | C | WCA03w550001C | 0 | I020¦¦I020通卷单机架断续油斑分切小卷D |  | 0 | 0 | 0 |  |  | 1.339 | 1.383 | 18.644 | 1.68 | 3 |  | 2283004867 | 1 | 1
13 | FALSE | 20220221131012 |  | 1 | LN200214005 | 35W300 | 0.35 | 1200 | 0.924 | LJ5 |  | W1CY02D008 | D223882600 | WV1900(1) | CR | 500001 |  | 287 | 0.35 | 1201 | 508 | 621 | C | B0 |  | CW2070 | GB/T 2521.1-2016 | 1 | 39 |  |  | 1 |  | LN01 |  | 287 | C | WCA03w550001C | 0 | I020¦¦I020带尾280米上表面单机架油斑分切D |  | 0 | 0 | 0 |  |  | 1.087 | 1.281 | 18.309 | 1.67 | 4 |  | 2283000860 | 1 | 1
14 | FALSE | 20220502142533 |  | 1 | LN200519601 | 35W300 | 0.35 | 1200 | 0.932 | LJ5 |  | W24Y02D001 | D228795200 | WV2000(1) | CR | 500001 |  | 287 | 0.35 | 1201 | 508 | 621 | C | B0 |  | CW2070 | GB/T 2521.1-2016 | 1 | 39 |  |  | 1 |  | LN01 |  | 287 | C | WCA03w550001C | 0 | I020¦¦I020通卷单机架断续油斑明显分切D |  | 0 | 0 | 0 |  |  | 1.274 | 1.255 | 2.611 | 1.69 | 8 |  | 2283003708 | 1 | 1
15 | FALSE | 20220709172739 | 1 |  | LN200782002 | 35W300 | 0.35 | 1200 | 0.944 | LJ5 |  | W24Y02D001 | D228817101 | WV2000(1) | CR | 500001 |  | 280 | 0.35 | 1201 | 508 | 619 | C | B0 |  | CW2070 | GB/T 2521.1-2016 | 1 | 39 |  |  | 1 |  | LN01 |  | 280 | C | WCA03w550001C | 0 | H005¦¦H005307米处炼钢孔洞分切未切除周围有明显翘皮，有手感，形状无规律分切小卷L |  | 0 | 0 | 0 |  |  | 1.31 | 1.199 | 2.401 | 1.69 | 5 |  | 2283003716 | 1 | 1
16 | FALSE | 20220222055156 |  | 1 | LN200211301 | 35W300 | 0.35 | 1200 | 1.03 | LJ5 |  | W1CY02D008 | D223882800 | WV1900(1) | CR | 500001 |  | 328 | 0.35 | 1201 | 508 | 636 | C | B0 |  | CW2070 | GB/T 2521.1-2016 | 1 | 39 |  |  | 1 |  | LN01 |  | 328 | B | WCA03w550001B | 0 | I020¦¦I020通卷单机架油斑分切小卷D |  | 0 | 0 | 0 |  |  | 1.107 | 1.356 | 17.871 | 1.67 | 3 |  | 2283000860 | 1 | 1
17 | FALSE | 20220221060255 |  | 1 | LN200212301 | 35W300 | 0.35 | 1200 | 1.068 | LJ5 |  | W1CY02D008 | D223884200 | WV1900(1) | CR | 500001 |  | 340 | 0.35 | 1201 | 508 | 640 | C | B0 |  | CW2070 | GB/T 2521.1-2016 | 1 | 39 |  |  | 1 |  | LN01 |  | 340 | B | WCA03w550001B | 0 | I020¦¦I020通卷上下表面单机架油斑分切小卷D |  | 0 | 0 | 0 |  |  | 1.167 | 1.366 | 17.468 | 1.67 | 8 |  | 2283000858 | 1 | 1
18 | FALSE | 20220426143713 |  | 1 | LN200496001 | 35W300 | 0.35 | 1200 | 1.08 | LJ5 |  | W24Y02D001 | D228790500 | WV2000(1) | CR | 500001 |  | 333 | 0.35 | 1201 | 508 | 638 | C | B0 |  | CW2070 | GB/T 2521.1-2016 | 1 | 39 |  |  | 1 |  | LN01 |  | 333 | B | WCA03w550001B | 0 | N006¦¦N006通卷单机架厚度曲线波动大分切小卷D |  | 0 | 0 | 0 |  |  | 1.37 | 1.403 | 2.373 | 1.7 | 5 |  | 2283003713 | 1 | 1
19 | FALSE | 20220227185526 |  | 1 | LN200238604 | 35W300 | 0.35 | 1200 | 1.102 | LJ5 |  | W1CY02D004 | D222769900 | WV1900(2) | CR | 500001 |  | 342 | 0.35 | 1201 | 508 | 641 | C | B0 |  | CW2070 | GB/T 2521.1-2016 | 1 | 39 |  |  | 1 |  | LN01 |  | 342 | B | WCA03w550001B | 0 | I003¦¦I003板头30-90mWS侧热轧多处边损分切小卷未切除Z |  | 0 | 0 | 0 |  |  | 1.078 | 1.25 | 2.496 | 1.68 | 6 |  | 2282000122 | 1 | 1
20 | FALSE | 20220221052008 |  | 1 | LN200212101 | 35W300 | 0.35 | 1200 | 1.106 | LJ5 |  | W1CY02D008 | D223884700 | WV1900(1) | CR | 500001 |  | 352 | 0.35 | 1201 | 508 | 644 | C | B0 |  | CW2070 | GB/T 2521.1-2016 | 1 | 39 |  |  | 1 |  | LN01 |  | 352 | B | WCA03w550001B | 0 | I020¦¦I020通卷上下表面单机架油斑分切小卷D |  | 0 | 0 | 0 |  |  | 1.152 | 1.392 | 18.059 | 1.67 | 6 |  | 2283000857 | 1 | 1
21 | FALSE | 20220222032535 |  | 1 | LN200211001 | 35W300 | 0.35 | 1200 | 1.124 | LJ5 |  | W1CY02D008 | D223883700 | WV1900(1) | CR | 500001 |  | 358 | 0.35 | 1201 | 508 | 646 | C | B0 |  | CW2070 | GB/T 2521.1-2016 | 1 | 39 |  |  | 1 |  | LN01 |  | 358 | B | WCA03w550001B | 0 | I020¦¦I020通卷单机架油斑分切小卷D |  | 0 | 0 | 0 |  |  | 1.171 | 1.367 | 18.552 | 1.68 | 7 |  | 2283000858 | 1 | 1
22 | FALSE | 20220307193901 |  | 1 | LN200273302 | 35W300 | 0.35 | 1200 | 1.182 | LJ5 |  | W1CB07D001 | D222767401 | WV1900(2) | CR | 500001 |  | 369 | 0.35 | 1201 | 508 | 650 | C | B0 |  | CW2070 | GB/T 2521.1-2016 | 1 | 39 |  |  | 1 |  | LN01 |  | 369 | B | WCA03w550001B | 0 | N006¦¦N006通卷单机架厚度曲线波动大，分切小卷D |  | 0 | 0 | 0 |  |  | 1.054 | 1.051 | 2.441 | 1.68 | 3 |  | 2282000122 | 1 | 1
23 | FALSE | 20220528085256 |  | 1 | LN200622501 | 35W300 | 0.35 | 1200 | 1.248 | LJ5 |  | W24Y02D001 | D228792400 | WV2000(1) | CR | 500001 |  | 387 | 0.35 | 1201 | 508 | 656 | C | B0 |  | CW2070 | GB/T 2521.1-2016 | 1 | 39 |  |  | 1 |  | LN01 |  | 387 | B | WCA03w550001B | 0 | I020¦¦I020通卷单机架断续油斑分切小卷D |  | 0 | 0 | 0 |  |  | 1.296 | 1.14 | 2.493 | 1.7 | 6 |  | 2283003715 | 1 | 1
24 | FALSE | 20220525200432 |  | 1 | LN200613901 | 35W300 | 0.35 | 1200 | 1.284 | LJ5 |  | W23Y03D001 | D228877800 | WV1900(2) | CR | 500001 |  | 400 | 0.35 | 1201 | 508 | 660 | C | B0 |  | CW2070 | GB/T 2521.1-2016 | 1 | 39 |  |  | 1 |  | LN01 |  | 400 | B | WCA03w550001B | 0 | I015¦¦I015通卷DS侧断续单机架板型不良分切小卷D |  | 0 | 0 | 0 |  |  | 1.27 | 1.254 | 2.388 | 1.68 | 6 |  | 2283003759 | 1 | 1
25 | FALSE | 20220426140703 |  | 1 | LN200495901 | 35W300 | 0.35 | 1200 | 1.318 | LJ5 |  | W24Y02D001 | D228794700 | WV2000(1) | CR | 500001 |  | 408 | 0.35 | 1201 | 508 | 663 | C | B0 |  | CW2070 | GB/T 2521.1-2016 | 1 | 39 |  |  | 1 |  | LN01 |  | 408 | B | WCA03w550001B | 0 | N006¦¦N006通卷单机架厚度曲线波动大分切小卷D |  | 0 | 0 | 0 |  |  | 1.37 | 1.403 | 2.408 | 1.69 | 5 |  | 2283003710 | 1 | 1
26 | FALSE | 20220328033015 |  | 1 | LN200366001 | 35W300 | 0.35 | 1200 | 1.356 | LJ5 |  | W1CY02D008 | D223883300 | WV1900(1) | CR | 500001 |  | 431 | 0.35 | 1201 | 508 | 671 | C | B0 |  | CW2070 | GB/T 2521.1-2016 | 1 | 39 |  |  | 1 |  | LN01 |  | 431 | B | WCA03w550001B | 0 | I015¦¦I015通卷DS侧单机架板型不良分切小卷D |  | 0 | 0 | 0 |  |  | 1.403 | 1.363 | 17.637 | 1.66 | 4 |  | 2283000860 | 1 | 1
27 | FALSE | 20220525023618 |  | 1 | LN200615203 | 35W300 | 0.35 | 1200 | 1.412 | LJ5 |  | W23Y03D001 | D228878201 | WV1900(2) | CR | 500001 |  | 416 | 0.35 | 1201 | 508 | 666 | C | B0 |  | CW2070 | GB/T 2521.1-2016 | 1 | 39 |  |  | 1 |  | LN01 |  | 416 | B | WCA03w550001B | 0 | I020¦¦I020带尾416米上表面单机架油斑分切D |  | 0 | 0 | 0 |  |  | 1.214 | 1.251 | 2.657 | 1.69 | 7 |  | 2283003759 | 1 | 1
28 | FALSE | 20220221100005 |  | 1 | LN200213502 | 35W300 | 0.35 | 1200 | 1.454 | LJ5 |  | W1CY02D007 | D222778001 | WV2000(1) | CR | 500001 |  | 438 | 0.35 | 1201 | 508 | 673 | C | B0 |  | CW2070 | GB/T 2521.1-2016 | 1 | 39 |  |  | 1 |  | LN01 |  | 438 | B | WCA03w550001B | 0 | N009¦¦N009热轧卷重不符分切小卷Z |  | 0 | 0 | 0 |  |  | 1.118 | 1.331 | 18.686 | 1.69 | 6 |  | 2282000129 | 1 | 1
29 | FALSE | 20220525170817 |  | 1 | LN200613302 | 35W300 | 0.35 | 1200 | 1.602 | LJ5 |  | W23Y02D002 | D228876900 | WV1900(2) | CR | 500001 |  | 499 | 0.35 | 1201 | 508 | 693 | C | B0 |  | CW2070 | GB/T 2521.1-2016 | 1 | 39 |  |  | 1 |  | LN01 |  | 499 | B | WCA03w550001B | 0 | H005¦¦H005板尾10m、250m、340m三处WS侧热轧孔洞分切未切除周围无明显翘皮，形状无规律分切小卷Z |  | 0 | 0 | 0 |  |  | 1.222 | 1.269 | 2.437 | 1.7 | 5 |  | 2283003758 | 1 | 1
30 | FALSE | 20220525064904 |  | 1 | LN200615004 | 35W300 | 0.35 | 1200 | 1.612 | LJ5 |  | W23Y03D001 | D228878300 | WV1900(2) | CR | 500001 |  | 481 | 0.35 | 1201 | 508 | 687 | C | B0 |  | CW2070 | GB/T 2521.1-2016 | 1 | 39 |  |  | 1 |  | LN01 |  | 481 | B | WCA03w550001B | 0 | I014¦¦I014圆盘剪崩刀导致边浪 |  | 0 | 0 | 0 |  |  | 1.202 | 1.241 | 2.606 | 1.69 | 5 |  | 2283003758 | 1 | 1
31 | FALSE | 20220610103639 | 1 |  | LN200681601 | 35W300 | 0.35 | 1200 | 1.686 | LJ5 |  | W24Y02D001 | D228790400 | WV2000(1) | CR | 500001 |  | 524 | 0.35 | 1201 | 508 | 701 | C | B0 |  | CW2070 | GB/T 2521.1-2016 | 1 | 39 |  |  | 1 |  | LN01 |  | 524 | B | WCA03w550001B | 0 | I020¦¦I020板头0-430m上表面单机架油斑分切小卷D |  | 0 | 0 | 0 |  |  | 1.24 | 1.231 | 2.43 | 1.69 | 8 |  | 2283003713 | 1 | 1
32 | FALSE | 20220221102022 |  | 1 | LN200214002 | 35W300 | 0.35 | 1200 | 1.766 | LJ5 |  | W1CY02D008 | D223882600 | WV1900(1) | CR | 500001 |  | 553 | 0.35 | 1201 | 508 | 710 | C | B0 |  | CW2070 | GB/T 2521.1-2016 | 1 | 39 |  |  | 1 |  | LN01 |  | 553 | B | WCA03w550001B | 0 | I008¦¦I008带头553米操作侧切边不良分切小卷 |  | 0 | 0 | 0 |  |  | 1.087 | 1.281 | 18.309 | 1.67 | 4 |  | 2283000860 | 1 | 1
33 | FALSE | 20220221111326 |  | 1 | LN200213501 | 35W300 | 0.35 | 1200 | 2.37 | LJ5 |  | W1CY02D007 | D222778001 | WV2000(1) | CR | 500001 |  | 740 | 0.35 | 1201 | 508 | 767 | C | W1 |  | CW2070 | GB/T 2521.1-2016 | 1 | 39 |  |  | 1 |  | LN01 |  | 740 | B | WCA03w550001B | 0 | H001¦¦H001带头740米上表面炼钢翘皮分切L |  | 0 | 0 | 0 |  |  | 1.118 | 1.331 | 18.686 | 1.69 | 4 |  | 2282000129 | 1 | 1
34 | FALSE | 20220328074311 |  | 1 | LN200365904 | 35W300 | 0.35 | 1200 | 2.504 | LJ5 |  | W1CY02D008 | D223882900 | WV1900(1) | CR | 500001 |  | 782 | 0.35 | 1201 | 508 | 779 | C | W1 |  | CW2070 | GB/T 2521.1-2016 | 1 | 39 |  |  | 1 |  | LN01 |  | 782 | B | WCA03w550001B | 0 | I015¦¦I015通卷WS侧单机架板型不良分切小卷D |  | 0 | 0 | 0 |  |  | 1.403 | 1.363 | 17.699 | 1.66 | 7 |  | 2283000860 | 1 | 1
35 | FALSE | 20220527195406 |  | 1 | LN200624101 | 35W300 | 0.35 | 1200 | 2.532 | LJ5 |  | W25Y01D001 | D230647600 | WV2000(1) | CR | 500001 |  | 787 | 0.35 | 1201 | 508 | 780 | C | W1 |  | CW2070 | GB/T 2521.1-2016 | 1 | 39 |  |  | 1 |  | LN01 |  | 787 | B | WCA03w550001B | 0 | I015¦¦I015板尾50-70mDS侧单机架板型不良分切小卷D |  | 0 | 0 | 0 |  |  | 1.257 | 1.163 | 2.666 | 1.7 | 6 |  | 2283004852 | 1 | 1
36 | FALSE | 20220228063103 |  | 1 | LN200225503 | 35W300 | 0.35 | 1200 | 2.654 | LJ5 |  | W1CB07D001 | D222769600 | WV1900(2) | CR | 500001 |  | 840 | 0.35 | 1201 | 508 | 795 | C | W1 |  | CW2070 | GB/T 2521.1-2016 | 1 | 39 |  |  | 1 |  | LN01 |  | 840 | B | WCA03w550001B | 0 | I003¦¦I003带尾839米处传动侧热轧边损分切Z |  | 0 | 0 | 0 |  |  | 1.059 | 1.228 | 2.397 | 1.69 | 4 |  | 2282000124 | 1 | 1
37 | FALSE | 20220301024413 |  | 1 | LN200225803 | 35W300 | 0.35 | 1200 | 2.796 | LJ5 |  | W1CY02D004 | D222770700 | WV1900(2) | CR | 500001 |  | 875 | 0.35 | 1201 | 508 | 805 | C | W1 |  | CW2070 | GB/T 2521.1-2016 | 1 | 39 |  |  | 1 |  | LN01 |  | 875 | B | WCA03w550001B | 0 | H005¦¦H005头531米处操作侧炼钢孔洞分切小卷L |  | 0 | 0 | 0 |  |  | 1.203 | 1.051 | 2.398 | 1.69 | 4 |  | 2282000125 | 1 | 1
38 | FALSE | 20220525171752 |  | 1 | LN200613303 | 35W300 | 0.35 | 1200 | 2.992 | LJ5 |  | W23Y02D002 | D228876900 | WV1900(2) | CR | 500001 |  | 937 | 0.35 | 1201 | 508 | 822 | C | W1 |  | CW2070 | GB/T 2521.1-2016 | 1 | 39 |  |  | 1 |  | LN01 |  | 937 | B | WCA03w550001B | 0 | H005¦¦H005板尾5m处WS侧炼钢孔洞分切未切除周围有明显翘皮，有手感，形状无规律分切小卷L |  | 0 | 0 | 0 |  |  | 1.222 | 1.269 | 2.437 | 1.7 | 8 |  | 2283003758 | 1 | 1
39 | FALSE | 20220610110004 | 1 |  | LN200681603 | 35W300 | 0.35 | 1200 | 5.655 | LJ3 |  | W24Y02D001 | D228790400 | WV2000(1) | CR | 800001 |  | 1768 | 0.35 | 1201 | 508 | 1023 | C | W1 |  | CW2070 | GB/T 2521.1-2016 | 1 | 39 |  |  | 1 |  | LN01 |  | 1768 | A | WCA03w550001A | 0 | I020¦¦I020通卷上下表面单机架油斑分切，判次D |  | 0 | 0 | 0 |  |  | 1.24 | 1.231 | 2.43 | 1.69 | 6 |  | 2283003713 | 1 | 1
40 | FALSE | 20220920231050 |  |  | LN200976901 | 35W440 | 0.35 | 1200 | 0.462 | LP3 |  | W28A16D001 | D236742600 | W440(1) | CR | U30005 |  | 149 | 0.35 | 1201 | 508 | 570 | C | B0 |  | CW2012 | GB/T 2521-2008 | 1 | 39 |  |  | 1 |  | LN01 |  | 149 | C | WCA02w300001C | 0 | N006¦¦N006带头74米单机架厚度不符分切D |  | 0 | 0 | 0 |  |  | 1.064 | 1.17 | 2.807 | 1.71 | 6 |  | 2283008563 | 1 | 1
41 | FALSE | 20220921165928 |  |  | LN200987601 | 35W440 | 0.35 | 1200 | 0.53 | LP3 |  | W28A16D001 | D236742900 | W440(1) | CR | U30005 |  | 168 | 0.35 | 1201 | 508 | 577 | C | B0 |  | CW2012 | GB/T 2521-2008 | 1 | 39 |  |  | 1 |  | LN01 |  | 168 | C | WCA02w300001C | 0 | H001¦¦H001带头48米下表面断续炼钢翘皮沿轧制方向呈长条状分切L |  | 0 | 0 | 0 |  |  | 1.386 | 1.402 | 2.722 | 1.71 | 5 |  | 2283008563 | 1 | 1
42 | FALSE | 20220920221108 |  |  | LN200983901 | 35W440 | 0.35 | 1200 | 0.54 | LP3 |  | W29A02D026 | D231764400 | W440(1) | CR | U30005 |  | 171 | 0.35 | 1201 | 508 | 578 | C | B0 |  | CW2012 | GB/T 2521-2008 | 1 | 39 |  |  | 1 |  | LN01 |  | 171 | C | WCA02w300001C | 0 | H005¦¦H005带头62米处传动侧炼钢孔洞分切、周围有明显翘皮L |  | 0 | 0 | 0 |  |  | 1.539 | 1.543 | 2.779 | 1.71 | 5 |  | 2283005528 | 1 | 1
43 | FALSE | 20220920065314 |  |  | LN200975301 | 35W440 | 0.35 | 1200 | 0.596 | LP3 |  | W29D01D001 | D232752500 | W440(1) | CR | U30005 |  | 185 | 0.35 | 1201 | 508 | 584 | C | B0 |  | CW2012 | GB/T 2521-2008 | 1 | 39 |  |  | 1 |  | LN01 |  | 185 | C | WCA02w300001C | 0 | I003¦¦I003距头部39米操作侧热轧边损，分切小卷Z |  | 0 | 0 | 0 |  |  | 1.163 | 1.215 | 2.848 | 1.71 | 5 |  | 2283006094 | 1 | 1
44 | FALSE | 20220921225707 |  |  | LN200992101 | 35W440 | 0.35 | 1200 | 0.662 | LP3 |  | W28A16D001 | D236743800 | W440(1) | CR | U30005 |  | 209 | 0.35 | 1201 | 508 | 593 | C | B0 |  | CW2012 | GB/T 2521-2008 | 1 | 39 |  |  | 1 |  | LN01 |  | 209 | C | WCA02w300001C | 0 | H005¦¦H005带头104米处传动侧热轧孔洞分切、周围无明显翘皮Z |  | 0 | 0 | 0 |  |  | 1.281 | 1.257 | 2.828 | 1.71 | 6 |  | 2283008561 | 1 | 1
45 | FALSE | 20220921181504 |  |  | LN200988001 | 35W440 | 0.35 | 1200 | 1.444 | LP3 |  | W29D01D001 | D232895900 | W440(1) | CR | U30005 |  | 446 | 0.35 | 1201 | 508 | 676 | C | B0 |  | CW2012 | GB/T 2521-2008 | 1 | 39 |  |  | 1 |  | LN01 |  | 446 | B | WCA02w300001B | 0 | H005¦¦H005带头446米处传动侧热轧孔洞分切Z |  | 0 | 0 | 0 |  |  | 1.374 | 1.38 | 2.818 | 1.71 | 4 |  | 2281006162 | 1 | 1
46 | FALSE | 20220921234642 |  |  | LN200992304 | 35W440 | 0.35 | 1200 | 1.724 | LP3 |  | W29D01D001 | D232759900 | W440(1) | CR | U30005 |  | 519 | 0.35 | 1201 | 508 | 700 | C | B0 |  | CW2012 | GB/T 2521-2008 | 1 | 39 |  |  | 1 |  | LN01 |  | 519 | B | WCA02w300001B | 0 | H005¦¦H005带头460米处传动侧炼钢孔洞分切L |  | 0 | 0 | 0 |  |  | 1.279 | 1.285 | 2.813 | 1.71 | 4 |  | 2283006106 | 1 | 1
47 | FALSE | 20220921045908 |  |  | LN200979703 | 35W440 | 0.35 | 1200 | 3.704 | LP3 |  | W29D01D001 | D232756400 | W440(1) | CR | U01637 |  | 1135 | 0.35 | 1201 | 508 | 874 | C | W1 |  | CW2012 | GB/T 2521-2008 | 1 | 39 |  |  | 1 |  | LN01 |  | 1135 | A | WCA02w300001A | 0 | I003¦¦I003通卷板面清洗不良判次 |  | 0 | 0 | 0 |  |  | 1.2 | 1.07 | 2.784 | 1.72 | 3 |  | 2283006101 | 1 | 1
48 | FALSE | 20210714091535 |  |  | LE100810402 | 50C1000 | 0.5 | 1200 | 7.345 | LJ2 |  | WC4E02D002 | D110852500 | W1000(1) | CR | 800001 |  | 0 | 0.5 | 1201 | 508 | 1118 | C | W6 |  | CW2114 | IS 648:2006 | 1 | 39 |  |  | 1 |  | LD02 |  | 1 | 1 | WCI01w82000C1 | 0 |  | 原牌号SG50W1000总工办通知改50C1000 | 0 | 0 | 0 |  |  | 0.912 | 0.943 | 5.183 | 1.73 | 6 |  | 2183006419 | 1 | 1
49 | FALSE | 20220513120057 |  |  | LM200605502 | 50C600 | 0.5 | 1200 | 7.3 | LJ2 |  | WC4E02D001 | D229594100 | W600(1) | CR | 800001 |  | 1574 | 0.5 | 1201 | 508 | 1123 | C | W6 |  | CW2112 | IS 648:2006 | 1 | 39 |  |  | 1 |  | LM01 |  | 1574 | 1 | WCI01w80000C1 | 0 |  |  | 0 | 0 | 0 |  |  | 1.456 | 1.309 | 3.838 | 1.7 | 8 |  | 2283004202 | 1 | 1
50 | FALSE | 20220513111309 |  |  | LM200605501 | 50C600 | 0.5 | 1200 | 7.405 | LJ2 |  | WC4E02D001 | D229594100 | W600(1) | CR | 800001 |  | 1595 | 0.5 | 1201 | 508 | 1129 | C | W6 |  | CW2112 | IS 648:2006 | 1 | 39 |  |  | 1 |  | LM01 |  | 1595 | 1 | WCI01w80000C1 | 0 |  |  | 0 | 0 | 0 |  |  | 1.456 | 1.309 | 3.838 | 1.7 | 6 |  | 2283004202 | 1 | 1
51 | FALSE | 20220921223223 |  |  | LE201062604 | 50W1300 | 0.5 | 1200 | 0.508 | LP3 |  | W29A16D006 | D235992500 | W1300(1) | CR | U30005 |  | 101 | 0.498 | 1201 | 508 | 559 | C | B0 |  | CW0172 | GB/T 2521-2008 | 1 | 39 |  |  | 1 |  | LD02 |  | 101 | C | WCA01w230001C | 0 | N001¦¦N001尾40米下表面欠酸洗分切小卷ZY |  | 0 | 0 | 0 |  |  | 1.133 | 1.295 | 5.352 | 1.76 | 5 |  | 2283008013 | 1 | 1
52 | FALSE | 20220921022043 |  |  | LE201065203 | 50W1300 | 0.5 | 1200 | 0.674 | LP3 |  | W29A16D006 | D235175100 | W1300(1) | CR | U30005 |  | 131 | 0.498 | 1201 | 508 | 559 | C | B0 |  | CW0172 | GB/T 2521-2008 | 1 | 39 |  |  | 1 |  | LD02 |  | 131 | C | WCA01w230001C | 0 | H017¦¦H017中间距头部50米酸轧折印，分切小卷ZY |  | 0 | 0 | 0 |  |  | 1.089 | 1.239 | 5.373 | 1.76 | 7 |  | 2281007466 | 1 | 1
53 | FALSE | 20220921015502 |  |  | LE201063804 | 50W1300 | 0.5 | 1200 | 0.69 | LP3 |  | W29A16D006 | D235992300 | W1300(1) | CR | U30005 |  | 136 | 0.498 | 1201 | 508 | 575 | C | B0 |  | CW0172 | GB/T 2521-2008 | 1 | 39 |  |  | 1 |  | LD02 |  | 136 | C | WCA01w230001C | 0 | H017¦¦H017中间距头部50米酸轧折印，分切小卷ZY |  | 0 | 0 | 0 |  |  | 1.134 | 1.269 | 5.281 | 1.76 | 7 |  | 2283008013 | 1 | 1
54 | FALSE | 20220918204720 |  |  | LE201055003 | 50W1300 | 0.5 | 1200 | 1.546 | LP3 |  | W29A16D006 | D235020500 | W1300(1) | CR | U30005 |  | 306 | 0.498 | 1201 | 508 | 654 | C | B0 |  | CW0172 | GB/T 2521-2008 | 1 | 39 |  |  | 1 |  | LD02 |  | 306 | B | WCA01w230001B | 0 | N006¦¦N006尾300米热轧阻尼震荡厚度曲线波动大分切Z |  | 0 | 0 | 0 |  |  | 1.111 | 1.3 | 5.378 | 1.76 | 6 |  | 2281007377 | 1 | 1
55 | FALSE | 20220918193339 |  |  | LE201054901 | 50W1300 | 0.5 | 1200 | 3.234 | LP3 |  | W29A16D006 | D235021300 | W1300(1) | CR | U30002 |  | 683 | 0.498 | 1201 | 508 | 824 | C | W1 |  | CW0172 | GB/T 2521-2008 | 1 | 39 |  |  | 1 |  | LD02 |  | 683 | A | WCA01w230001A | 0 | N006¦¦N0064000米到尾热轧阻尼震荡厚度曲线波动大分切Z |  | 0 | 0 | 0 |  |  | 1.153 | 1.209 | 5.714 | 1.76 | 4 |  | 2281007379 | 1 | 1
56 | FALSE | 20220921171711 |  |  | LE201061301 | 50W1300 | 0.5 | 1200 | 0.566 | LP3 |  | W29A16D006 | D232549600 | W1300(1) | CR | U30005 |  | 112 | 0.498 | 1201 | 508 | 562 | C | B0 |  | CW0172 | GB/T 2521-2008 | 1 | 39 |  |  | 1 |  | LD02 |  | 112 | C | WCA01w230001C | 0 | N006¦¦N006头50米热轧毛刺状厚度曲线波动大分切小卷Z |  | 0 | 0 | 0 |  |  | 1.148 | 1.283 | 5.019 | 1.75 | 6 |  | 2283005960 | 1 | 1
57 | FALSE | 20220923040459 |  |  | LE201074504 | 50W1300 | 0.5 | 1230 | 0.518 | LP3 |  | W29A03D021 | D237242600 | W1300(1) | CR | U30005 |  | 94 | 0.498 | 1231 | 508 | 555 | C | B0 |  | CW0172 | GB/T 2521-2008 | 1 | 39 |  |  | 1 |  | LD02 |  | 94 | C | WCA01w230001C | 0 | H007¦¦H007距尾部30米酸轧折印，分切小卷ZY |  | 0 | 0 | 0 |  |  | 1.156 | 1.345 | 5.562 | 1.75 | 6 |  | 2283008954 | 1 | 1
58 | FALSE | 20220923021421 |  |  | LE201074604 | 50W1300 | 0.5 | 1230 | 0.726 | LP3 |  | W29A03D021 | D237242000 | W1300(1) | CR | U30005 |  | 138 | 0.498 | 1231 | 508 | 572 | C | B0 |  | CW0172 | GB/T 2521-2008 | 1 | 39 |  |  | 1 |  | LD02 |  | 138 | C | WCA01w230001C | 0 | H007¦¦H007中间距头部72米酸轧折印，分切小卷ZY |  | 0 | 0 | 0 |  |  | 1.162 | 1.351 | 5.43 | 1.75 | 4 |  | 2283008955 | 1 | 1
59 | FALSE | 20220923031307 |  |  | LE201074404 | 50W1300 | 0.5 | 1230 | 0.744 | LP3 |  | W29A03D021 | D237243200 | W1300(1) | CR | U30005 |  | 143 | 0.498 | 1231 | 508 | 577 | C | B0 |  | CW0172 | GB/T 2521-2008 | 1 | 39 |  |  | 1 |  | LD02 |  | 143 | C | WCA01w230001C | 0 | H001¦¦H001WS侧距头部105米上表面炼钢翘皮，分切小卷L |  | 0 | 0 | 0 |  |  | 1.166 | 1.312 | 5.475 | 1.75 | 4 |  | 2283008956 | 1 | 1
60 | FALSE | 20220923023640 |  |  | LE201074001 | 50W1300 | 0.5 | 1230 | 0.788 | LP3 |  | W29A03D021 | D237246700 | W1300(1) | CR | U30005 |  | 162 | 0.498 | 1231 | 508 | 591 | C | B0 |  | CW0172 | GB/T 2521-2008 | 1 | 39 |  |  | 1 |  | LD02 |  | 162 | C | WCA01w230001C | 0 | H004¦¦H004距头部60米上表面热轧氧化铁，分切小卷Z |  | 0 | 0 | 0 |  |  | 1.166 | 1.365 | 5.46 | 1.76 | 4 |  | 2283008956 | 1 | 1
61 | FALSE | 20220923024118 |  |  | LE201074104 | 50W1300 | 0.5 | 1230 | 0.806 | LP3 |  | W29A03D021 | D237246800 | W1300(1) | CR | U30005 |  | 139 | 0.498 | 1231 | 508 | 575 | C | B0 |  | CW0172 | GB/T 2521-2008 | 1 | 39 |  |  | 1 |  | LD02 |  | 139 | C | WCA01w230001C | 0 | H005¦¦H005DS侧距头部25米热轧孔洞未切除，分切小卷Z |  | 0 | 0 | 0 |  |  | 1.166 | 1.365 | 5.474 | 1.76 | 2 |  | 2283008956 | 1 | 1
62 | FALSE | 20220922222207 |  |  | LE201075501 | 50W1300 | 0.5 | 1230 | 1.794 | LP3 |  | W29A02D018 | D237248800 | W1300(1) | CR | U30005 |  | 370 | 0.498 | 1231 | 508 | 691 | C | B0 |  | CW0172 | GB/T 2521-2008 | 1 | 39 |  |  | 1 |  | LD02 |  | 370 | B | WCA01w230001B | 0 | I003¦¦I0034390米WS侧边损分切小卷Z |  | 0 | 0 | 0 |  |  | 1.155 | 1.406 | 5.232 | 1.76 | 6 |  | 2283008959 | 1 | 1
63 | FALSE | 20220922063914 |  |  | LE201069205 | 50W1300 | 0.5 | 1170 | 0.67 | LP3 |  | W29A10D003 | D237571200 | W1300(1) | CR | U30005 |  | 132 | 0.5 | 1171 | 508 | 573 | C | B0 |  | CW0172 | GB/T 2521-2008 | 1 | 39 |  |  | 1 |  | LD02 |  | 132 | C | WCA01w230001C | 0 | H005¦¦H005DS侧距头部63米热轧孔洞未切除，分切小卷Z |  | 0 | 0 | 0 |  |  | 1.116 | 1.258 | 5.743 | 1.75 | 5 |  | 2283009290 | 1 | 1
64 | FALSE | 20220922015433 |  |  | LE201067804 | 50W1300 | 0.5 | 1170 | 0.722 | LP3 |  | W29A10D003 | D237558600 | W1300(1) | CR | U30005 |  | 143 | 0.5 | 1171 | 508 | 559 | C | B0 |  | CW0172 | GB/T 2521-2008 | 1 | 39 |  |  | 1 |  | LD02 |  | 143 | C | WCA01w230001C | 0 | H004¦¦H004中间距头部50米上表面热轧氧化铁，分切小卷Z |  | 0 | 0 | 0 |  |  | 1.047 | 1.148 | 5.31 | 1.75 | 4 |  | 2283009285 | 1 | 1
65 | FALSE | 20220922075749 |  |  | LE201067805 | 50W1300 | 0.5 | 1170 | 0.732 | LP3 |  | W29A10D003 | D237558600 | W1300(1) | CR | U30005 |  | 146 | 0.5 | 1171 | 508 | 578 | C | B0 |  | CW0172 | GB/T 2521-2008 | 1 | 39 |  |  | 1 |  | LD02 |  | 146 | C | WCA01w230001C | 0 | H005¦¦H005中间距头部2523米炼钢孔洞未切除，分切小卷L |  | 0 | 0 | 0 |  |  | 1.047 | 1.148 | 5.31 | 1.75 | 4 |  | 2283009285 | 1 | 1
66 | FALSE | 20220922013305 |  |  | LE201067801 | 50W1300 | 0.5 | 1170 | 0.834 | LP3 |  | W29A10D003 | D237558600 | W1300(1) | CR | U00002 |  | 1602 | 0.5 | 1171 | 508 | 1120 | C | B0 |  | CW0172 | GB/T 2521-2008 | 1 | 39 |  |  | 1 |  | LD02 |  | 1602 | C | WCA01w230001C | 0 | H001¦¦H001DS侧距尾部36米下表面炼钢翘皮，分切小卷L |  | 0 | 0 | 0 |  |  | 1.047 | 1.148 | 5.31 | 1.75 | 8 |  | 2283009285 | 1 | 1
67 | FALSE | 20220921022950 |  |  | LE201029901 | 50W1300 | 0.5 | 1200 | 0.57 | LP3 |  | W29A02D016 | D235179400 | W1300(1) | CR | U30005 |  | 120 | 0.5 | 1201 | 508 | 570 | C | B0 |  | CW0172 | GB/T 2521-2008 | 1 | 39 |  |  | 1 |  | LD02 |  | 120 | C | WCA01w230001C | 0 | H004¦¦H004中间距尾部63米下表面热轧氧化铁，分切小卷Z |  | 0 | 0 | 0 |  |  | 1.279 | 1.454 | 5.422 | 1.75 | 2 |  | 2281007472 | 1 | 1
68 | FALSE | 20220920220715 |  |  | LE201060401 | 50W1300 | 0.5 | 1200 | 0.584 | LP3 |  | W29D01D005 | D235181800 | W1300(1) | CR | U30005 |  | 122 | 0.5 | 1201 | 508 | 567 | C | B0 |  | CW0172 | GB/T 2521-2008 | 1 | 39 |  |  | 1 |  | LD02 |  | 122 | C | WCA01w230001C | 0 | H001¦¦H001头50米下表面断续条状炼钢翘皮无规律分布且明显分切小卷L |  | 0 | 0 | 0 |  |  | 1.179 | 1.265 | 5.336 | 1.75 | 4 |  | 2281007474 | 1 | 1
69 | FALSE | 20220920221043 |  |  | LE201060301 | 50W1300 | 0.5 | 1200 | 0.65 | LP3 |  | W29D01D005 | D235181600 | W1300(1) | CR | U30005 |  | 137 | 0.5 | 1201 | 508 | 580 | C | B0 |  | CW0172 | GB/T 2521-2008 | 1 | 39 |  |  | 1 |  | LD02 |  | 137 | C | WCA01w230001C | 0 | H005¦¦H0054712米WS侧炼钢孔洞未切除无规律周围有明显起皮分切L |  | 0 | 0 | 0 |  |  | 1.179 | 1.27 | 5.316 | 1.75 | 6 |  | 2281007472 | 1 | 1
70 | FALSE | 20220919171059 |  |  | LE201056401 | 50W1300 | 0.5 | 1200 | 1.116 | LP3 |  | W29A02D016 | D236415900 | W1300(1) | CR | U30005 |  | 227 | 0.5 | 1201 | 508 | 615 | C | B0 |  | CW0172 | GB/T 2521-2008 | 1 | 39 |  |  | 1 |  | LD02 |  | 227 | B | WCA01w230001B | 0 | H005¦¦H0054518米DS侧热轧孔洞未切除无规律周围无明显起皮分切Z |  | 0 | 0 | 0 |  |  | 1.164 | 1.332 | 5.438 | 1.75 | 6 |  | 2283008304 | 1 | 1
71 | FALSE | 20220922213752 |  |  | LE201071704 | 50W1300 | 0.5 | 1200 | 1.574 | LP3 |  | W29D01D005 | D235188400 | W1300(1) | CR | U30005 |  | 327 | 0.5 | 1201 | 508 | 675 | C | B0 |  | CW0172 | GB/T 2521-2008 | 1 | 39 |  |  | 1 |  | LD02 |  | 327 | B | WCA01w230001B | 0 | H005¦¦H005350米DS侧炼钢孔洞未切除,无规律周围有明显起皮分切L |  | 0 | 0 | 0 |  |  | 1.161 | 1.252 | 5.628 | 1.76 | 6 |  | 2281007476 | 1 | 1
72 | FALSE | 20220920232918 |  |  | LE201060601 | 50W1300 | 0.5 | 1205 | 0.582 | LP3 |  | W29A02D017 | D237436600 | W1300(1) | CR | U30005 |  | 122 | 0.5 | 1206 | 508 | 571 | C | B0 |  | CW0172 | GB/T 2521-2008 | 1 | 39 |  |  | 1 |  | LD02 |  | 122 | C | WCA01w230001C | 0 | H005¦¦H0054212米WS侧炼钢孔洞未切除无规律周围有明显起皮分切L |  | 0 | 0 | 0 |  |  | 1.16 | 1.339 | 5.518 | 1.76 | 5 |  | 2283009184 | 1 | 1
73 | FALSE | 20220922004226 |  |  | LE201064901 | 50W1300 | 0.5 | 1205 | 0.882 | LP3 |  | W29A13D007 | D237941100 | W1300(1) | CR | U30005 |  | 184 | 0.5 | 1206 | 508 | 600 | C | B0 |  | CW0172 | GB/T 2521-2008 | 1 | 39 |  |  | 1 |  | LD02 |  | 184 | C | WCA01w230001C | 0 | H005¦¦H005WS侧距尾部180米热轧孔洞未切除，分切小卷Z |  | 0 | 0 | 0 |  |  | 1.111 | 1.244 | 5.689 | 1.75 | 7 |  | 2283009582 | 1 | 1
74 | FALSE | 20220920235257 |  |  | LE201061002 | 50W1300 | 0.5 | 1205 | 1.78 | LP3 |  | W29A13D007 | D237940700 | W1300(1) | CR | U30005 |  | 372 | 0.5 | 1206 | 508 | 692 | C | B0 |  | CW0172 | GB/T 2521-2008 | 1 | 39 |  |  | 1 |  | LD02 |  | 372 | B | WCA01w230001B | 0 | H005¦¦H0052820米DS侧热轧孔洞未切除无规律周围无明显起皮分切Z |  | 0 | 0 | 0 |  |  | 1.151 | 1.272 | 5.832 | 1.75 | 5 |  | 2283009582 | 1 | 1
75 | FALSE | 20220922211338 |  |  | LE201060704 | 50W1300 | 0.5 | 1205 | 2.38 | LP3 |  | W29A02D017 | D237436700 | W1300(1) | CR | U00003 |  | 496 | 0.5 | 1206 | 508 | 751 | C | W1 |  | CW0172 | GB/T 2521-2008 | 1 | 39 |  |  | 1 |  | LD02 |  | 496 | B | WCA01w230001B | 0 | H005¦¦H005504米中间热轧孔洞未切除,无规律周围无明显起皮分切Z |  | 0 | 0 | 0 |  |  | 1.16 | 1.339 | 5.429 | 1.75 | 4 |  | 2283009183 | 1 | 1
76 | FALSE | 20220920225730 |  |  | LE201060901 | 50W1300 | 0.5 | 1205 | 3.21 | LP3 |  | W29A13D007 | D237437700 | W1300(1) | CR | U00003 |  | 689 | 0.5 | 1206 | 508 | 826 | C | W1 |  | CW0172 | GB/T 2521-2008 | 1 | 39 |  |  | 1 |  | LD02 |  | 689 | A | WCA01w230001A | 0 | I014¦¦I014头800米板面中间內浪分切ZY |  | 0 | 0 | 0 |  |  | 1.151 | 1.272 | 5.551 | 1.75 | 6 |  | 2283009184 | 1 | 1
77 | FALSE | 20220923185527 |  |  | LE201076702 | 50W1300 | 0.5 | 1230 | 0.73 | LP3 |  | W28Y01D011 | D237434500 | W1300(1) | CR | U30005 |  | 138 | 0.5 | 1231 | 508 | 575 | C | B0 |  | CW0172 | GB/T 2521-2008 | 1 | 39 |  |  | 1 |  | LD02 |  | 138 | C | WCA01w230001C | 0 | H005¦¦H005105米中间热轧孔洞未切除无规律周围无明显起皮分切Z |  | 0 | 0 | 0 |  |  | 1.144 | 1.318 | 5.164 | 1.76 | 4 |  | 2283009174 | 1 | 1
78 | FALSE | 20220923192810 |  |  | LE201076504 | 50W1300 | 0.5 | 1230 | 1.882 | LP3 |  | W28Y01D011 | D237431100 | W1300(1) | CR | U30005 |  | 382 | 0.5 | 1231 | 508 | 701 | C | B0 |  | CW0172 | GB/T 2521-2008 | 1 | 39 |  |  | 1 |  | LD02 |  | 382 | B | WCA01w230001B | 0 | H005¦¦H005397米WS侧热轧孔洞未切除无规律周围无明显起皮分切小卷Z |  | 0 | 0 | 0 |  |  | 1.09 | 1.247 | 5.632 | 1.75 | 4 |  | 2283009171 | 1 | 1
79 | FALSE | 20220922203810 |  |  | LE201070401 | 50W1300 | 0.5 | 1200 | 3.332 | LP3 |  | W29D01D005 | D235179500 | W1300(1) | CR | U00003 |  | 679 | 0.5 | 1201 | 508 | 823 | C | B0 |  | CW0172 | GB/T 2521-2008 | 1 | 39 |  |  | 1 |  | LD02 |  | 679 | C | WCA01w230001C | 0 | W011¦¦W011板面过烧发黄轻微褶皱分切判可利用材 |  | 0 | 0 | 0 |  |  | 1.161 | 1.252 | 5.355 | 1.76 | 5 |  | 2281007472 | 1 | 1
80 | FALSE | 20220407183123 |  | 1 | LN200375801 | 50W350 | 0.5 | 1150 | 0.898 | LJ5 |  | W1AY02D005 | D114632400 | W350 | CR | 500001 |  | 197 | 0.5 | 1151 | 508 | 619 | C | B0 |  | CW2071 | GB/T 2521.1-2016 | 1 | 39 |  |  | 1 |  | LN01 |  | 197 | C | WCA03w560001C | 0 | H001¦¦H001带尾80米上表面炼钢起皮分切小卷L |  | 0 | 0 | 0 |  |  | 0.962 | 1.045 | 2.6 | 1.69 | 6 |  | 2183008654 | 1 | 1
81 | FALSE | 20211223222508 |  | 1 | LN101421304 | 50W350 | 0.5 | 1180 | 0.88 | LJ5 |  | W1AY02D006 | D114632200 | W350 | CR | 500001 |  | 175 | 0.5 | 1181 | 508 | 608 | C | B0 |  | CW2071 | GB/T 2521.1-2016 | 1 | 39 |  |  | 1 |  | LN01 |  | 175 | C | WCA03w560001C | 0 | I020¦¦I020带尾140米上表面单机架油斑分切D |  | 0 | 0 | 0 |  |  | 1.086 | 1.012 | 2.612 | 1.7 | 6 |  | 2183008654 | 1 | 1
82 | FALSE | 20220403232450 |  | 1 | LN200391602 | 50W350 | 0.5 | 1200 | 0.576 | LJ5 |  | W1CY02D001 | D223908401 | W350 | CR | 500001 |  | 0 | 0.5 | 1201 | 508 | 579 | C | B0 |  | CW2071 | GB/T 2521.1-2016 | 1 | 39 |  |  | 1 |  | LN01 |  | 0 | C | WCA03w560001C | 0 | N009¦¦N009热轧卷重不符，分切Z |  | 0 | 0 | 0 |  |  | 0.903 | 0.825 | 2.565 | 1.69 | 6 |  | 2283000865 | 1 | 1
83 | FALSE | 20220404041004 |  | 1 | LN200387603 | 50W350 | 0.5 | 1200 | 0.612 | LJ5 |  | W1AT01D003 | D119662600 | W350 | CR | 500001 |  | 127 | 0.5 | 1201 | 508 | 582 | C | B0 |  | CW2071 | GB/T 2521.1-2016 | 1 | 39 |  |  | 1 |  | LN01 |  | 127 | C | WCA03w560001C | 0 | H001¦¦H001中间距头部160米下表面炼钢翘皮，分切小卷L |  | 0 | 0 | 0 |  |  | 0.929 | 0.839 | 2.63 | 1.7 | 6 |  | 2181011325 | 1 | 1
84 | FALSE | 20220404105929 |  | 1 | LN200384804 | 50W350 | 0.5 | 1200 | 0.712 | LJ5 |  | W18T02D002 | D114635800 | W350 | CR | 500001 |  | 137 | 0.5 | 1201 | 508 | 588 | C | B0 |  | CW2071 | GB/T 2521.1-2016 | 1 | 39 |  |  | 1 |  | LN01 |  | 137 | C | WCA03w560001C | 0 | H004¦¦H004通卷WS侧上表面细线状热轧氧化铁，断续分布且明显分切小卷Z |  | 0 | 0 | 0 |  |  | 0.99 | 0.804 | 2.649 | 1.69 | 6 |  | 2183008655 | 1 | 1
85 | FALSE | 20220210171126 |  | 1 | LN200173701 | 50W350 | 0.5 | 1200 | 0.768 | LJ5 |  | W18T02D002 | D114632900 | W350 | CR | 500001 |  | 170 | 0.5 | 1201 | 508 | 605 | C | B0 |  | CW2071 | GB/T 2521.1-2016 | 1 | 39 |  |  | 1 |  | LN01 |  | 170 | C | WCA03w560001C | 0 | I020¦¦I020带头60m单机架油斑，分切小卷D |  | 0 | 0 | 0 |  |  | 0.966 | 1.004 | 2.792 | 1.7 | 2 |  | 2183008652 | 1 | 1
86 | FALSE | 20220404102422 |  | 1 | LN200384901 | 50W350 | 0.5 | 1200 | 1.13 | LJ5 |  | W1AT01D003 | D119663700 | W350 | CR | 500001 |  | 249 | 0.5 | 1201 | 508 | 646 | C | B0 |  | CW2071 | GB/T 2521.1-2016 | 1 | 39 |  |  | 1 |  | LN01 |  | 249 | B | WCA03w560001B | 0 | N006¦¦N006通卷单机架厚度曲线波动大分切小卷D |  | 0 | 0 | 0 |  |  | 0.99 | 0.804 | 2.649 | 1.7 | 6 |  | 2181011325 | 1 | 1
87 | FALSE | 20220403215152 |  | 1 | LN200392101 | 50W350 | 0.5 | 1200 | 1.538 | LJ5 |  | W1CY02D001 | D223888100 | W350 | CR | 500001 |  | 322 | 0.5 | 1201 | 508 | 681 | C | B0 |  | CW2071 | GB/T 2521.1-2016 | 1 | 39 |  |  | 1 |  | LN01 |  | 322 | B | WCA03w560001B | 0 | H005¦¦H005带头320米处操作侧热轧孔洞分切Z |  | 0 | 0 | 0 |  |  | 0.922 | 0.847 | 2.589 | 1.69 | 9 |  | 2283000863 | 1 | 1
88 | FALSE | 20220603100049 |  | 1 | LN200648703 | 50W400 | 0.5 | 1110 | 0.588 | LJ5 |  | W24Y01D018 | D225388100 | W470(4) | CR | 500001 |  | 116 | 0.5 | 1111 | 508 | 576 | C | B0 |  | CW2040 | GB/T 2521.1-2016 | 1 | 39 |  |  | 1 |  | LN01 |  | 116 | C | WCA03w270001C | 0 | W011¦¦W011带尾100米板面发黄分切，余材消耗 |  | 0 | 0 | 0 |  |  | 1.044 | 1.084 | 2.968 | 1.72 | 6 |  | 2282001760 | 1 | 1
89 | FALSE | 20220615021721 | 1 |  | LN200692401 | 50W400 | 0.5 | 1200 | 0.582 | LJ5 |  | W24T01D003 | D229569800 | W400 | CR | 500001 |  | 123 | 0.5 | 1201 | 508 | 580 | C | B0 |  | CW2040 | GB/T 2521.1-2016 | 1 | 39 |  |  | 1 |  | LN01 |  | 123 | C | WCA03w270001C | 0 | I020¦¦I020带头80米上表面单机架油斑分切D |  | 0 | 0 | 0 |  |  | 1.063 | 1.136 | 2.845 | 1.72 | 7 |  | 2283004189 | 1 | 1
90 | FALSE | 20220624214603 | 1 |  | LN200732101 | 50W400 | 0.5 | 1200 | 0.582 | LJ5 |  | WC6E03D002 | D229501700 | W400 | CR | 500001 |  | 126 | 0.5 | 1201 | 508 | 582 | C | B0 |  | CW2040 | GB/T 2521.1-2016 | 1 | 39 |  |  | 1 |  | LN01 |  | 126 | C | WCA03w270001C | 0 | I020¦¦I020带头50m单机架油斑，分切小卷D |  | 0 | 0 | 0 |  |  | 1.048 | 0.932 | 2.739 | 1.72 | 8 |  | 2283004134 | 1 | 1
91 | FALSE | 20220624182809 | 1 |  | LN200727901 | 50W400 | 0.5 | 1200 | 0.596 | LJ5 |  | WC6E03D002 | D229570000 | W400 | CR | 500001 |  | 129 | 0.5 | 1201 | 508 | 583 | C | B0 |  | CW2040 | GB/T 2521.1-2016 | 1 | 39 |  |  | 1 |  | LN01 |  | 129 | C | WCA03w270001C | 0 | I020¦¦I020带头70m单机架油斑，分切小卷D |  | 0 | 0 | 0 |  |  | 0.747 | 0.875 | 2.84 | 1.72 | 8 |  | 2283004189 | 1 | 1
92 | FALSE | 20220623164911 | 1 |  | LN200726701 | 50W400 | 0.5 | 1200 | 0.634 | LJ5 |  | WC6E03D002 | D229501100 | W400 | CR | 500001 |  | 189 | 0.5 | 1201 | 508 | 585 | C | B0 |  | CW2040 | GB/T 2521.1-2016 | 1 | 39 |  |  | 1 |  | LN01 |  | 189 | C | WCA03w270001C | 0 | I020¦¦I020通卷断续单机架油斑分切小卷D |  | 0 | 0 | 0 |  |  | 0.73 | 0.848 | 2.721 | 1.71 | 5 |  | 2283004137 | 1 | 1
93 | FALSE | 20220913061148 | 1 |  | LN200947901 | 50W400 | 0.5 | 1200 | 0.65 | LJ5 |  | W27Y02D006 | D235513600 | W400 | CR | 500001 |  | 141 | 0.5 | 1201 | 508 | 590 | C | B0 |  | CW2040 | GB/T 2521.1-2016 | 1 | 39 |  |  | 1 |  | LN01 |  | 141 | C | WCA03w270001C | 0 | I002¦¦I002板尾20米上表面单机架油斑明显分切小卷D |  | 0 | 0 | 0 |  |  | 1.21 | 1.203 | 2.812 | 1.72 | 5 |  | 2281007664 | 1 | 1
94 | FALSE | 20220802210655 | 1 |  | LN200794103 | 50W400 | 0.5 | 1200 | 0.686 | LJ5 |  | WC6E05D002 | D234986300 | W400 | CR | 500001 |  | 131 | 0.5 | 1201 | 508 | 584 | C | B0 |  | CW2040 | GB/T 2521.1-2016 | 1 | 39 |  |  | 1 |  | LN01 |  | 131 | C | WCA03w270001C | 0 | I020¦¦I020带尾30m单机架油斑，分切小卷D |  | 0 | 0 | 0 |  |  | 0.995 | 0.941 | 2.821 | 1.72 | 6 |  | 2283007416 | 1 | 1
95 | FALSE | 20220802185651 | 1 |  | LN200791603 | 50W400 | 0.5 | 1200 | 0.694 | LP3 |  | WC6E04D002 | D232703400 | W400 | CR | U30005 |  | 129 | 0.5 | 1201 | 508 | 583 | C | B0 |  | CW2040 | GB/T 2521.1-2016 | 1 | 39 |  |  | 1 |  | LN01 |  | 129 | C | WCA03w270001C | 0 | H001¦¦H001板头0-80米处DS侧下表面断续炼钢翘皮沿轧制方向呈长条状，位置无规律分切小卷L |  | 0 | 0 | 0 |  |  | 0.984 | 0.952 | 2.817 | 1.72 | 7 |  | 2283006045 | 1 | 1
96 | FALSE | 20220624130850 | 1 |  | LN200726401 | 50W400 | 0.5 | 1200 | 0.79 | LJ5 |  | WC6E03D002 | D229570900 | W400 | CR | 500001 |  | 168 | 0.5 | 1201 | 508 | 604 | C | B0 |  | CW2040 | GB/T 2521.1-2016 | 1 | 39 |  |  | 1 |  | LN01 |  | 168 | C | WCA03w270001C | 0 | H001¦¦H001带尾50m下表面断续炼钢翘皮沿轧制方向呈长条状分切L |  | 0 | 0 | 0 |  |  | 0.767 | 0.887 | 2.843 | 1.72 | 6 |  | 2283004190 | 1 | 1
97 | FALSE | 20220811170733 | 1 |  | LN200820501 | 50W400 | 0.5 | 1200 | 0.888 | LJ5 |  | WC6E05D002 | D232702600 | W400 | CR | 500001 |  | 193 | 0.5 | 1201 | 508 | 617 | C | B0 |  | CW2040 | GB/T 2521.1-2016 | 1 | 39 |  |  | 1 |  | LN01 |  | 193 | C | WCA03w270001C | 0 | H005¦¦H005带头100米处操作侧炼钢孔洞分切L |  | 0 | 0 | 0 |  |  | 1.02 | 0.968 | 2.729 | 1.72 | 6 |  | 2283006047 | 1 | 1
98 | FALSE | 20220624153555 | 1 |  | LN200725801 | 50W400 | 0.5 | 1200 | 1.222 | LJ5 |  | WC6E03D002 | D229502100 | W400 | CR | 500001 |  | 262 | 0.5 | 1201 | 508 | 652 | C | B0 |  | CW2040 | GB/T 2521.1-2016 | 1 | 39 |  |  | 1 |  | LN01 |  | 262 | B | WCA03w270001B | 0 | H001¦¦H001带尾80米下表面断续炼钢翘皮L |  | 0 | 0 | 0 |  |  | 0.792 | 0.902 | 2.735 | 1.71 | 7 |  | 2283004135 | 1 | 1
99 | FALSE | 20220912150843 | 1 |  | LN200942703 | 50W400 | 0.5 | 1200 | 2.254 | LP3 |  | W29A02D025 | D235511900 | W400 | CR | U30005 |  | 478 | 0.5 | 1201 | 508 | 750 | C | W1 |  | CW2040 | GB/T 2521.1-2016 | 1 | 39 |  |  | 1 |  | LN01 |  | 478 | B | WCA03w270001B | 0 | H001¦¦H001带头460米下表面断续炼钢翘皮分切L |  | 0 | 0 | 0 |  |  | 1.143 | 1.067 | 2.815 | 1.72 | 5 |  | 2281007664 | 1 | 1
100 | FALSE | 20220916013825 | 1 |  | LN200962701 | 50W400 | 0.5 | 1200 | 2.412 | LJ5 |  | W27Y02D006 | D235513500 | W400 | CR | 500001 |  | 563 | 0.5 | 1201 | 508 | 785 | C | W1 |  | CW2040 | GB/T 2521.1-2016 | 1 | 39 |  |  | 1 |  | LN01 |  | 563 | B | WCA03w270001B | 0 | I020¦¦I020通卷上表面断续单机架油斑分切小卷D |  | 0 | 0 | 0 |  |  | 0.907 | 0.855 | 2.812 | 1.72 | 8 |  | 2281007664 | 1 | 1
101 | FALSE | 20220920052642 |  |  | LN200980901 | 50W470 | 0.5 | 1000 | 0.476 | LP3 |  | W29A12D003 | D237305901 | W470(4) | CR | U30005 |  | 123 | 0.5 | 1001 | 508 | 580 | C | B0 |  | CW2009 | GB/T 2521-2008 | 1 | 39 |  |  | 1 |  | LN01 |  | 123 | C | WCA01w170001C | 0 | I020¦¦I020距头部52米单机架油斑，分切小卷D |  | 0 | 0 | 0 |  |  | 0.931 | 1.071 | 3.013 | 1.72 | 5 |  | 2283009039 | 1 | 1
102 | FALSE | 20220920050248 |  |  | LN200980701 | 50W470 | 0.5 | 1000 | 0.478 | LP3 |  | W29A12D003 | D237305200 | W470(4) | CR | U30005 |  | 124 | 0.5 | 1001 | 508 | 580 | C | B0 |  | CW2009 | GB/T 2521-2008 | 1 | 39 |  |  | 1 |  | LN01 |  | 124 | C | WCA01w170001C | 0 | I020¦¦I020距头部30米单机架油斑，分切小卷D |  | 0 | 0 | 0 |  |  | 0.912 | 1.059 | 2.986 | 1.72 | 5 |  | 2283009041 | 1 | 1
103 | FALSE | 20220920062611 |  |  | LN200981101 | 50W470 | 0.5 | 1000 | 0.494 | LP3 |  | W29A12D003 | D237305500 | W470(4) | CR | U30005 |  | 128 | 0.5 | 1001 | 508 | 583 | C | B0 |  | CW2009 | GB/T 2521-2008 | 1 | 39 |  |  | 1 |  | LN01 |  | 128 | C | WCA01w170001C | 0 | I020¦¦I020距头部56米单机架油斑，分切小卷D |  | 0 | 0 | 0 |  |  | 0.931 | 1.071 | 2.988 | 1.72 | 7 |  | 2283009039 | 1 | 1
104 | FALSE | 20220920183333 |  |  | LN200979401 | 50W470 | 0.5 | 1000 | 0.494 | LP3 |  | W29A02D019 | D236045500 | W470(1) | CR | U30005 |  | 124 | 0.5 | 1001 | 508 | 581 | C | B0 |  | CW2009 | GB/T 2521-2008 | 1 | 39 |  |  | 1 |  | LN01 |  | 124 | C | WCA01w170001C | 0 | N006¦¦N006带头85米酸轧升降速导致厚度曲线波动大分切ZY |  | 0 | 0 | 0 |  |  | 0.851 | 1.001 | 3.427 | 1.68 | 5 |  | 2282007430 | 1 | 1
105 | FALSE | 20220920055750 |  |  | LN200981001 | 50W470 | 0.5 | 1000 | 0.526 | LP3 |  | W29A12D003 | D237306800 | W470(4) | CR | U30005 |  | 136 | 0.5 | 1001 | 508 | 587 | C | B0 |  | CW2009 | GB/T 2521-2008 | 1 | 39 |  |  | 1 |  | LN01 |  | 136 | C | WCA01w170001C | 0 | I020¦¦I020距头部33米单机架油斑，分切小卷D |  | 0 | 0 | 0 |  |  | 0.931 | 1.071 | 2.965 | 1.72 | 5 |  | 2283009041 | 1 | 1
106 | FALSE | 20220920111221 |  |  | LN200982204 | 50W470 | 0.5 | 1000 | 0.54 | LP3 |  | W29A12D003 | D237306200 | W470(4) | CR | U30005 |  | 121 | 0.5 | 1001 | 508 | 579 | C | B0 |  | CW2009 | GB/T 2521-2008 | 1 | 39 |  |  | 1 |  | LN01 |  | 121 | C | WCA01w170001C | 0 | H005¦¦H005100m处WS侧炼钢孔洞分切未切除周围有明显翘皮，有手感，形状无规律分切小卷L |  | 0 | 0 | 0 |  |  | 0.886 | 1.051 | 2.976 | 1.72 | 7 |  | 2283009039 | 1 | 1
107 | FALSE | 20220920053211 |  |  | LN200980801 | 50W470 | 0.5 | 1000 | 0.622 | LP3 |  | W29A12D003 | D237305600 | W470(4) | CR | U30005 |  | 158 | 0.5 | 1001 | 508 | 599 | C | B0 |  | CW2009 | GB/T 2521-2008 | 1 | 39 |  |  | 1 |  | LN01 |  | 158 | C | WCA01w170001C | 0 | I020¦¦I020卷芯65m单机架断续油斑分切小卷D |  | 0 | 0 | 0 |  |  | 0.912 | 1.059 | 3.026 | 1.72 | 7 |  | 2283009039 | 1 | 1
108 | FALSE | 20220920194715 |  |  | LN200979303 | 50W470 | 0.5 | 1000 | 0.66 | LP3 |  | W29A02D019 | D236045200 | W470(1) | CR | U30005 |  | 159 | 0.5 | 1001 | 508 | 599 | C | B0 |  | CW2009 | GB/T 2521-2008 | 1 | 39 |  |  | 1 |  | LN01 |  | 159 | C | WCA01w170001C | 0 | H005¦¦H005带尾42米处中间热轧孔洞分切、周围无明显手感Z |  | 0 | 0 | 0 |  |  | 0.851 | 1.001 | 3.421 | 1.69 | 6 |  | 2282007430 | 1 | 1
109 | FALSE | 20220920045927 |  |  | LN200980601 | 50W470 | 0.5 | 1000 | 0.93 | LP3 |  | W29A12D003 | D237305000 | W470(4) | CR | U30005 |  | 238 | 0.5 | 1001 | 508 | 640 | C | B0 |  | CW2009 | GB/T 2521-2008 | 1 | 39 |  |  | 1 |  | LN01 |  | 238 | C | WCA01w170001C | 0 | I020¦¦I020卷芯40m单机架断续油斑分切小卷D |  | 0 | 0 | 0 |  |  | 0.912 | 1.059 | 2.946 | 1.72 | 8 |  | 2283009041 | 1 | 1
110 | FALSE | 20220920111918 |  |  | LN200982701 | 50W470 | 0.5 | 1000 | 3.48 | LP3 |  | W29A12D003 | D237306100 | W470(4) | CR | U02201 |  | 903 | 0.5 | 1001 | 508 | 913 | C | W1 |  | CW2009 | GB/T 2521-2008 | 1 | 39 |  |  | 1 |  | LN01 |  | 903 | A | WCA01w170001A | 0 | H005¦¦H0053000-3300m中间位置多处炼钢孔洞分切未切除周围有明显翘皮，有手感，形状无规律分切小卷L |  | 0 | 0 | 0 |  |  | 0.886 | 1.031 | 2.897 | 1.72 | 7 |  | 2283009039 | 1 | 1
111 | FALSE | 20220921045525 |  |  | LN200965404 | 50W470 | 0.5 | 1060 | 0.612 | LP3 |  | W29A02D021 | D237302700 | W470(4) | CR | U30005 |  | 133 | 0.5 | 1061 | 508 | 586 | C | B0 |  | CW2009 | GB/T 2521-2008 | 1 | 39 |  |  | 1 |  | LN01 |  | 133 | C | WCA01w170001C | 0 | H001¦¦H001WS侧距头部24米炼钢翘皮，分切小卷L |  | 0 | 0 | 0 |  |  | 0.838 | 0.778 | 2.915 | 1.72 | 4 |  | 2283009035 | 1 | 1
112 | FALSE | 20220920004335 |  |  | LN200980401 | 50W470 | 0.5 | 1060 | 0.632 | LP3 |  | W29A02D021 | D237303900 | W470(4) | CR | U30005 |  | 155 | 0.5 | 1061 | 508 | 597 | C | B0 |  | CW2009 | GB/T 2521-2008 | 1 | 39 |  |  | 1 |  | LN01 |  | 155 | C | WCA01w170001C | 0 | I020¦¦I020距头部43米单机架油斑，分切小卷D |  | 0 | 0 | 0 |  |  | 0.906 | 1.063 | 2.948 | 1.72 | 3 |  | 2283009036 | 1 | 1
113 | FALSE | 20220917191037 |  |  | LN200964901 | 50W470 | 0.5 | 1060 | 0.654 | LP3 |  | W29A02D021 | D237303800 | W470(4) | CR | U30005 |  | 159 | 0.5 | 1061 | 508 | 600 | C | B0 |  | CW2009 | GB/T 2521-2008 | 1 | 39 |  |  | 1 |  | LN01 |  | 159 | C | WCA01w170001C | 0 | I020¦¦I020带头90m单机架油斑，分切小卷D |  | 0 | 0 | 0 |  |  | 0.862 | 0.81 | 2.887 | 1.72 | 7 |  | 2283009036 | 1 | 1
114 | FALSE | 20220921043630 |  |  | LN200965401 | 50W470 | 0.5 | 1060 | 3.378 | LP3 |  | W29A02D021 | D237302700 | W470(4) | CR | U01607 |  | 829 | 0.5 | 1061 | 508 | 887 | C | B0 |  | CW2009 | GB/T 2521-2008 | 1 | 39 |  |  | 1 |  | LN01 |  | 829 | C | WCA01w170001C | 0 | H011¦¦H011硅钢凹印，分切判次 |  | 0 | 0 | 0 |  |  | 0.838 | 0.778 | 2.915 | 1.72 | 5 |  | 2283009035 | 1 | 1
115 | FALSE | 20220917095839 |  |  | LN200964101 | 50W470 | 0.5 | 1110 | 0.554 | LP3 |  | W29A02D022 | D237293900 | W470(4) | CR | U30005 |  | 129 | 0.5 | 1111 | 508 | 584 | C | B0 |  | CW2009 | GB/T 2521-2008 | 1 | 39 |  |  | 1 |  | LN01 |  | 129 | C | WCA01w170001C | 0 | N006¦¦N006头50米酸轧升降速造成厚度曲线波动大分切小卷ZY |  | 0 | 0 | 0 |  |  | 0.863 | 0.807 | 2.95 | 1.72 | 6 |  | 2283009030 | 1 | 1
116 | FALSE | 20220922190940 |  |  | LN200995801 | 50W470 | 0.5 | 1200 | 0.574 | LP3 |  | W29A07D001 | D237903100 | W470(1) | CR | U30005 |  | 124 | 0.5 | 1201 | 508 | 581 | C | B0 |  | CW2009 | GB/T 2521-2008 | 1 | 39 |  |  | 1 |  | LN01 |  | 124 | C | WCA01w170001C | 0 | I015¦¦I0105带头62米酸轧瓢曲分切ZY |  | 0 | 0 | 0 |  |  | 1.131 | 1.083 | 3.504 | 1.68 | 5 |  | 2283009556 | 1 | 1
117 | FALSE | 20220922021300 |  |  | LN200992601 | 50W470 | 0.5 | 1200 | 0.588 | LP3 |  | W29A12D004 | D237843600 | W470(4) | CR | U30005 |  | 128 | 0.5 | 1201 | 508 | 583 | C | B0 |  | CW2009 | GB/T 2521-2008 | 1 | 39 |  |  | 1 |  | LN01 |  | 128 | C | WCA01w170001C | 0 | H001¦¦H001距头部60米断续炼钢翘皮，分切小卷L |  | 0 | 0 | 0 |  |  | 1.16 | 1.13 | 2.96 | 1.72 | 7 |  | 2283009510 | 1 | 1
118 | FALSE | 20220923095636 |  |  | LN200994904 | 50W470 | 0.5 | 1200 | 0.656 | LP3 |  | W29A13D010 | D237904000 | W470(1) | CR | U30005 |  | 128 | 0.5 | 1201 | 508 | 583 | C | B0 |  | CW2009 | GB/T 2521-2008 | 1 | 39 |  |  | 1 |  | LN01 |  | 128 | C | WCA01w170001C | 0 | H005¦¦H005板尾85m处DS侧热轧孔洞分切未切除周围无明显翘皮，形状无规律分切小卷Z |  | 0 | 0 | 0 |  |  | 1.112 | 1.048 | 3.304 | 1.69 | 8 |  | 2283009558 | 1 | 1
119 | FALSE | 20220922044251 |  |  | LN200993504 | 50W470 | 0.5 | 1200 | 0.69 | LP3 |  | W29A02D020 | D237899300 | W470(1) | CR | U30005 |  | 131 | 0.5 | 1201 | 508 | 584 | C | B0 |  | CW2009 | GB/T 2521-2008 | 1 | 39 |  |  | 1 |  | LN01 |  | 131 | C | WCA01w170001C | 0 | H017¦¦H017距尾部54米酸轧折印，分切小卷ZY |  | 0 | 0 | 0 |  |  | 1.151 | 1.134 | 3.488 | 1.69 | 3 |  | 2283009551 | 1 | 1
120 | FALSE | 20220923044355 |  |  | LN200997004 | 50W470 | 0.5 | 1200 | 0.764 | LP3 |  | W29A07D001 | D237900600 | W470(1) | CR | U30005 |  | 148 | 0.5 | 1201 | 508 | 594 | C | B0 |  | CW2009 | GB/T 2521-2008 | 1 | 39 |  |  | 1 |  | LN01 |  | 148 | C | WCA01w170001C | 0 | H001¦¦H001距头部75米下表面断续炼钢翘皮，有明显手感，分切小卷L |  | 0 | 0 | 0 |  |  | 1.097 | 1.038 | 3.442 | 1.69 | 5 |  | 2283009553 | 1 | 1
121 | FALSE | 20220922052047 |  |  | LN200993903 | 50W470 | 0.5 | 1200 | 0.952 | LP3 |  | W29A07D001 | D237900100 | W470(1) | CR | U30005 |  | 184 | 0.5 | 1201 | 508 | 613 | C | B0 |  | CW2009 | GB/T 2521-2008 | 1 | 39 |  |  | 1 |  | LN01 |  | 184 | C | WCA01w170001C | 0 | N006¦¦N006带尾170m酸轧升降速导致的厚度曲线波动大，分切小卷ZY |  | 0 | 0 | 0 |  |  | 1.151 | 1.134 | 3.389 | 1.69 | 6 |  | 2283009550 | 1 | 1
122 | FALSE | 20220918130453 |  |  | LN200973704 | 50W470 | 0.5 | 1200 | 1.248 | LP3 |  | W29A02D023 | D235519800 | W470(4) | CR | U30005 |  | 256 | 0.5 | 1201 | 508 | 649 | C | B0 |  | CW2009 | GB/T 2521-2008 | 1 | 39 |  |  | 1 |  | LN01 |  | 256 | B | WCA01w170001B | 0 | H005¦¦H005带尾278米处传动侧炼钢孔洞分切.周围有明显翘皮L |  | 0 | 0 | 0 |  |  | 1.048 | 1.235 | 2.946 | 1.72 | 5 |  | 2281007667 | 1 | 1
123 | FALSE | 20220922200514 |  |  | LN200996104 | 50W470 | 0.5 | 1200 | 1.924 | LP3 |  | W29A07D001 | D237901600 | W470(1) | CR | U30005 |  | 402 | 0.5 | 1201 | 508 | 717 | C | B0 |  | CW2009 | GB/T 2521-2008 | 1 | 39 |  |  | 1 |  | LN01 |  | 402 | B | WCA01w170001B | 0 | H005¦¦H005带尾410米处中间热轧孔洞分切Z |  | 0 | 0 | 0 |  |  | 1.126 | 1.067 | 3.537 | 1.69 | 6 |  | 2283009556 | 1 | 1
124 | FALSE | 20220918124056 |  |  | LN200973502 | 50W470 | 0.5 | 1200 | 2.76 | LP3 |  | W27Y02D004 | D235523900 | W470(4) | CR | U30005 |  | 595 | 0.5 | 1201 | 508 | 798 | C | W1 |  | CW2009 | GB/T 2521-2008 | 1 | 39 |  |  | 1 |  | LN01 |  | 595 | B | WCA01w170001B | 0 | I003¦¦I003带尾590米处传动侧热轧边损分切Z |  | 0 | 0 | 0 |  |  | 1.047 | 1.227 | 2.93 | 1.73 | 5 |  | 2281007676 | 1 | 1
125 | FALSE | 20220918232216 |  |  | LM201057101 | 50W600 | 0.5 | 1000 | 0.512 | LP3 |  | W29A03D003 | D237824300 | W600(1) | CR | U30005 |  | 131 | 0.5 | 1001 | 508 | 585 | C | B0 |  | CW0175 | GB/T 2521-2008 | 1 | 39 |  |  | 1 |  | LM01 |  | 131 | C | WCA01w190001C | 0 | N006¦¦N006带头47米酸轧升降速导致厚度曲线波动大分切ZY |  | 0 | 0 | 0 |  |  | 0.852 | 0.94 | 3.822 | 1.7 | 5 |  | 2283009487 | 1 | 1
126 | FALSE | 20220919232201 |  |  | LM201061703 | 50W600 | 0.5 | 1000 | 0.512 | LP3 |  | W29A15D001 | D237856000 | W600(1) | CR | U30005 |  | 115 | 0.5 | 1001 | 508 | 575 | C | B0 |  | CW0175 | GB/T 2521-2008 | 1 | 39 |  |  | 1 |  | LM01 |  | 115 | C | WCA01w190001C | 0 | H005¦¦H005带尾44米处操作侧炼钢孔洞分切L |  | 0 | 0 | 0 |  |  | 0.83 | 0.924 | 3.866 | 1.69 | 3 |  | 2283009498 | 1 | 1
127 | FALSE | 20220919130556 |  |  | LM201060301 | 50W600 | 0.5 | 1000 | 0.638 | LP3 |  | W28A13D001 | D237819200 | W600(1) | CR | U30005 |  | 150 | 0.5 | 1001 | 508 | 595 | C | B0 |  | CW0175 | GB/T 2521-2008 | 1 | 39 |  |  | 1 |  | LM01 |  | 150 | C | WCA01w190001C | 0 | H005¦¦H0054632米处DS侧炼钢孔洞分切未切除周围有明显翘皮，有手感，形状无规律分切小卷L |  | 0 | 0 | 0 |  |  | 0.841 | 0.942 | 3.915 | 1.69 | 6 |  | 2283009485 | 1 | 1
128 | FALSE | 20220920030306 |  |  | LM201059803 | 50W600 | 0.5 | 1000 | 0.728 | LP3 |  | W28A13D001 | D237808200 | W600(1) | CR | U30005 |  | 176 | 0.5 | 1001 | 508 | 608 | C | B0 |  | CW0175 | GB/T 2521-2008 | 1 | 39 |  |  | 1 |  | LM01 |  | 176 | C | WCA01w190001C | 0 | H005¦¦H005带尾39m处操作侧热轧孔洞分切小卷Z |  | 0 | 0 | 0 |  |  | 0.852 | 0.935 | 3.911 | 1.69 | 8 |  | 2283009483 | 1 | 1
129 | FALSE | 20220919130147 |  |  | LM201060104 | 50W600 | 0.5 | 1000 | 0.736 | LP3 |  | W28A13D001 | D237808500 | W600(1) | CR | U30005 |  | 177 | 0.5 | 1001 | 508 | 609 | C | B0 |  | CW0175 | GB/T 2521-2008 | 1 | 39 |  |  | 1 |  | LM01 |  | 177 | C | WCA01w190001C | 0 | I003¦¦I003140、196m两处WS侧热轧边损分切小卷未切除Z |  | 0 | 0 | 0 |  |  | 0.842 | 0.945 | 3.767 | 1.7 | 7 |  | 2283009483 | 1 | 1
130 | FALSE | 20220920211822 |  |  | LM201057701 | 50W600 | 0.5 | 1000 | 1.122 | LP3 |  | W29A15D001 | D237830900 | W600(1) | CR | U30005 |  | 289 | 0.5 | 1001 | 508 | 665 | C | B0 |  | CW0175 | GB/T 2521-2008 | 1 | 39 |  |  | 1 |  | LM01 |  | 289 | B | WCA01w190001B | 0 | H005¦¦H005带头280米处操作侧炼钢孔洞分切、周围有明显翘皮L |  | 0 | 0 | 0 |  |  | 0.821 | 0.903 | 3.931 | 1.7 | 6 |  | 2283009494 | 1 | 1
131 | FALSE | 20220920195149 |  |  | LM201058003 | 50W600 | 0.5 | 1000 | 1.21 | LP3 |  | W29A15D001 | D237829500 | W600(1) | CR | U30005 |  | 300 | 0.5 | 1001 | 508 | 670 | C | B0 |  | CW0175 | GB/T 2521-2008 | 1 | 39 |  |  | 1 |  | LM01 |  | 300 | B | WCA01w190001B | 0 | H005¦¦H005带尾325米处传动侧炼钢孔洞分切、周围有明显手感L |  | 0 | 0 | 0 |  |  | 0.845 | 0.933 | 3.981 | 1.69 | 6 |  | 2283009498 | 1 | 1
132 | FALSE | 20220919132654 |  |  | LM201060304 | 50W600 | 0.5 | 1000 | 4.41 | LP3 |  | W28A13D001 | D237819200 | W600(1) | CR | U02207 |  | 1127 | 0.5 | 1001 | 508 | 988 | C | W1 |  | CW0175 | GB/T 2521-2008 | 1 | 39 |  |  | 1 |  | LM01 |  | 1127 | A | WCA01w190001A | 0 | H001¦¦H001600-1150米上表面DS侧断续炼钢翘皮沿轧制方向呈长条状，位置无规律分切L |  | 0 | 0 | 0 |  |  | 0.841 | 0.942 | 3.915 | 1.69 | 4 |  | 2283009485 | 1 | 1
133 | FALSE | 20220918092638 |  |  | LN200974104 | 50W600 | 0.5 | 1200 | 0.634 | LP3 |  | W26A03D001 | D230727700 | W600(1) | CR | U30005 |  | 119 | 0.5 | 1201 | 508 | 578 | C | B0 |  | CW0175 | GB/T 2521-2008 | 1 | 39 |  |  | 1 |  | LN01 |  | 119 | C | WCA01w190001C | 0 | N007¦¦N007带尾100米酸轧原料窄尺分切ZY |  | 0 | 0 | 0 |  |  | 1.048 | 1.255 | 3.65 | 1.7 | 5 |  | 2283004913 | 1 | 1
134 | FALSE | 20220922170421 |  |  | LN200988404 | 50W600 | 0.5 | 1200 | 0.644 | LP3 |  | W29A16D003 | D234372700 | W600(1) | CR | U30005 |  | 128 | 0.5 | 1201 | 508 | 583 | C | B0 |  | CW0175 | GB/T 2521-2008 | 1 | 39 |  |  | 1 |  | LN01 |  | 128 | C | WCA01w190001C | 0 | N006¦¦N006带尾36米酸轧升降速导致厚度曲线波动大分切ZY |  | 0 | 0 | 0 |  |  | 1.299 | 1.33 | 3.826 | 1.71 | 6 |  | 2283007048 | 1 | 1
135 | FALSE | 20220921091430 |  |  | LN200987001 | 50W600 | 0.5 | 1200 | 0.652 | LP3 |  | W29A16D003 | D234351200 | W600(1) | CR | U30005 |  | 140 | 0.5 | 1201 | 508 | 589 | C | B0 |  | CW0175 | GB/T 2521-2008 | 1 | 39 |  |  | 1 |  | LN01 |  | 140 | C | WCA01w190001C | 0 | N001¦¦N001板尾35米上表面欠酸洗明显分切小卷ZY |  | 0 | 0 | 0 |  |  | 1.31 | 1.355 | 3.879 | 1.7 | 6 |  | 2283007029 | 1 | 1
136 | FALSE | 20220922151712 |  |  | LM201069104 | 50W600 | 0.5 | 1200 | 0.654 | LP3 |  | W29A16D003 | D235925100 | W600(1) | CR | U30005 |  | 125 | 0.5 | 1201 | 508 | 581 | C | B0 |  | CW0175 | GB/T 2521-2008 | 1 | 39 |  |  | 1 |  | LM01 |  | 125 | C | WCA01w190001C | 0 | H005¦¦H00563米处中间炼钢孔洞未切除,周围有明显翘皮有手感，形状无规律分切小卷L |  | 0 | 0 | 0 |  |  | 1.038 | 1.097 | 3.893 | 1.7 | 5 |  | 2283007984 | 1 | 1
137 | FALSE | 20220921090244 |  |  | LN200986701 | 50W600 | 0.5 | 1200 | 0.922 | LP3 |  | W29A16D003 | D234326900 | W600(1) | CR | U30005 |  | 194 | 0.5 | 1201 | 508 | 618 | C | B0 |  | CW0175 | GB/T 2521-2008 | 1 | 39 |  |  | 1 |  | LN01 |  | 194 | C | WCA01w190001C | 0 | H005¦¦H005板头30m处DS侧炼钢孔洞分切未切除周围有明显翘皮，有手感，形状无规律分切小卷L |  | 0 | 0 | 0 |  |  | 1.326 | 1.329 | 3.923 | 1.7 | 6 |  | 2283007018 | 1 | 1
138 | FALSE | 20220923005638 |  |  | LM201067603 | 50W600 | 0.5 | 1200 | 0.986 | LP3 |  | W29A15D002 | D234376800 | W600(1) | CR | U30005 |  | 196 | 0.5 | 1201 | 508 | 619 | C | B0 |  | CW0175 | GB/T 2521-2008 | 1 | 39 |  |  | 1 |  | LM01 |  | 196 | C | WCA01w190001C | 0 | I003¦¦I003带尾40m热轧边损，分切小卷Z |  | 0 | 0 | 0 |  |  | 1.074 | 1.14 | 3.696 | 1.71 | 6 |  | 2283007053 | 1 | 1
139 | FALSE | 20220917081914 |  |  | LN200961904 | 50W600 | 0.5 | 1205 | 0.712 | LJ5 |  | W29A02D003 | D236921100 | W600(1) | CR | 500001 |  | 141 | 0.5 | 1206 | 508 | 590 | C | B0 |  | CW0175 | GB/T 2521-2008 | 1 | 39 |  |  | 1 |  | LN01 |  | 141 | C | WCA01w190001C | 0 | H005¦¦H0054564米WS侧炼钢孔洞分切未切除周围有明显翘皮，有手感，形状无规律分切小卷L |  | 0 | 0 | 0 |  |  | 0.946 | 0.895 | 3.66 | 1.7 | 5 |  | 2283008666 | 1 | 1
140 | FALSE | 20220922230808 |  |  | LM201064801 | 50W600 | 0.5 | 1225 | 0.732 | LP3 |  | W26A03D002 | D230810801 | W600(1) | CR | U30005 |  | 151 | 0.5 | 1226 | 508 | 595 | C | B0 |  | CW0175 | GB/T 2521-2008 | 1 | 39 |  |  | 1 |  | LM01 |  | 151 | C | WCA01w190001C | 0 | I017¦¦I017带头50米因热轧镰刀弯导致板型波动大分切Z |  | 0 | 0 | 0 |  |  | 1.041 | 1.113 | 3.865 | 1.69 | 6 |  | 2283004963 | 1 | 1
141 | FALSE | 20220922233010 |  |  | LM201064601 | 50W600 | 0.5 | 1230 | 0.686 | LP3 |  | W29A03D006 | D235912701 | W600(1) | CR | U30005 |  | 140 | 0.5 | 1231 | 508 | 589 | C | B0 |  | CW0175 | GB/T 2521-2008 | 1 | 39 |  |  | 1 |  | LM01 |  | 140 | C | WCA01w190001C | 0 | N006¦¦N006带头40米酸轧升降速导致厚度曲线波动大分切ZY |  | 0 | 0 | 0 |  |  | 1.04 | 1.139 | 3.998 | 1.71 | 7 |  | 2283007973 | 1 | 1
142 | FALSE | 20220918184252 |  |  | LM201056303 | 50W800 | 0.5 | 1000 | 0.478 | LP3 |  | W2AA03D005 | D237753000 | W800(1) | CR | U30005 |  | 122 | 0.5 | 1001 | 508 | 579 | C | B0 |  | CW0171 | GB/T 2521-2008 | 1 | 39 |  |  | 1 |  | LM01 |  | 122 | C | WCA01w210001C | 0 | H017¦¦H017带尾50米酸轧打包带折印分切ZY |  | 0 | 0 | 0 |  |  | 0.852 | 0.946 | 4.416 | 1.74 | 5 |  | 2283009438 | 1 | 1
143 | FALSE | 20220919055915 |  |  | LM201053503 | 50W800 | 0.5 | 1000 | 0.576 | LP3 |  | W28D02D002 | D237094600 | W800(1) | CR | U30005 |  | 131 | 0.5 | 1001 | 508 | 585 | C | B0 |  | CW0171 | GB/T 2521-2008 | 1 | 39 |  |  | 1 |  | LM01 |  | 131 | C | WCA01w210001C | 0 | H001¦¦H001卷芯80m下表面断续炼钢翘皮，分切小卷L |  | 0 | 0 | 0 |  |  | 0.829 | 0.911 | 4.466 | 1.73 | 7 |  | 2283008786 | 1 | 1
144 | FALSE | 20220920171252 |  |  | LM201056801 | 50W800 | 0.5 | 1000 | 0.666 | LP3 |  | W29A03D007 | D237097900 | W800(1) | CR | U30005 |  | 167 | 0.5 | 1001 | 508 | 604 | C | B0 |  | CW0171 | GB/T 2521-2008 | 1 | 39 |  |  | 1 |  | LM01 |  | 167 | C | WCA01w210001C | 0 | I017¦¦I017带头150米因镰刀弯导致边部板型波动大分切Z |  | 0 | 0 | 0 |  |  | 0.848 | 0.925 | 4.602 | 1.72 | 6 |  | 2283008781 | 1 | 1
145 | FALSE | 20220920031304 |  |  | LM201058601 | 50W800 | 0.5 | 1000 | 0.842 | LP3 |  | W29A03D007 | D237098100 | W800(1) | CR | U30005 |  | 213 | 0.5 | 1001 | 508 | 627 | C | B0 |  | CW0171 | GB/T 2521-2008 | 1 | 39 |  |  | 1 |  | LM01 |  | 213 | C | WCA01w210001C | 0 | H005¦¦H005带尾5m处中间热轧孔洞分切小卷Z |  | 0 | 0 | 0 |  |  | 0.841 | 0.927 | 4.63 | 1.73 | 6 |  | 2283008781 | 1 | 1
146 | FALSE | 20220918071037 |  |  | LM201055003 | 50W800 | 0.5 | 1000 | 1.524 | LP3 |  | W2AA03D005 | D237758100 | W800(1) | CR | U30005 |  | 375 | 0.5 | 1001 | 508 | 705 | C | B0 |  | CW0171 | GB/T 2521-2008 | 1 | 39 |  |  | 1 |  | LM01 |  | 375 | B | WCA01w210001B | 0 | H005¦¦H005398米处DS侧炼钢孔洞分切未切除周围有明显翘皮，有手感，形状无规律分切小卷L |  | 0 | 0 | 0 |  |  | 0.849 | 0.94 | 4.516 | 1.73 | 5 |  | 2283009441 | 1 | 1
147 | FALSE | 20220918231518 |  |  | LM201056602 | 50W800 | 0.5 | 1000 | 2.312 | LP3 |  | W2AA03D005 | D237757500 | W800(1) | CR | U30005 |  | 592 | 0.5 | 1001 | 508 | 797 | C | W1 |  | CW0171 | GB/T 2521-2008 | 1 | 39 |  |  | 1 |  | LM01 |  | 592 | B | WCA01w210001B | 0 | I015¦¦I015带头590米操作侧因酸轧板型差导致翻边分切ZY |  | 0 | 0 | 0 |  |  | 0.844 | 0.933 | 4.622 | 1.73 | 5 |  | 2283009443 | 1 | 1
148 | FALSE | 20220919052644 |  |  | LM201053302 | 50W800 | 0.5 | 1020 | 1.358 | LP3 |  | W29A02D006 | D230778300 | W800(1) | CR | U30005 |  | 341 | 0.5 | 1021 | 508 | 689 | C | B0 |  | CW0171 | GB/T 2521-2008 | 1 | 39 |  |  | 1 |  | LM01 |  | 341 | B | WCA01w210001B | 0 | N007¦¦N007带尾70m酸轧窄尺，分切小卷ZY |  | 0 | 0 | 0 |  |  | 0.829 | 0.911 | 4.56 | 1.74 | 1 |  | 2283004944 | 1 | 1
149 | FALSE | 20220918154719 |  |  | LM201051304 | 50W800 | 0.5 | 1100 | 0.53 | LP3 |  | W29A13D002 | D237384700 | W800(1) | CR | U30005 |  | 111 | 0.5 | 1101 | 508 | 573 | C | B0 |  | CW0171 | GB/T 2521-2008 | 1 | 39 |  |  | 1 |  | LM01 |  | 111 | C | WCA01w210001C | 0 | N006¦¦N006带尾40米酸轧升降速导致厚度曲线波动大分切ZY |  | 0 | 0 | 0 |  |  | 0.842 | 0.924 | 4.604 | 1.73 | 5 |  | 2283009134 | 1 | 1
150 | FALSE | 20220917125921 |  |  | LM201051801 | 50W800 | 0.5 | 1100 | 0.556 | LP3 |  | W29A13D002 | D237386300 | W800(1) | CR | U30005 |  | 127 | 0.5 | 1101 | 508 | 582 | C | B0 |  | CW0171 | GB/T 2521-2008 | 1 | 39 |  |  | 1 |  | LM01 |  | 127 | C | WCA01w210001C | 0 | I019¦¦I019带头50米板面酸轧辊印分切ZY |  | 0 | 0 | 0 |  |  | 0.846 | 0.935 | 4.662 | 1.74 | 7 |  | 2283009135 | 1 | 1
151 | FALSE | 20220917112418 |  |  | LM201051704 | 50W800 | 0.5 | 1100 | 0.698 | LJ5 |  | W29A13D002 | D237385100 | W800(1) | CR | 500001 |  | 146 | 0.5 | 1101 | 508 | 592 | C | B0 |  | CW0171 | GB/T 2521-2008 | 1 | 39 |  |  | 1 |  | LM01 |  | 146 | C | WCA01w210001C | 0 | H005¦¦H005带尾150米处操作侧热轧孔洞分切Z |  | 0 | 0 | 0 |  |  | 0.846 | 0.935 | 4.32 | 1.73 | 7 |  | 2283009134 | 1 | 1
152 | FALSE | 20220917072437 |  |  | LM201050104 | 50W800 | 0.5 | 1110 | 0.582 | LJ5 |  | W29A15D006 | D237587300 | W800(1) | CR | 500001 |  | 119 | 0.5 | 1111 | 508 | 578 | C | B0 |  | CW0171 | GB/T 2521-2008 | 1 | 39 |  |  | 1 |  | LM01 |  | 119 | C | WCA01w210001C | 0 | H005¦¦H00550米处中间炼钢孔洞分切未切除周围有明显翘皮，有手感，形状无规律分切小卷L |  | 0 | 0 | 0 |  |  | 0.885 | 0.969 | 4.567 | 1.74 | 8 |  | 2283009305 | 1 | 1
153 | FALSE | 20220918004951 |  |  | LM201050501 | 50W800 | 0.5 | 1110 | 0.588 | LJ5 |  | W29A15D006 | D237586400 | W800(1) | CR | 500001 |  | 135 | 0.5 | 1111 | 508 | 587 | C | B0 |  | CW0171 | GB/T 2521-2008 | 1 | 39 |  |  | 1 |  | LM01 |  | 135 | C | WCA01w210001C | 0 | H001¦¦H001带头50米上表面操作侧炼钢翘皮分切小卷L |  | 0 | 0 | 0 |  |  | 0.89 | 0.971 | 4.802 | 1.72 | 4 |  | 2283009301 | 1 | 1
154 | FALSE | 20220917142437 |  |  | LM201051103 | 50W800 | 0.5 | 1110 | 0.854 | LP3 |  | W29A15D006 | D237586800 | W800(1) | CR | U30005 |  | 193 | 0.5 | 1111 | 508 | 617 | C | B0 |  | CW0171 | GB/T 2521-2008 | 1 | 39 |  |  | 1 |  | LM01 |  | 193 | C | WCA01w210001C | 0 | H001¦¦H001带尾160米上表面断续炼钢翘皮分切L |  | 0 | 0 | 0 |  |  | 0.846 | 0.935 | 4.404 | 1.73 | 4 |  | 2283009300 | 1 | 1
155 | FALSE | 20220917060738 |  |  | LM201049303 | 50W800 | 0.5 | 1110 | 0.858 | LJ5 |  | W29A03D011 | D237270200 | W800(1) | CR | 500001 |  | 182 | 0.5 | 1111 | 508 | 612 | C | B0 |  | CW0171 | GB/T 2521-2008 | 1 | 39 |  |  | 1 |  | LM01 |  | 182 | C | WCA01w210001C | 0 | N006¦¦N006带头50米热轧毛刺状厚度曲线波动大分切Z |  | 0 | 0 | 0 |  |  | 0.861 | 0.968 | 4.712 | 1.74 | 3 |  | 2283008989 | 1 | 1
156 | FALSE | 20220917081540 |  |  | LM201050304 | 50W800 | 0.5 | 1110 | 1.968 | LP3 |  | W29A15D006 | D237587700 | W800(1) | CR | U30005 |  | 442 | 0.5 | 1111 | 508 | 734 | C | B0 |  | CW0171 | GB/T 2521-2008 | 1 | 39 |  |  | 1 |  | LM01 |  | 442 | B | WCA01w210001B | 0 | H005¦¦H005板头10m处WS侧炼钢孔洞分切未切除周围有明显翘皮，有手感，形状无规律分切小卷L |  | 0 | 0 | 0 |  |  | 0.866 | 0.955 | 4.708 | 1.73 | 7 |  | 2283009305 | 1 | 1
157 | FALSE | 20220919022547 |  |  | LM201048304 | 50W800 | 0.5 | 1120 | 0.614 | LP3 |  | W29A02D009 | D237269100 | W800(1) | CR | U30005 |  | 125 | 0.5 | 1121 | 508 | 581 | C | B0 |  | CW0171 | GB/T 2521-2008 | 1 | 39 |  |  | 1 |  | LM01 |  | 125 | C | WCA01w210001C | 0 | H005¦¦H005带尾19m中间热轧孔洞分切小卷Z |  | 0 | 0 | 0 |  |  | 0.881 | 0.97 | 4.583 | 1.74 | 6 |  | 2283008994 | 1 | 1
158 | FALSE | 20220917234202 |  |  | LM201047404 | 50W800 | 0.5 | 1120 | 0.76 | LJ5 |  | W29A02D009 | D237267600 | W800(1) | CR | 500001 |  | 149 | 0.5 | 1121 | 508 | 594 | C | B0 |  | CW0171 | GB/T 2521-2008 | 1 | 39 |  |  | 1 |  | LM01 |  | 149 | C | WCA01w210001C | 0 | H005¦¦H005带尾61m处操作侧热轧孔洞分切小卷Z |  | 0 | 0 | 0 |  |  | 0.896 | 0.99 | 4.579 | 1.74 | 7 |  | 2283008991 | 1 | 1
159 | FALSE | 20220917045552 |  |  | LM201048903 | 50W800 | 0.5 | 1120 | 0.788 | LP3 |  | W29A02D009 | D237269800 | W800(1) | CR | U30005 |  | 167 | 0.5 | 1121 | 508 | 604 | C | B0 |  | CW0171 | GB/T 2521-2008 | 1 | 39 |  |  | 1 |  | LM01 |  | 167 | C | WCA01w210001C | 0 | H005¦¦H00537米处DS侧炼钢孔洞分切未切除周围有明显翘皮，有手感，形状无规律分切小卷L |  | 0 | 0 | 0 |  |  | 0.883 | 0.963 | 4.59 | 1.74 | 4 |  | 2283008998 | 1 | 1
160 | FALSE | 20220917053303 |  |  | LM201049103 | 50W800 | 0.5 | 1120 | 1.198 | LJ5 |  | W29A03D012 | D237265400 | W800(1) | CR | 500001 |  | 258 | 0.5 | 1121 | 508 | 650 | C | B0 |  | CW0171 | GB/T 2521-2008 | 1 | 39 |  |  | 1 |  | LM01 |  | 258 | B | WCA01w210001B | 0 | H005¦¦H005112米处DS侧炼钢孔洞分切未切除周围有明显翘皮，有手感，形状无规律分切小卷L |  | 0 | 0 | 0 |  |  | 0.861 | 0.968 | 4.877 | 1.74 | 5 |  | 2283008988 | 1 | 1
161 | FALSE | 20220919021036 |  |  | LM201048104 | 50W800 | 0.5 | 1120 | 1.296 | LP3 |  | W29A02D009 | D237268900 | W800(1) | CR | U30005 |  | 286 | 0.5 | 1121 | 508 | 663 | C | B0 |  | CW0171 | GB/T 2521-2008 | 1 | 39 |  |  | 1 |  | LM01 |  | 286 | B | WCA01w210001B | 0 | H005¦¦H005带尾291m中间炼钢孔洞，分切小卷L |  | 0 | 0 | 0 |  |  | 0.888 | 0.972 | 4.743 | 1.74 | 6 |  | 2283008994 | 1 | 1
162 | FALSE | 20220917023144 |  |  | LM201045201 | 50W800 | 0.5 | 1135 | 0.552 | LJ5 |  | W29A02D010 | D237263300 | W800(1) | CR | 500001 |  | 125 | 0.5 | 1136 | 508 | 581 | C | B0 |  | CW0171 | GB/T 2521-2008 | 1 | 39 |  |  | 1 |  | LM01 |  | 125 | C | WCA01w210001C | 0 | H001¦¦H001板尾20米上表面断续炼钢翘皮沿轧制方向呈长条状，位置无规律分切小卷L |  | 0 | 0 | 0 |  |  | 0.917 | 0.988 | 4.657 | 1.74 | 7 |  | 2283008983 | 1 | 1
163 | FALSE | 20220917154014 |  |  | LM201046604 | 50W800 | 0.5 | 1135 | 0.58 | LP3 |  | W29A03D013 | D237258500 | W800(1) | CR | U30005 |  | 118 | 0.5 | 1136 | 508 | 577 | C | B0 |  | CW0171 | GB/T 2521-2008 | 1 | 39 |  |  | 1 |  | LM01 |  | 118 | C | WCA01w210001C | 0 | H005¦¦H005带尾52米处中间热轧孔洞分切Z |  | 0 | 0 | 0 |  |  | 0.91 | 0.997 | 4.639 | 1.74 | 6 |  | 2283008978 | 1 | 1
164 | FALSE | 20220917155251 |  |  | LM201046504 | 50W800 | 0.5 | 1135 | 0.6 | LP3 |  | W29A03D013 | D237258700 | W800(1) | CR | U30005 |  | 120 | 0.5 | 1136 | 508 | 578 | C | B0 |  | CW0171 | GB/T 2521-2008 | 1 | 39 |  |  | 1 |  | LM01 |  | 120 | C | WCA01w210001C | 0 | N006¦¦N006带尾60米酸轧升降速导致厚度曲线波动大分切ZY |  | 0 | 0 | 0 |  |  | 0.919 | 1.004 | 4.589 | 1.74 | 5 |  | 2283008977 | 1 | 1
165 | FALSE | 20220917151910 |  |  | LM201045704 | 50W800 | 0.5 | 1135 | 0.854 | LP3 |  | W29A02D010 | D237260300 | W800(1) | CR | U30005 |  | 185 | 0.5 | 1136 | 508 | 613 | C | B0 |  | CW0171 | GB/T 2521-2008 | 1 | 39 |  |  | 1 |  | LM01 |  | 185 | C | WCA01w210001C | 0 | H005¦¦H005207米WS侧热轧孔洞未切除无规律周围无明显起皮分切小卷Z |  | 0 | 0 | 0 |  |  | 0.91 | 0.997 | 4.697 | 1.73 | 5 |  | 2283008978 | 1 | 1
166 | FALSE | 20220919221635 |  |  | LM201051201 | 50W800 | 0.5 | 1100 | 1.408 | LP3 |  | W29A13D002 | D237384600 | W800(1) | CR | U30005 |  | 328 | 0.5 | 1101 | 508 | 683 | C | B0 |  | CW0171 | GB/T 2521-2008 | 1 | 39 |  |  | 1 |  | LM01 |  | 328 | B | WCA01w210001B | 0 | H005¦¦H005带头300米处传动侧炼钢孔洞分切L |  | 0 | 0 | 0 |  |  | 0.84 | 0.931 | 4.571 | 1.73 | 6 |  | 2283009134 | 1 | 1
167 | FALSE | 20220917170623 |  |  | LM201043504 | 50W800 | 0.5 | 1155 | 0.674 | LJ5 |  | W29A13D003 | D237382100 | W800(1) | CR | 500001 |  | 131 | 0.5 | 1156 | 508 | 584 | C | B0 |  | CW0171 | GB/T 2521-2008 | 1 | 39 |  |  | 1 |  | LM01 |  | 131 | C | WCA01w210001C | 0 | H005¦¦H005带尾99m距操作侧30cm处炼钢孔洞分切小卷L |  | 0 | 0 | 0 |  |  | 0.933 | 1.004 | 4.582 | 1.73 | 5 |  | 2283009131 | 1 | 1
168 | FALSE | 20220916223810 |  |  | LM201043201 | 50W800 | 0.5 | 1155 | 1.158 | LJ5 |  | W29A13D003 | D237382900 | W800(1) | CR | 500001 |  | 257 | 0.5 | 1156 | 508 | 649 | C | B0 |  | CW0171 | GB/T 2521-2008 | 1 | 39 |  |  | 1 |  | LM01 |  | 257 | B | WCA01w210001B | 0 | H005¦¦H005带尾257m距操作侧10cm处热轧孔洞，分切小卷Z |  | 0 | 0 | 0 |  |  | 0.929 | 1.005 | 4.532 | 1.73 | 5 |  | 2283009132 | 1 | 1
169 | FALSE | 20220923073807 |  |  | LN200969403 | 50W800 | 0.5 | 1200 | 0.578 | LP3 |  | W28Y01D006 | D237499200 | W800(1) | CR | U30005 |  | 0 | 0.5 | 1201 | 508 | 579 | C | B0 |  | CW0171 | GB/T 2521-2008 | 1 | 39 |  |  | 1 |  | LN01 |  | 0 | C | WCA01w210001C | 0 | H007¦¦H007距尾部65米酸轧折印，分切小卷ZY |  | 0 | 0 | 0 |  |  | 1.198 | 1.442 | 4.552 | 1.72 | 7 |  | 2283009228 | 1 | 1
170 | FALSE | 20220923224947 |  |  | LM201075104 | 50W800 | 0.5 | 1200 | 0.592 | LP3 |  | W29D01D003 | D237366900 | W800(1) | CR | U30005 |  | 113 | 0.5 | 1201 | 508 | 574 | C | B0 |  | CW0171 | GB/T 2521-2008 | 1 | 39 |  |  | 1 |  | LM01 |  | 113 | C | WCA01w210001C | 0 | H017¦¦H017带尾70米酸轧打包带折印分切ZY |  | 0 | 0 | 0 |  |  | 1.003 | 1.035 | 4.593 | 1.74 | 6 |  | 2283009116 | 1 | 1
171 | FALSE | 20220918104017 |  |  | LN200967701 | 50W800 | 0.5 | 1200 | 0.594 | LP3 |  | W28M07D001 | D237774300 | W800(1) | CR | U30005 |  | 123 | 0.5 | 1201 | 508 | 580 | C | B0 |  | CW0171 | GB/T 2521-2008 | 1 | 39 |  |  | 1 |  | LN01 |  | 123 | C | WCA01w210001C | 0 | H001¦¦H001带头55米下表面断续炼钢翘皮分切L |  | 0 | 0 | 0 |  |  | 1.245 | 1.488 | 4.359 | 1.73 | 7 |  | 2283009453 | 1 | 1
172 | FALSE | 20220922171213 |  |  | LM201065501 | 50W800 | 0.5 | 1200 | 0.596 | LP3 |  | W28M07D001 | D235079100 | W800(1) | CR | U30005 |  | 129 | 0.5 | 1201 | 508 | 583 | C | B0 |  | CW0171 | GB/T 2521-2008 | 1 | 39 |  |  | 1 |  | LM01 |  | 129 | C | WCA01w210001C | 0 | H004¦¦H004带头51米下表面热轧氧化铁皮压入分切Z |  | 0 | 0 | 0 |  |  | 1.028 | 1.114 | 4.446 | 1.75 | 7 |  | 2281007410 | 1 | 1
173 | FALSE | 20220923150420 |  |  | LM201073501 | 50W800 | 0.5 | 1200 | 0.6 | LP3 |  | W29A16D004 | D237773400 | W800(1) | CR | U30005 |  | 125 | 0.5 | 1201 | 508 | 581 | C | B0 |  | CW0171 | GB/T 2521-2008 | 1 | 39 |  |  | 1 |  | LM01 |  | 125 | C | WCA01w210001C | 0 | H001¦¦H001板头0-100m下表面断续炼钢翘皮沿轧制方向呈长条状，位置无规律分切小卷L |  | 0 | 0 | 0 |  |  | 0.992 | 1.039 | 4.459 | 1.73 | 10 |  | 2283009454 | 1 | 1
174 | FALSE | 20220923192119 |  |  | LM201070804 | 50W800 | 0.5 | 1200 | 0.61 | LP3 |  | W29A16D004 | D235889600 | W800(1) | CR | U30005 |  | 113 | 0.5 | 1201 | 508 | 575 | C | B0 |  | CW0171 | GB/T 2521-2008 | 1 | 39 |  |  | 1 |  | LM01 |  | 113 | C | WCA01w210001C | 0 | N006¦¦N006带尾66米酸轧升降速导致厚度曲线波动大分切ZY |  | 0 | 0 | 0 |  |  | 1.046 | 1.084 | 4.647 | 1.73 | 7 |  | 2283007958 | 1 | 1
175 | FALSE | 20220923221511 |  |  | LM201074804 | 50W800 | 0.5 | 1200 | 0.614 | LP3 |  | W29D01D003 | D237366400 | W800(1) | CR | U30005 |  | 116 | 0.5 | 1201 | 508 | 576 | C | B0 |  | CW0171 | GB/T 2521-2008 | 1 | 39 |  |  | 1 |  | LM01 |  | 116 | C | WCA01w210001C | 0 | H017¦¦H017带尾100米酸轧打包带折印分切ZY |  | 0 | 0 | 0 |  |  | 0.984 | 1.03 | 4.704 | 1.74 | 6 |  | 2283009115 | 1 | 1
176 | FALSE | 20220918110058 |  |  | LN200967705 | 50W800 | 0.5 | 1200 | 0.616 | LP3 |  | W28M07D001 | D237774300 | W800(1) | CR | U30005 |  | 117 | 0.5 | 1201 | 508 | 577 | C | B0 |  | CW0171 | GB/T 2521-2008 | 1 | 39 |  |  | 1 |  | LN01 |  | 117 | C | WCA01w210001C | 0 | H017¦¦H017带尾93米酸轧打包带折印分切ZY |  | 0 | 0 | 0 |  |  | 1.245 | 1.488 | 4.359 | 1.73 | 5 |  | 2283009453 | 1 | 1
177 | FALSE | 20220923185644 |  |  | LM201069904 | 50W800 | 0.5 | 1200 | 0.626 | LP3 |  | W28Y01D006 | D237500900 | W800(1) | CR | U30005 |  | 119 | 0.5 | 1201 | 508 | 578 | C | B0 |  | CW0171 | GB/T 2521-2008 | 1 | 39 |  |  | 1 |  | LM01 |  | 119 | C | WCA01w210001C | 0 | N006¦¦N006带尾58米酸轧升降速导致厚度曲线波动大分切ZY |  | 0 | 0 | 0 |  |  | 1.047 | 1.108 | 4.554 | 1.73 | 6 |  | 2283009227 | 1 | 1
178 | FALSE | 20220922190026 |  |  | LM201065304 | 50W800 | 0.5 | 1200 | 0.642 | LP3 |  | W28M07D001 | D235118200 | W800(1) | CR | U30005 |  | 127 | 0.5 | 1201 | 508 | 582 | C | B0 |  | CW0171 | GB/T 2521-2008 | 1 | 39 |  |  | 1 |  | LM01 |  | 127 | C | WCA01w210001C | 0 | N006¦¦N006带尾87米酸轧升降速导致厚度曲线波动大分切ZY |  | 0 | 0 | 0 |  |  | 1.044 | 1.141 | 4.462 | 1.75 | 6 |  | 2281007431 | 1 | 1
179 | FALSE | 20220923073116 |  |  | LN200969704 | 50W800 | 0.5 | 1200 | 0.652 | LP3 |  | W29A07D003 | D234579800 | W800(1) | CR | U30005 |  | 0 | 0.5 | 1201 | 508 | 588 | C | B0 |  | CW0171 | GB/T 2521-2008 | 1 | 39 |  |  | 1 |  | LN01 |  | 0 | C | WCA01w210001C | 0 | H005¦¦H005DS侧距头部82米热轧孔洞未切除，分切小卷Z |  | 0 | 0 | 0 |  |  | 1.166 | 1.414 | 4.493 | 1.72 | 5 |  | 2281007111 | 1 | 1
180 | FALSE | 20220923161413 |  |  | LM201073604 | 50W800 | 0.5 | 1200 | 0.664 | LP3 |  | W29A16D004 | D237773600 | W800(1) | CR | U30005 |  | 124 | 0.5 | 1201 | 508 | 581 | C | B0 |  | CW0171 | GB/T 2521-2008 | 1 | 39 |  |  | 1 |  | LM01 |  | 124 | C | WCA01w210001C | 0 | H017¦¦H017板尾0-100m酸轧打包扣印分切小卷ZY |  | 0 | 0 | 0 |  |  | 0.992 | 1.039 | 4.51 | 1.73 | 6 |  | 2283009453 | 1 | 1
181 | FALSE | 20220922094208 |  |  | LM201064004 | 50W800 | 0.5 | 1200 | 0.698 | LP3 |  | W28M07D001 | D235108100 | W800(1) | CR | U30005 |  | 133 | 0.5 | 1201 | 508 | 585 | C | B0 |  | CW0171 | GB/T 2521-2008 | 1 | 39 |  |  | 1 |  | LM01 |  | 133 | C | WCA01w210001C | 0 | H005¦¦H00533米处DS侧热轧孔洞未切除,周围无明显翘皮，形状无规律分切小卷Z |  | 0 | 0 | 0 |  |  | 1.052 | 1.145 | 4.444 | 1.75 | 4 |  | 2281007423 | 1 | 1
182 | FALSE | 20220916202454 |  |  | LM201042104 | 50W800 | 0.5 | 1200 | 0.698 | LP3 |  | W25A13D004 | D230447600 | W800(1) | CR | U30005 |  | 131 | 0.5 | 1201 | 508 | 584 | C | B0 |  | CW0171 | GB/T 2521-2008 | 1 | 39 |  |  | 1 |  | LM01 |  | 131 | C | WCA01w210001C | 0 | N007¦¦N007带尾50m酸轧窄尺，分切小卷ZY |  | 0 | 0 | 0 |  |  | 0.958 | 1.032 | 4.528 | 1.74 | 7 |  | 2281004809 | 1 | 1
183 | FALSE | 20220923032653 |  |  | LM201072004 | 50W800 | 0.5 | 1200 | 0.714 | LP3 |  | W29A15D007 | D237592500 | W800(1) | CR | U30005 |  | 138 | 0.5 | 1201 | 508 | 588 | C | B0 |  | CW0171 | GB/T 2521-2008 | 1 | 39 |  |  | 1 |  | LM01 |  | 138 | C | WCA01w210001C | 0 | N006¦¦N006带尾50m热轧毛刺状厚度曲线波动大，分切小卷Z |  | 0 | 0 | 0 |  |  | 1.052 | 1.095 | 4.623 | 1.74 | 4 |  | 2283009309 | 1 | 1
184 | FALSE | 20220923025852 |  |  | LM201071504 | 50W800 | 0.5 | 1200 | 0.8 | LP3 |  | W29A15D007 | D237585000 | W800(1) | CR | U30005 |  | 155 | 0.5 | 1201 | 508 | 597 | C | B0 |  | CW0171 | GB/T 2521-2008 | 1 | 39 |  |  | 1 |  | LM01 |  | 155 | C | WCA01w210001C | 0 | H001¦¦H001板尾0-45米处DS侧下表面断续炼钢翘皮沿轧制方向呈长条状，位置无规律分切小卷L |  | 0 | 0 | 0 |  |  | 1.069 | 1.108 | 4.461 | 1.73 | 6 |  | 2283009305 | 1 | 1
185 | FALSE | 20220917063012 |  |  | LN200972504 | 50W800 | 0.5 | 1200 | 0.81 | LJ5 |  | W29A16D004 | D235872200 | W800(1) | CR | 500001 |  | 0 | 0.5 | 1201 | 508 | 606 | C | B0 |  | CW0171 | GB/T 2521-2008 | 1 | 39 |  |  | 1 |  | LN01 |  | 0 | C | WCA01w210001C | 0 | H017¦¦H017带头55米酸轧折印分切小卷ZY |  | 0 | 0 | 0 |  |  | 1.124 | 1.342 | 4.636 | 1.72 | 7 |  | 2283007951 | 1 | 1
186 | FALSE | 20220923045741 |  |  | LN200970804 | 50W800 | 0.5 | 1200 | 0.83 | LP3 |  | W29A16D004 | D235887800 | W800(1) | CR | U30005 |  | 0 | 0.5 | 1201 | 508 | 0 | C | B0 |  | CW0171 | GB/T 2521-2008 | 1 | 39 |  |  | 1 |  | LN01 |  | 0 | C | WCA01w210001C | 0 | H005¦¦H005中间距头部177米热轧孔洞未切除，分切小卷Z |  | 0 | 0 | 0 |  |  | 1.187 | 1.433 | 4.322 | 1.73 | 7 |  | 2283007954 | 1 | 1
187 | FALSE | 20220922163430 |  |  | LM201069603 | 50W800 | 0.5 | 1200 | 0.846 | LP3 |  | W28Y01D006 | D237498400 | W800(1) | CR | U30005 |  | 181 | 0.5 | 1201 | 508 | 611 | C | B0 |  | CW0171 | GB/T 2521-2008 | 1 | 39 |  |  | 1 |  | LM01 |  | 181 | C | WCA01w210001C | 0 | N006¦¦N0061350-1460m酸轧升降速造成的厚度曲线波动大分切小卷ZY |  | 0 | 0 | 0 |  |  | 1.05 | 1.102 | 4.443 | 1.73 | 8 |  | 2283009229 | 1 | 1
188 | FALSE | 20220917032644 |  |  | LN200971302 | 50W800 | 0.5 | 1200 | 0.922 | LJ5 |  | W29A16D004 | D235649900 | W800(1) | CR | 500001 |  | 193 | 0.5 | 1201 | 508 | 617 | C | B0 |  | CW0171 | GB/T 2521-2008 | 1 | 39 |  |  | 1 |  | LN01 |  | 193 | C | WCA01w210001C | 0 | I015¦¦I015板头20-60m、板尾10-60m两段WS侧原料版型不良分切小卷Z |  | 0 | 0 | 0 |  |  | 1.15 | 1.404 | 4.62 | 1.73 | 10 |  | 2283007793 | 1 | 1
189 | FALSE | 20220917051201 |  |  | LN200972604 | 50W800 | 0.5 | 1200 | 1.188 | LJ5 |  | W29A16D004 | D235872600 | W800(1) | CR | 500001 |  | 0 | 0.5 | 1201 | 508 | 647 | C | B0 |  | CW0171 | GB/T 2521-2008 | 1 | 39 |  |  | 1 |  | LN01 |  | 0 | B | WCA01w210001B | 0 | H005¦¦H005261米操作侧热轧孔洞分切小卷Z |  | 0 | 0 | 0 |  |  | 1.124 | 1.293 | 4.479 | 1.73 | 8 |  | 2283007951 | 1 | 1
190 | FALSE | 20220923181141 |  |  | LM201065604 | 50W800 | 0.5 | 1200 | 1.368 | LP3 |  | W28M07D001 | D235111000 | W800(1) | CR | U30005 |  | 0 | 0.5 | 1201 | 508 | 665 | C | B0 |  | CW0171 | GB/T 2521-2008 | 1 | 39 |  |  | 1 |  | LM01 |  | 0 | B | WCA01w210001B | 0 | H007¦¦H007WS侧边部折印分切 |  | 0 | 0 | 0 |  |  | 1.028 | 1.114 | 4.541 | 1.75 | 6 |  | 2281007423 | 1
191 | FALSE | 20220923212102 |  |  | LM201074401 | 50W800 | 0.5 | 1200 | 1.568 | LP3 |  | W29D01D003 | D237364500 | W800(1) | CR | U30005 |  | 334 | 0.5 | 1201 | 508 | 686 | C | B0 |  | CW0171 | GB/T 2521-2008 | 1 | 39 |  |  | 1 |  | LM01 |  | 334 | C | WCA01w210001C | 0 | I012¦¦I012通卷板面中间褶皱分切，判可利用材 |  | 0 | 0 | 0 |  |  | 0.999 | 1.04 | 4.485 | 1.74 | 3 |  | 2283009113 | 1
192 | FALSE | 20220924014411 |  |  | LM201076102 | 50W800 | 0.5 | 1200 | 1.986 | LP3 |  | W28M09D001 | D237772200 | W800(1) | CR | U30005 |  | 425 | 0.5 | 1201 | 508 | 727 | C | B0 |  | CW0171 | GB/T 2521-2008 | 1 | 39 |  |  | 1 |  | LM01 |  | 425 | B | WCA01w210001B | 0 | H013¦¦H013通卷酸轧停车斑，分切小卷ZY |  | 0 | 0 | 0 |  |  | 0.991 | 1.024 | 4.621 | 1.74 | 6 |  | 2283009448 | 1
193 | FALSE | 20220923170100 |  |  | LM201070001 | 50W800 | 0.5 | 1200 | 2.21 | LP3 |  | W28Y01D006 | D237499600 | W800(1) | CR | U30005 |  | 470 | 0.5 | 1201 | 508 | 747 | C | W1 |  | CW0171 | GB/T 2521-2008 | 1 | 39 |  |  | 1 |  | LM01 |  | 470 | B | WCA01w210001B | 0 | I017¦¦I017带头460米因热轧镰刀弯导致板型波动大分切Z |  | 0 | 0 | 0 |  |  | 1.046 | 1.094 | 4.58 | 1.73 | 5 |  | 2283009224 | 1
194 | FALSE | 20220923202711 |  |  | LM201074201 | 50W800 | 0.5 | 1200 | 2.26 | LP3 |  | W29D01D003 | D237364000 | W800(1) | CR | U30005 |  | 482 | 0.5 | 1201 | 508 | 751 | C | W1 |  | CW0171 | GB/T 2521-2008 | 1 | 39 |  |  | 1 |  | LM01 |  | 482 | B | WCA01w210001B | 0 | H004¦¦H004带头484米上表面传动侧断续热轧氧化铁皮压入分切Z |  | 0 | 0 | 0 |  |  | 0.942 | 0.988 | 4.585 | 1.73 | 8 |  | 2283009114 | 1
195 | FALSE | 20220923212825 |  |  | LM201074402 | 50W800 | 0.5 | 1200 | 4.142 | LP3 |  | W29D01D003 | D237364500 | W800(1) | CR | U01639 |  | 877 | 0.5 | 1201 | 508 | 904 | C | W1 |  | CW0171 | GB/T 2521-2008 | 1 | 39 |  |  | 1 |  | LM01 |  | 877 | A | WCA01w210001A | 0 | H011¦¦H011通卷板面凹印分切 |  | 0 | 0 | 0 |  |  | 0.999 | 1.04 | 4.485 | 1.74 | 5 |  | 2283009113 | 1
196 | FALSE | 20220921104422 |  |  | LM201063303 | 50W800 | 0.5 | 1220 | 1.03 | LP3 |  | W27D02D004 | D234949300 | W800(1) | CR | U30005 |  | 217 | 0.5 | 1221 | 508 | 630 | C | B0 |  | CW0171 | GB/T 2521-2008 | 1 | 39 |  |  | 1 |  | LM01 |  | 217 | B | WCA01w210001B | 0 | N007¦¦N0071900-2000米酸轧原料窄尺分切小卷ZY |  | 0 | 0 | 0 |  |  | 1.069 | 1.165 | 4.201 | 1.74 | 4 |  | 2283007388 | 1 | 1
197 | FALSE | 20220921123229 |  |  | LM201063204 | 50W800 | 0.5 | 1220 | 1.658 | LP3 |  | W27D02D004 | D235388900 | W800(1) | CR | U30005 |  | 334 | 0.5 | 1221 | 508 | 686 | C | B0 |  | CW0171 | GB/T 2521-2008 | 1 | 39 |  |  | 1 |  | LM01 |  | 334 | B | WCA01w210001B | 0 | N006¦¦N0060-350米热轧阻尼震荡造成的厚度曲线波动大分切小卷Z |  | 0 | 0 | 0 |  |  | 1.053 | 1.134 | 4.454 | 1.74 | 4 |  | 2283007633 | 1 | 1
198 | FALSE | 20220919193609 |  |  | LN200978004 | 50W800 | 0.5 | 1230 | 0.634 | LP3 |  | W26A02D010 | D231086200 | W800(1) | CR | U30005 |  | 113 | 0.5 | 1231 | 508 | 574 | C | B0 |  | CW0171 | GB/T 2521-2008 | 1 | 39 |  |  | 1 |  | LN01 |  | 113 | C | WCA01w210001C | 0 | N006¦¦N006带尾60米酸轧升降速导致厚度曲线波动大分切ZY |  | 0 | 0 | 0 |  |  | 1.506 | 1.539 | 4.462 | 1.72 | 5 |  | 2283005126 | 1 | 1
199 | FALSE | 20220919215538 |  |  | LN200978904 | 50W800 | 0.5 | 1230 | 0.682 | LP3 |  | W28M10D001 | D237543000 | W800(1) | CR | U30005 |  | 131 | 0.5 | 1231 | 508 | 584 | C | B0 |  | CW0171 | GB/T 2521-2008 | 1 | 39 |  |  | 1 |  | LN01 |  | 131 | C | WCA01w210001C | 0 | N006¦¦N006带尾57米酸轧升降速导致厚度曲线波动大分切ZY |  | 0 | 0 | 0 |  |  | 1.463 | 1.47 | 4.686 | 1.73 | 5 |  | 2283009263 | 1 | 1
200 | FALSE | 20220921112403 |  |  | LM201062804 | 50W800 | 0.5 | 1230 | 0.694 | LP3 |  | W28M10D001 | D237536600 | W800(1) | CR | U00525 |  | 127 | 0.5 | 1231 | 508 | 582 | C | B0 |  | CW0171 | GB/T 2521-2008 | 1 | 39 |  |  | 1 |  | LM01 |  | 127 | C | WCA01w210001C | 0 | H005¦¦H005板尾80m处DS侧热轧孔洞分切未切除周围无明显翘皮，形状无规律分切小卷Z |  | 0 | 0 | 0 |  |  | 1.111 | 1.188 | 4.503 | 1.73 | 5 |  | 2283009265 | 1 | 1
201 | FALSE | 20220922020158 |  |  | LM201062404 | 50W800 | 0.5 | 1230 | 0.84 | LP3 |  | W28A12D017 | D236115100 | W800(1) | CR | U30005 |  | 160 | 0.5 | 1231 | 508 | 600 | C | B0 |  | CW0171 | GB/T 2521-2008 | 1 | 39 |  |  | 1 |  | LM01 |  | 160 | C | WCA01w210001C | 0 | N006¦¦N006距尾部160米热轧毛刺状厚度曲线波动大，分切小卷Z |  | 0 | 0 | 0 |  |  | 1.014 | 1.04 | 4.379 | 1.74 | 6 |  | 2282007492 | 1 | 1
202 | FALSE | 20220919210302 |  |  | LN200978701 | 50W800 | 0.5 | 1230 | 2.466 | LP3 |  | W27D01D005 | D234056900 | W800(1) | CR | U30005 |  | 517 | 0.5 | 1231 | 508 | 766 | C | W1 |  | CW0171 | GB/T 2521-2008 | 1 | 39 |  |  | 1 |  | LN01 |  | 517 | B | WCA01w210001B | 0 | H005¦¦H005带头500米中间热轧孔洞分切Z |  | 0 | 0 | 0 |  |  | 1.465 | 1.475 | 4.633 | 1.73 | 6 |  | 2282006127 | 1 | 1
203 | FALSE | 20210818223533 |  | 1 | LM101062701 | DD02 | 0.5 | 1170 | 1.27 | LJ5 |  | W17Y03D001 | D106402600 | DD02 | CR | 500001 |  | 272 | 0.5 | 1171 | 508 | 657 | C | B0 |  | CW2081 | SGJX-J001-2021 | 1 | 39 |  |  | 1 |  | LM01 |  | 272 | B | WCi14w630001B | 0 | N006¦¦N006带头250米酸轧升降速导致厚度曲线波动大分切ZY |  | 0 | 0 | 0 |  |  | 0.919 | 1.158 | 10.139 | 1.72 | 5 |  | 2182003534 | 1 | 1
204 | FALSE | 20220724074125 |  |  | LN200781001 | SG30WV1500 | 0.3 | 1000 | 5.33 | LJ2 |  | W22T02D001 | D228902200 | WV1500 | CR | 800001 |  | 0 | 0.3 | 1001 | 508 | 1059 | C | W3 |  | CW2109 | Q/320582 YZL601-2019 | 1 | 39 |  |  | 1 |  | LN01 |  | 2 | 1 | WCK05w77000C1 | 0 |  |  | 0 | 0 | 0 |  |  | 1.417 | 1.339 | 14.496 | 1.65 | 6 |  | 2283003770 | 1 | 1
205 | FALSE | 20220724073727 |  |  | LN200781002 | SG30WV1500 | 0.3 | 1000 | 5.64 | LJ3 |  | W22T02D001 | D228902200 | WV1500 | CR | 800001 |  | 0 | 0.3 | 1001 | 508 | 0 | C | W3 |  | CW2109 | Q/320582 YZL601-2019 | 1 | 39 |  |  | 1 |  | LN01 |  | 2 | 1 | WCK05w77000C1 | 0 | 南洋电机需要样片测试，拆包安排取样 |  | 0 | 0 | 0 |  |  | 1.417 | 1.339 | 14.496 | 1.65 | 6 |  | 2283003770 | 1 | 1
206 | FALSE | 20220408165004 |  |  | LN200391302 | SG30WV1800 | 0.3 | 1200 | 5.005 | LJ2 |  | W23T02D001 | D114638901 | W270(1) | CR | 800001 |  | 1839 | 0.3 | 1201 | 508 | 980 | C | W3 |  | CW2085 | Q/320582 YZL601-2019 | 1 | 39 |  |  | 1 |  | LN01 |  | 1839 | 1 | WCK05w65000C1 | 0 | 钢卷大压小需拆包检查 | 拆包检查合格 | 0 | 0 | 0 |  |  | 0.972 | 0.823 | 15.38 | 1.67 | 8 |  | 2183008642 | 1 | 1
207 | FALSE | 20220408170820 |  |  | LN200391304 | SG30WV1800 | 0.3 | 1200 | 5.86 | LJ3 |  | W23T02D001 | D114638901 | W270(1) | CR | 800001 |  | 2133 | 0.3 | 1201 | 508 | 1036 | C | W3 |  | CW2085 | Q/320582 YZL601-2019 | 1 | 39 |  |  | 1 |  | LN01 |  | 2133 | 1 | WCK05w65000C1 | 0 |  |  | 0 | 0 | 0 |  |  | 0.972 | 0.823 | 15.38 | 1.67 | 7 |  | 2183008642 | 1 | 1
208 | FALSE | 20220406132251 |  |  | LN200384303 | SG35W270 | 0.35 | 1180 | 6.305 | LJ2 |  | W23Y01D001 | D223882700 | WV1900(1) | CR | 800001 |  | 2017 | 0.35 | 1181 | 508 | 1076 | C | W3 |  | CW2082 | Q/320582 YZL601-2019 | 1 | 39 |  |  | 1 |  | LN01 |  | 2017 | 1 | WCK05w64000C1 | 0 |  |  | 0 | 0 | 0 |  |  | 0.929 | 0.848 | 2.432 | 1.67 | 4 |  | 2283000860 | 1 | 1
209 | FALSE | 20220505231350 |  |  | LN200521503 | SG35W270 | 0.35 | 1180 | 8.4 | LJ2 |  | W23Y01D001 | D114638000 | W270(1) | CR | 800001 |  | 2687 | 0.35 | 1181 | 508 | 1207 | C | W3 |  | CW2082 | Q/320582 YZL601-2019 | 1 | 39 |  |  | 1 |  | LN01 |  | 2687 | 1 | WCK05w64000C1 | 0 |  |  | 0 | 0 | 0 |  |  | 1.197 | 1.186 | 2.373 | 1.68 | 5 |  | 2183008643 | 1 | 1
210 | FALSE | 20220505230726 |  |  | LN200521502 | SG35W270 | 0.35 | 1180 | 8.56 | LJ2 |  | W23Y01D001 | D114638000 | W270(1) | CR | 800001 |  | 2746 | 0.35 | 1181 | 508 | 1217 | C | W3 |  | CW2082 | Q/320582 YZL601-2019 | 1 | 39 |  |  | 1 |  | LN01 |  | 2746 | 1 | WCK05w64000C1 | 0 |  |  | 0 | 0 | 0 |  |  | 1.197 | 1.186 | 2.373 | 1.68 | 6 |  | 2183008643 | 1 | 1
211 | FALSE | 20220505222725 |  |  | LN200521403 | SG35W270 | 0.35 | 1170 | 5.66 | LJ3 |  | W24Y01D002 | D114638600 | W270(1) | CR | 800001 |  | 1816 | 0.35 | 1171 | 508 | 1033 | C | W3 |  | CW2082 | Q/320582 YZL601-2019 | 1 | 39 |  |  | 1 |  | LN01 |  | 1816 | 1 | WCK05w64000C1 | 0 | N007单机架来料宽度不符改规格D |  | 0 | 0 | 0 |  |  | 1.277 | 1.235 | 2.412 | 1.67 | 3 |  | 2183008642 | 1 | 1
212 | FALSE | 20220505221942 |  |  | LN200521402 | SG35W270 | 0.35 | 1170 | 5.73 | LJ2 |  | W24Y01D002 | D114638600 | W270(1) | CR | 800001 |  | 1838 | 0.35 | 1171 | 508 | 1038 | C | W3 |  | CW2082 | Q/320582 YZL601-2019 | 1 | 39 |  |  | 1 |  | LN01 |  | 1838 | 1 | WCK05w64000C1 | 0 | N007单机架来料宽度不符改规格D |  | 0 | 0 | 0 |  |  | 1.277 | 1.235 | 2.412 | 1.67 | 4 |  | 2183008642 | 1 | 1
213 | FALSE | 20211027103130 |  |  | LN101220303 | SG35W270 | 0.35 | 1200 | 5.97 | LJ2 |  | W18T01D001 | D114637700 | W270(1) | CR | 800001 |  | 1882 | 0.35 | 1201 | 508 | 1047 | C | W3 |  | CW2082 | Q/320582 YZL601-2019 | 1 | 39 |  |  | 1 |  | LN01 |  | 1882 | 1 | WCK05w64000C1 | 0 |  |  | 0 | 0 | 0 |  |  | 1.277 | 0.845 | 2.385 | 1.67 | 6 |  | 2183008643 | 1 | 1
214 | FALSE | 20220227175416 |  |  | LN200238402 | SG35W270 | 0.35 | 1200 | 6 | LJ2 |  | W18T01D001 | D114638401 | W270(1) | CR | 800001 |  | 1903 | 0.35 | 1201 | 508 | 1052 | C | W3 |  | CW2082 | Q/320582 YZL601-2019 | 1 | 39 |  |  | 1 |  | LN01 |  | 1903 | 1 | WCK05w64000C1 | 0 |  |  | 0 | 0 | 0 |  |  | 1.084 | 1.239 | 2.483 | 1.67 | 10 |  | 2183008642 | 1 | 1
215 | FALSE | 20220427185012 |  |  | LN200500602 | SG35W270 | 0.35 | 1200 | 6.2 | LJ2 |  | W23Y02D001 | D227094000 | W270(1) | CR | 800001 |  | 1932 | 0.35 | 1201 | 508 | 1058 | C | W3 |  | CW2082 | Q/320582 YZL601-2019 | 1 | 39 |  |  | 1 |  | LN01 |  | 1932 | 1 | WCK05w64000C1 | 0 |  |  | 0 | 0 | 0 |  |  | 1.212 | 1.228 | 2.365 | 1.67 | 5 |  | 2281002940 | 1 | 1
216 | FALSE | 20211013125746 |  |  | LN101165404 | SG35W270 | 0.35 | 1200 | 6.225 | LJ2 |  | W18T01D001 | D114638300 | W270(1) | CR | 800001 |  | 1965 | 0.35 | 1201 | 508 | 1065 | C | W3 |  | CW2082 | Q/320582 YZL601-2019 | 1 | 39 |  |  | 1 |  | LN01 |  | 1965 | 1 | WCK05w64000C1 | 0 |  |  | 0 | 0 | 0 |  |  | 1.008 | 1.072 | 2.417 | 1.67 | 5 |  | 2183008642 | 1 | 1
217 | FALSE | 20220227180355 |  |  | LN200238403 | SG35W270 | 0.35 | 1200 | 6.32 | LJ2 |  | W18T01D001 | D114638401 | W270(1) | CR | 800001 |  | 1995 | 0.35 | 1201 | 508 | 1071 | C | W3 |  | CW2082 | Q/320582 YZL601-2019 | 1 | 39 |  |  | 1 |  | LN01 |  | 1995 | 1 | WCK05w64000C1 | 0 |  |  | 0 | 0 | 0 |  |  | 1.084 | 1.239 | 2.483 | 1.67 | 9 |  | 2183008642 | 1 | 1
218 | FALSE | 20220729061601 |  |  | LN200784702 | SG35W270 | 0.35 | 1200 | 6.84 | LJ2 |  | W23Y02D001 | D227093200 | W270(1) | CR | 800001 |  | 2151 | 0.35 | 1201 | 508 | 1103 | C | W3 |  | CW2082 | Q/320582 YZL601-2019 | 1 | 39 |  |  | 1 |  | LN01 |  | 2151 | 1 | WCK05w64000C1 | 0 |  |  | 0 | 0 | 0 |  |  | 1.166 | 1.086 | 2.221 | 1.67 | 7 |  | 2281002938 | 1 | 1
219 | FALSE | 20220427183327 |  |  | LN200496602 | SG35W270 | 0.35 | 1200 | 6.87 | LJ3 |  | W23Y02D001 | D227094200 | W270(1) | CR | 800001 |  | 2141 | 0.35 | 1201 | 508 | 1101 | C | W3 |  | CW2082 | Q/320582 YZL601-2019 | 1 | 39 |  |  | 1 |  | LN01 |  | 2141 | 1 | WCK05w64000C1 | 0 |  |  | 0 | 0 | 0 |  |  | 1.212 | 1.228 | 2.383 | 1.67 | 6 |  | 2281002940 | 1 | 1
220 | FALSE | 20220427182527 |  |  | LN200496601 | SG35W270 | 0.35 | 1200 | 6.995 | LJ2 |  | W23Y02D001 | D227094200 | W270(1) | CR | 800001 |  | 2180 | 0.35 | 1201 | 508 | 1109 | C | W3 |  | CW2082 | Q/320582 YZL601-2019 | 1 | 39 |  |  | 1 |  | LN01 |  | 2180 | 1 | WCK05w64000C1 | 0 |  |  | 0 | 0 | 0 |  |  | 1.212 | 1.228 | 2.383 | 1.67 | 7 |  | 2281002940 | 1 | 1
221 | FALSE | 20220505215900 |  |  | LN200521303 | SG35W270 | 0.35 | 1200 | 7.505 | LJ2 |  | W23Y01D002 | D114636300 | WV1900(1) | CR | 800001 |  | 2359 | 0.35 | 1201 | 508 | 1144 | C | W3 |  | CW2082 | Q/320582 YZL601-2019 | 1 | 39 |  |  | 1 |  | LN01 |  | 2359 | 1 | WCK05w64000C1 | 0 |  |  | 0 | 0 | 0 |  |  | 1.191 | 1.204 | 2.382 | 1.68 | 5 |  | 2183008647 | 1 | 1
222 | FALSE | 20220428033437 |  |  | LN200498903 | SG35W270 | 0.35 | 1200 | 7.755 | LJ3 |  | W23Y02D001 | D227093900 | W270(1) | CR | 800001 |  | 2419 | 0.35 | 1201 | 508 | 1156 | C | W3 |  | CW2082 | Q/320582 YZL601-2019 | 1 | 39 |  |  | 1 |  | LN01 |  | 2419 | 1 | WCK05w64000C1 | 0 |  |  | 0 | 0 | 0 |  |  | 1.179 | 1.184 | 2.357 | 1.67 | 4 |  | 2281002940 | 1 | 1
223 | FALSE | 20220410111816 |  |  | LN200417903 | SG35W270 | 0.35 | 1200 | 8.765 | LJ2 |  | W24Y01D002 | D114631200 | W350 | CR | 800001 |  | 2728 | 0.35 | 1201 | 508 | 1214 | C | W3 |  | CW2082 | Q/320582 YZL601-2019 | 1 | 39 |  |  | 1 |  | LN01 |  | 2728 | 1 | WCK05w64000C1 | 0 |  |  | 0 | 0 | 0 |  |  | 1.062 | 1.061 | 2.43 | 1.69 | 4 |  | 2183008652 | 1 | 1
224 | FALSE | 20220428193620 |  |  | LN200497701 | SG35W300 | 0.35 | 1150 | 5.74 | LJ2 |  | W24Y01D003 | D117327700 | WV1900(2) | CR | 800001 |  | 1879 | 0.35 | 1151 | 508 | 1047 | C | W3 |  | CW2080 | Q/320582 YZL601-2019 | 1 | 39 |  |  | 1 |  | LN01 |  | 1879 | 1 | WCK05w57000C1 | 0 |  |  | 0 | 0 | 0 |  |  | 1.17 | 1.172 | 2.371 | 1.69 | 5 |  | 2183010232 | 1 | 1
225 | FALSE | 20220428194341 |  |  | LN200497702 | SG35W300 | 0.35 | 1150 | 5.75 | LJ2 |  | W24Y01D003 | D117327700 | WV1900(2) | CR | 800001 |  | 1883 | 0.35 | 1151 | 508 | 1047 | C | W3 |  | CW2080 | Q/320582 YZL601-2019 | 1 | 39 |  |  | 1 |  | LN01 |  | 1883 | 1 | WCK05w57000C1 | 0 |  |  | 0 | 0 | 0 |  |  | 1.17 | 1.172 | 2.371 | 1.69 | 7 |  | 2183010232 | 1 | 1
226 | FALSE | 20220428200408 |  |  | LN200497703 | SG35W300 | 0.35 | 1150 | 5.905 | LJ2 |  | W24Y01D003 | D117327700 | WV1900(2) | CR | 800001 |  | 1922 | 0.35 | 1151 | 508 | 1056 | C | W3 |  | CW2080 | Q/320582 YZL601-2019 | 1 | 39 |  |  | 1 |  | LN01 |  | 1922 | 1 | WCK05w57000C1 | 0 |  |  | 0 | 0 | 0 |  |  | 1.17 | 1.172 | 2.371 | 1.69 | 6 |  | 2183010232 | 1 | 1
227 | FALSE | 20220412230028 |  |  | LN200412401 | SG35W300 | 0.35 | 1160 | 7.4 | LJ2 |  | W23Y01D003 | D117350000 | WV2000(1) | CR | 800001 |  | 2403 | 0.35 | 1161 | 508 | 1153 | C | W3 |  | CW2080 | Q/320582 YZL601-2019 | 1 | 39 |  |  | 1 |  | LN01 |  | 2403 | 1 | WCK05w57000C1 | 0 |  |  | 0 | 0 | 0 |  |  | 0.94 | 0.938 | 2.424 | 1.68 | 6 |  | 2183010246 | 1 | 1
228 | FALSE | 20220412231424 |  |  | LN200412402 | SG35W300 | 0.35 | 1160 | 7.855 | LJ2 |  | W23Y01D003 | D117350000 | WV2000(1) | CR | 800001 |  | 2547 | 0.35 | 1161 | 508 | 1180 | C | W3 |  | CW2080 | Q/320582 YZL601-2019 | 1 | 39 |  |  | 1 |  | LN01 |  | 2547 | 1 | WCK05w57000C1 | 0 |  |  | 0 | 0 | 0 |  |  | 0.94 | 0.938 | 2.424 | 1.68 | 6 |  | 2183010246 | 1 | 1
229 | FALSE | 20220709104655 |  |  | LN200780903 | SG35W300 | 0.35 | 1160 | 8.53 | LJ2 |  | W21Y01D001 | D119848700 | WV2000(1) | CR | 800001 |  | 2744 | 0.35 | 1161 | 508 | 1217 | C | W3 |  | CW2080 | Q/320582 YZL601-2019 | 1 | 39 |  |  | 1 |  | LN01 |  | 2744 | 1 | WCK05w57000C1 | 0 |  |  | 0 | 0 | 0 |  |  | 1.261 | 1.226 | 2.334 | 1.67 | 5 |  | 2182010988 | 1 | 1
230 | FALSE | 20220709103903 |  |  | LN200780902 | SG35W300 | 0.35 | 1160 | 8.64 | LJ2 |  | W21Y01D001 | D119848700 | WV2000(1) | CR | 800001 |  | 2789 | 0.35 | 1161 | 508 | 1225 | C | W3 |  | CW2080 | Q/320582 YZL601-2019 | 1 | 39 |  |  | 1 |  | LN01 |  | 2789 | 1 | WCK05w57000C1 | 0 |  |  | 0 | 0 | 0 |  |  | 1.261 | 1.226 | 2.334 | 1.67 | 6 |  | 2182010988 | 1 | 1
231 | FALSE | 20220412220628 | 1 |  | LN200412701 | SG35W300 | 0.35 | 1180 | 4.202 | LJ2 |  | W23Y01D004 | D117327800 | WV1900(2) | CR | 800001 |  | 1343 | 0.35 | 1181 | 508 | 926 | C | W3 |  | CW2080 | Q/320582 YZL601-2019 | 1 | 39 |  |  | 1 |  | LN01 |  | 1343 | 1 | WCK05w57000C1 | 0 |  |  | 0 | 0 | 0 |  |  | 0.94 | 0.938 | 2.486 | 1.68 | 6 |  | 2183010230 | 1 | 1
232 | FALSE | 20211223024618 |  | 1 | LN101413502 | SG35W300 | 0.35 | 1180 | 5.145 | LJ2 |  | W1CT01D002 | D119657000 | WV1900(1) | CR | 800001 |  | 1628 | 0.35 | 1181 | 508 | 992 | C | W3 |  | CW2080 | Q/320582 YZL601-2019 | 1 | 39 |  |  | 1 |  | LN01 |  | 1628 | 1 | WCK05w57000C1 | 0 | 单机架边部厚度偏薄（复检合格） | 原牌号SG35WV1900总工办通知改SG35W300 | 0 | 0 | 0 |  |  | 1.46 | 1.325 | 2.298 | 1.67 | 6 |  | 2181011316 | 1 | 1
233 | FALSE | 20211229124128 | 1 |  | LN101444503 | SG35W300 | 0.35 | 1180 | 5.555 | LJ2 |  | W1CT01D001 | D119868400 | WV2000(1) | CR | 800001 |  | 1764 | 0.35 | 1181 | 508 | 1022 | C | W3 |  | CW2080 | Q/320582 YZL601-2019 | 1 | 39 |  |  | 1 |  | LN01 |  | 1764 | 1 | WCK05w57000C1 | 0 | 两侧原料偏薄(复检合格) | 原牌号SG35WV2000总工办通知改SG35W300 | 0 | 0 | 0 |  |  | 1.25 | 1.28 | 2.369 | 1.69 | 7 |  | 2182010986 | 1 | 1
234 | FALSE | 20220414182413 |  |  | LN200412601 | SG35W300 | 0.35 | 1180 | 5.665 | LJ2 |  | W23Y01D004 | D117328601 | WV1900(2) | CR | 800001 |  | 1811 | 0.35 | 1181 | 508 | 1032 | C | W3 |  | CW2080 | Q/320582 YZL601-2019 | 1 | 39 |  |  | 1 |  | LN01 |  | 1811 | 1 | WCK05w57000C1 | 0 |  |  | 0 | 0 | 0 |  |  | 0.952 | 0.956 | 2.566 | 1.67 | 5 |  | 2183010229 | 1 | 1
235 | FALSE | 20220412221530 | 1 |  | LN200412702 | SG35W300 | 0.35 | 1180 | 5.675 | LJ2 |  | W23Y01D004 | D117327800 | WV1900(2) | CR | 800001 |  | 1811 | 0.35 | 1181 | 508 | 1032 | C | W3 |  | CW2080 | Q/320582 YZL601-2019 | 1 | 39 |  |  | 1 |  | LN01 |  | 1811 | 1 | WCK05w57000C1 | 0 |  |  | 0 | 0 | 0 |  |  | 0.94 | 0.938 | 2.486 | 1.68 | 7 |  | 2183010230 | 1 | 1
236 | FALSE | 20211229104857 | 1 |  | LN101444402 | SG35W300 | 0.35 | 1180 | 5.685 | LJ2 |  | W1CT01D001 | D119848400 | WV2000(1) | CR | 800001 |  | 1822 | 0.35 | 1181 | 508 | 1035 | C | W3 |  | CW2080 | Q/320582 YZL601-2019 | 1 | 39 |  |  | 1 |  | LN01 |  | 1822 | 1 | WCK05w57000C1 | 0 | 两侧原料偏薄(复检合格) | 原牌号SG35WV2000总工办通知改SG35W300 | 0 | 0 | 0 |  |  | 1.351 | 1.345 | 2.387 | 1.69 | 8 |  | 2182010986 | 1 | 1
237 | FALSE | 20211224100406 |  | 1 | LN101415204 | SG35W300 | 0.35 | 1180 | 5.705 | LJ2 |  | W1CT01D001 | D119849500 | WV2000(1) | CR | 800001 |  | 1813 | 0.35 | 1181 | 508 | 1032 | C | W3 |  | CW2080 | Q/320582 YZL601-2019 | 1 | 39 |  |  | 1 |  | LN01 |  | 1813 | 1 | WCK05w57000C1 | 0 | 单机架厚度边部偏薄，同板差超标(复检合格) | 原牌号SG35WV2000总工办通知改SG35W300 | 0 | 0 | 0 |  |  | 0.928 | 0.957 | 2.518 | 1.69 | 7 |  | 2182010990 | 1 | 1
238 | FALSE | 20211223033741 |  | 1 | LN101418503 | SG35W300 | 0.35 | 1180 | 5.71 | LJ2 |  | W1CT01D002 | D119657700 | WV1900(1) | CR | 800001 |  | 1815 | 0.35 | 1181 | 508 | 1033 | C | W3 |  | CW2080 | Q/320582 YZL601-2019 | 1 | 39 |  |  | 1 |  | LN01 |  | 1815 | 1 | WCK05w57000C1 | 0 |  | 原牌号SG35WV1900总工办通知改SG35W300 | 0 | 0 | 0 |  |  | 0.908 | 0.886 | 2.301 | 1.67 | 4 |  | 2181011316 | 1 | 1
239 | FALSE | 20211223024312 |  | 1 | LN101413403 | SG35W300 | 0.35 | 1180 | 5.725 | LJ2 |  | W1CT01D001 | D119847500 | WV2000(1) | CR | 800001 |  | 1819 | 0.35 | 1181 | 508 | 1034 | C | W3 |  | CW2080 | Q/320582 YZL601-2019 | 1 | 39 |  |  | 1 |  | LN01 |  | 1819 | 1 | WCK05w57000C1 | 0 | 单机架厚度边部偏薄（复检合格） | 原牌号SG35WV2000总工办通知改SG35W300 | 0 | 0 | 0 |  |  | 1.454 | 1.306 | 2.363 | 1.69 | 5 |  | 2182010993 | 1 | 1
240 | FALSE | 20220412204754 | 1 |  | LN200412301 | SG35W300 | 0.35 | 1180 | 5.765 | LJ2 |  | W23Y01D004 | D117329000 | WV1900(2) | CR | 800001 |  | 1840 | 0.35 | 1181 | 508 | 1038 | C | W3 |  | CW2080 | Q/320582 YZL601-2019 | 1 | 39 |  |  | 1 |  | LN01 |  | 1840 | 1 | WCK05w57000C1 | 0 |  |  | 0 | 0 | 0 |  |  | 0.94 | 0.938 | 2.539 | 1.67 | 5 |  | 2183010233 | 1 | 1
241 | FALSE | 20211229121331 | 1 |  | LN101444502 | SG35W300 | 0.35 | 1180 | 5.8 | LJ2 |  | W1CT01D001 | D119868400 | WV2000(1) | CR | 800001 |  | 1850 | 0.35 | 1181 | 508 | 1041 | C | W3 |  | CW2080 | Q/320582 YZL601-2019 | 1 | 39 |  |  | 1 |  | LN01 |  | 1850 | 1 | WCK05w57000C1 | 0 | 两侧原料偏薄(复检合格) | 原牌号SG35WV2000总工办通知改SG35W300 | 0 | 0 | 0 |  |  | 1.25 | 1.28 | 2.369 | 1.69 | 6 |  | 2182010986 | 1 | 1
242 | FALSE | 20220414183020 |  |  | LN200412602 | SG35W300 | 0.35 | 1180 | 5.815 | LJ2 |  | W23Y01D004 | D117328601 | WV1900(2) | CR | 800001 |  | 1847 | 0.35 | 1181 | 508 | 1040 | C | W3 |  | CW2080 | Q/320582 YZL601-2019 | 1 | 39 |  |  | 1 |  | LN01 |  | 1847 | 1 | WCK05w57000C1 | 0 |  |  | 0 | 0 | 0 |  |  | 0.952 | 0.956 | 2.566 | 1.67 | 8 |  | 2183010229 | 1 | 1
243 | FALSE | 20211224093509 |  | 1 | LN101415202 | SG35W300 | 0.35 | 1180 | 5.82 | LJ2 |  | W1CT01D001 | D119849500 | WV2000(1) | CR | 800001 |  | 1860 | 0.35 | 1181 | 508 | 1043 | C | W3 |  | CW2080 | Q/320582 YZL601-2019 | 1 | 39 |  |  | 1 |  | LN01 |  | 1860 | 1 | WCK05w57000C1 | 0 | 单机架厚度边部偏薄，同板差超标(复检合格) | 原牌号SG35WV2000总工办通知改SG35W300 | 0 | 0 | 0 |  |  | 0.928 | 0.957 | 2.518 | 1.69 | 10 |  | 2182010990 | 1 | 1
244 | FALSE | 20211228215309 |  | 1 | LN101445402 | SG35W300 | 0.35 | 1180 | 5.98 | LJ2 |  | W1CT01D001 | D121087600 | WV2000(1) | CR | 800001 |  | 1910 | 0.35 | 1181 | 508 | 1053 | C | W3 |  | CW2080 | Q/320582 YZL601-2019 | 1 | 39 |  |  | 1 |  | LN01 |  | 1910 | 1 | WCK05w57000C1 | 0 |  | 原牌号SG35WV2000总工办通知改SG35W300 | 0 | 0 | 0 |  |  | 1.178 | 1.168 | 2.33 | 1.69 | 7 |  | 2182011767 | 1 | 1
245 | FALSE | 20211224093912 |  | 1 | LN101415203 | SG35W300 | 0.35 | 1180 | 6.025 | LJ2 |  | W1CT01D001 | D119849500 | WV2000(1) | CR | 800001 |  | 1928 | 0.35 | 1181 | 508 | 1057 | C | W3 |  | CW2080 | Q/320582 YZL601-2019 | 1 | 39 |  |  | 1 |  | LN01 |  | 1928 | 1 | WCK05w57000C1 | 0 | 单机架厚度边部偏薄，同板差超标(复检合格) | 原牌号SG35WV2000总工办通知改SG35W300 | 0 | 0 | 0 |  |  | 0.928 | 0.957 | 2.518 | 1.69 | 8 |  | 2182010990 | 1 | 1
246 | FALSE | 20211224102431 |  | 1 | LN101414904 | SG35W300 | 0.35 | 1180 | 6.04 | LJ2 |  | W1CT01D001 | D119848200 | WV2000(1) | CR | 800001 |  | 1918 | 0.35 | 1181 | 508 | 1055 | C | W3 |  | CW2080 | Q/320582 YZL601-2019 | 1 | 39 |  |  | 1 |  | LN01 |  | 1918 | 1 | WCK05w57000C1 | 0 | 单机架厚度边部偏薄，同板差超标(复检合格) | 原牌号SG35WV2000总工办通知改SG35W300 | 0 | 0 | 0 |  |  | 0.928 | 0.957 | 2.41 | 1.69 | 6 |  | 2182010988 | 1 | 1
247 | FALSE | 20211223023652 |  | 1 | LN101413402 | SG35W300 | 0.35 | 1180 | 6.05 | LJ2 |  | W1CT01D001 | D119847500 | WV2000(1) | CR | 800001 |  | 1935 | 0.35 | 1181 | 508 | 1059 | C | W3 |  | CW2080 | Q/320582 YZL601-2019 | 1 | 39 |  |  | 1 |  | LN01 |  | 1935 | 1 | WCK05w57000C1 | 0 | 单机架厚度边部偏薄（复检合格） | 原牌号SG35WV2000总工办通知改SG35W300 | 0 | 0 | 0 |  |  | 1.454 | 1.306 | 2.363 | 1.69 | 7 |  | 2182010993 | 1 | 1
248 | FALSE | 20220412205732 | 1 |  | LN200412302 | SG35W300 | 0.35 | 1180 | 6.05 | LJ2 |  | W23Y01D004 | D117329000 | WV1900(2) | CR | 800001 |  | 1930 | 0.35 | 1181 | 508 | 1058 | C | W3 |  | CW2080 | Q/320582 YZL601-2019 | 1 | 39 |  |  | 1 |  | LN01 |  | 1930 | 1 | WCK05w57000C1 | 0 |  |  | 0 | 0 | 0 |  |  | 0.94 | 0.938 | 2.539 | 1.67 | 7 |  | 2183010233 | 1 | 1
249 | FALSE | 20211224101522 |  | 1 | LN101414903 | SG35W300 | 0.35 | 1180 | 6.065 | LJ2 |  | W1CT01D001 | D119848200 | WV2000(1) | CR | 800001 |  | 1940 | 0.35 | 1181 | 508 | 1060 | C | W3 |  | CW2080 | Q/320582 YZL601-2019 | 1 | 39 |  |  | 1 |  | LN01 |  | 1940 | 1 | WCK05w57000C1 | 0 | 单机架厚度边部偏薄，同板差超标(复检合格) | 原牌号SG35WV2000总工办通知改SG35W300 | 0 | 0 | 0 |  |  | 0.928 | 0.957 | 2.41 | 1.69 | 8 |  | 2182010988 | 1 | 1
250 | FALSE | 20211229163426 | 1 |  | LN101448603 | SG35W300 | 0.35 | 1180 | 6.07 | LJ2 |  | W1CT01D001 | D119849600 | WV2000(1) | CR | 800001 |  | 1934 | 0.35 | 1181 | 508 | 1058 | C | W3 |  | CW2080 | Q/320582 YZL601-2019 | 1 | 39 |  |  | 1 |  | LN01 |  | 1934 | 1 | WCK05w57000C1 | 0 | 两侧原料偏薄(复检合格) | 原牌号SG35WV2000总工办通知改SG35W300 | 0 | 0 | 0 |  |  | 1.351 | 1.345 | 2.382 | 1.69 | 7 |  | 2182010990 | 1 | 1
251 | FALSE | 20211224101103 |  | 1 | LN101414902 | SG35W300 | 0.35 | 1180 | 6.105 | LJ2 |  | W1CT01D001 | D119848200 | WV2000(1) | CR | 800001 |  | 1950 | 0.35 | 1181 | 508 | 1062 | C | W3 |  | CW2080 | Q/320582 YZL601-2019 | 1 | 39 |  |  | 1 |  | LN01 |  | 1950 | 1 | WCK05w57000C1 | 0 | 单机架厚度边部偏薄，同板差超标(复检合格) | 原牌号SG35WV2000总工办通知改SG35W300 | 0 | 0 | 0 |  |  | 0.928 | 0.957 | 2.41 | 1.69 | 6 |  | 2182010988 | 1 | 1
252 | FALSE | 20211223023344 |  | 1 | LN101413303 | SG35W300 | 0.35 | 1180 | 6.12 | LJ2 |  | W1CT01D001 | D119847300 | WV2000(1) | CR | 800001 |  | 1928 | 0.35 | 1181 | 508 | 1057 | C | W3 |  | CW2080 | Q/320582 YZL601-2019 | 1 | 39 |  |  | 1 |  | LN01 |  | 1928 | 1 | WCK05w57000C1 | 0 | 单机架边部厚度偏薄（复检合格） | 原牌号SG35WV2000总工办通知改SG35W300 | 0 | 0 | 0 |  |  | 1.369 | 1.283 | 2.352 | 1.69 | 6 |  | 2182010991 | 1 | 1
253 | FALSE | 20211229152509 | 1 |  | LN101448601 | SG35W300 | 0.35 | 1180 | 6.135 | LJ3 |  | W1CT01D001 | D119849600 | WV2000(1) | CR | 800001 |  | 1962 | 0.35 | 1181 | 508 | 1064 | C | W3 |  | CW2080 | Q/320582 YZL601-2019 | 1 | 39 |  |  | 1 |  | LN01 |  | 1962 | 1 | WCK05w57000C1 | 0 | 两侧原料偏薄(复检合格) | 原牌号SG35WV2000总工办通知改SG35W300 | 0 | 0 | 0 |  |  | 1.351 | 1.345 | 2.382 | 1.69 | 8 |  | 2182010990 | 1 | 1
254 | FALSE | 20220412211538 | 1 |  | LN200412501 | SG35W300 | 0.35 | 1180 | 6.15 | LJ2 |  | W23Y01D004 | D117330100 | WV1900(2) | CR | 800001 |  | 1964 | 0.35 | 1181 | 508 | 1065 | C | W3 |  | CW2080 | Q/320582 YZL601-2019 | 1 | 39 |  |  | 1 |  | LN01 |  | 1964 | 1 | WCK05w57000C1 | 0 |  |  | 0 | 0 | 0 |  |  | 0.952 | 0.956 | 2.514 | 1.67 | 5 |  | 2183010232 | 1 | 1
255 | FALSE | 20211224090930 |  | 1 | LN101415102 | SG35W300 | 0.35 | 1180 | 6.185 | LJ3 |  | W1CT01D001 | D119850100 | WV2000(1) | CR | 800001 |  | 1974 | 0.35 | 1181 | 508 | 1067 | C | W3 |  | CW2080 | Q/320582 YZL601-2019 | 1 | 39 |  |  | 1 |  | LN01 |  | 1974 | 1 | WCK05w57000C1 | 0 | 单机架厚度边部偏薄，同板差超标(复检合格) | 原牌号SG35WV2000总工办通知改SG35W300 | 0 | 0 | 0 |  |  | 0.928 | 0.957 | 2.411 | 1.69 | 10 |  | 2182010990 | 1 | 1
256 | FALSE | 20211229110556 | 1 |  | LN101444403 | SG35W300 | 0.35 | 1180 | 6.205 | LJ2 |  | W1CT01D001 | D119848400 | WV2000(1) | CR | 800001 |  | 1980 | 0.35 | 1181 | 508 | 1068 | C | W3 |  | CW2080 | Q/320582 YZL601-2019 | 1 | 39 |  |  | 1 |  | LN01 |  | 1980 | 1 | WCK05w57000C1 | 0 | 两侧原料偏薄(复检合格) | 原牌号SG35WV2000总工办通知改SG35W300 | 0 | 0 | 0 |  |  | 1.351 | 1.345 | 2.387 | 1.69 | 7 |  | 2182010986 | 1 | 1
257 | FALSE | 20211224090637 |  | 1 | LN101415101 | SG35W300 | 0.35 | 1180 | 6.215 | LJ2 |  | W1CT01D001 | D119850100 | WV2000(1) | CR | 800001 |  | 1988 | 0.35 | 1181 | 508 | 1070 | C | W3 |  | CW2080 | Q/320582 YZL601-2019 | 1 | 39 |  |  | 1 |  | LN01 |  | 1988 | 1 | WCK05w57000C1 | 0 | 单机架厚度边部偏薄，同板差超标(复检合格) | 原牌号SG35WV2000总工办通知改SG35W300 | 0 | 0 | 0 |  |  | 0.928 | 0.957 | 2.411 | 1.69 | 3 |  | 2182010990 | 1 | 1
258 | FALSE | 20211228195634 |  | 1 | LN101444901 | SG35W300 | 0.35 | 1180 | 6.28 | LJ2 |  | W1CT01D001 | D119849900 | WV2000(1) | CR | 800001 |  | 2010 | 0.35 | 1181 | 508 | 1074 | C | W3 |  | CW2080 | Q/320582 YZL601-2019 | 1 | 39 |  |  | 1 |  | LN01 |  | 2010 | 1 | WCK05w57000C1 | 0 |  | 原牌号SG35WV2000总工办通知改SG35W300 | 0 | 0 | 0 |  |  | 1.205 | 1.219 | 2.29 | 1.69 | 9 |  | 2182010991 | 1 | 1
259 | FALSE | 20211228211144 |  | 1 | LN101445301 | SG35W300 | 0.35 | 1180 | 6.285 | LJ2 |  | W1CT01D001 | D119847900 | WV2000(1) | CR | 800001 |  | 2011 | 0.35 | 1181 | 508 | 1074 | C | W3 |  | CW2080 | Q/320582 YZL601-2019 | 1 | 39 |  |  | 1 |  | LN01 |  | 2011 | 1 | WCK05w57000C1 | 0 | 单机架厚度边部偏薄(复检合格) | 原牌号SG35WV2000总工办通知改SG35W300 | 0 | 0 | 0 |  |  | 1.178 | 1.168 | 2.34 | 1.69 | 7 |  | 2182010991 | 1 | 1
260 | FALSE | 20211223035335 |  | 1 | LN101418602 | SG35W300 | 0.35 | 1180 | 6.295 | LJ2 |  | W1CT01D002 | D119661800 | WV1900(1) | CR | 800001 |  | 1997 | 0.35 | 1181 | 508 | 1071 | C | W3 |  | CW2080 | Q/320582 YZL601-2019 | 1 | 39 |  |  | 1 |  | LN01 |  | 1997 | 1 | WCK05w57000C1 | 0 | 单机架边部厚度偏薄（复检合格） | 原牌号SG35WV1900总工办通知改SG35W300 | 0 | 0 | 0 |  |  | 0.908 | 0.886 | 2.392 | 1.67 | 7 |  | 2181011321 | 1 | 1
261 | FALSE | 20220412210929 | 1 |  | LN200412303 | SG35W300 | 0.35 | 1180 | 6.38 | LJ3 |  | W23Y01D004 | D117329000 | WV1900(2) | CR | 800001 |  | 2025 | 0.35 | 1181 | 508 | 1077 | C | W3 |  | CW2080 | Q/320582 YZL601-2019 | 1 | 39 |  |  | 1 |  | LN01 |  | 2025 | 1 | WCK05w57000C1 | 0 |  |  | 0 | 0 | 0 |  |  | 0.94 | 0.938 | 2.539 | 1.67 | 7 |  | 2183010233 | 1 | 1
262 | FALSE | 20211229104518 | 1 |  | LN101444301 | SG35W300 | 0.35 | 1180 | 6.39 | LJ2 |  | W1CT01D001 | D119849700 | WV2000(1) | CR | 800001 |  | 2027 | 0.35 | 1181 | 508 | 1078 | C | W3 |  | CW2080 | Q/320582 YZL601-2019 | 1 | 39 |  |  | 1 |  | LN01 |  | 2027 | 1 | WCK05w57000C1 | 0 | 单机架原料边部偏薄(复检合格) | 原牌号SG35WV2000总工办通知改SG35W300 | 0 | 0 | 0 |  |  | 1.25 | 1.28 | 2.325 | 1.69 | 7 |  | 2182010990 | 1 | 1
263 | FALSE | 20211229105719 | 1 |  | LN101444303 | SG35W300 | 0.35 | 1180 | 6.42 | LJ2 |  | W1CT01D001 | D119849700 | WV2000(1) | CR | 800001 |  | 2029 | 0.35 | 1181 | 508 | 1078 | C | W3 |  | CW2080 | Q/320582 YZL601-2019 | 1 | 39 |  |  | 1 |  | LN01 |  | 2029 | 1 | WCK05w57000C1 | 0 | 单机架原料边部偏薄(复检合格) | 原牌号SG35WV2000总工办通知改SG35W300 | 0 | 0 | 0 |  |  | 1.25 | 1.28 | 2.325 | 1.69 | 7 |  | 2182010990 | 1 | 1
264 | FALSE | 20220412213251 | 1 |  | LN200412503 | SG35W300 | 0.35 | 1180 | 6.485 | LJ3 |  | W23Y01D004 | D117330100 | WV1900(2) | CR | 800001 |  | 2061 | 0.35 | 1181 | 508 | 1085 | C | W3 |  | CW2080 | Q/320582 YZL601-2019 | 1 | 39 |  |  | 1 |  | LN01 |  | 2061 | 1 | WCK05w57000C1 | 0 |  |  | 0 | 0 | 0 |  |  | 0.952 | 0.956 | 2.514 | 1.67 | 6 |  | 2183010232 | 1 | 1
265 | FALSE | 20220412212531 | 1 |  | LN200412502 | SG35W300 | 0.35 | 1180 | 6.585 | LJ2 |  | W23Y01D004 | D117330100 | WV1900(2) | CR | 800001 |  | 2102 | 0.35 | 1181 | 508 | 1093 | C | W3 |  | CW2080 | Q/320582 YZL601-2019 | 1 | 39 |  |  | 1 |  | LN01 |  | 2102 | 1 | WCK05w57000C1 | 0 |  |  | 0 | 0 | 0 |  |  | 0.952 | 0.956 | 2.514 | 1.67 | 6 |  | 2183010232 | 1 | 1
266 | FALSE | 20211229105300 | 1 |  | LN101444302 | SG35W300 | 0.35 | 1180 | 6.705 | LJ2 |  | W1CT01D001 | D119849700 | WV2000(1) | CR | 800001 |  | 2127 | 0.35 | 1181 | 508 | 1098 | C | W3 |  | CW2080 | Q/320582 YZL601-2019 | 1 | 39 |  |  | 1 |  | LN01 |  | 2127 | 1 | WCK05w57000C1 | 0 | 单机架原料边部偏薄(复检合格) | 原牌号SG35WV2000总工办通知改SG35W300 | 0 | 0 | 0 |  |  | 1.25 | 1.28 | 2.325 | 1.69 | 8 |  | 2182010990 | 1 | 1
267 | FALSE | 20211229163056 | 1 |  | LN101448602 | SG35W300 | 0.35 | 1180 | 6.745 | LJ3 |  | W1CT01D001 | D119849600 | WV2000(1) | CR | 800001 |  | 2158 | 0.35 | 1181 | 508 | 1104 | C | W3 |  | CW2080 | Q/320582 YZL601-2019 | 1 | 39 |  |  | 1 |  | LN01 |  | 2158 | 1 | WCK05w57000C1 | 0 | 两侧原料偏薄(复检合格) | 原牌号SG35WV2000总工办通知改SG35W300 | 0 | 0 | 0 |  |  | 1.351 | 1.345 | 2.382 | 1.69 | 7 |  | 2182010990 | 1 | 1
268 | FALSE | 20211229111729 | 1 |  | LN101444501 | SG35W300 | 0.35 | 1180 | 6.765 | LJ3 |  | W1CT01D001 | D119868400 | WV2000(1) | CR | 800001 |  | 2158 | 0.35 | 1181 | 508 | 1105 | C | W3 |  | CW2080 | Q/320582 YZL601-2019 | 1 | 39 |  |  | 1 |  | LN01 |  | 2158 | 1 | WCK05w57000C1 | 0 | 两侧原料偏薄(复检合格) | 原牌号SG35WV2000总工办通知改SG35W300 | 0 | 0 | 0 |  |  | 1.25 | 1.28 | 2.369 | 1.69 | 7 |  | 2182010986 | 1 | 1
269 | FALSE | 20211229100525 | 1 |  | LN101444203 | SG35W300 | 0.35 | 1180 | 6.805 | LJ2 |  | W1CT01D001 | D117351500 | WV2000(1) | CR | 800001 |  | 2146 | 0.35 | 1181 | 508 | 1102 | C | W3 |  | CW2080 | Q/320582 YZL601-2019 | 1 | 39 |  |  | 1 |  | LN01 |  | 2146 | 1 | WCK05w57000C1 | 0 | 单机架原料边部偏薄(复检合格) | 原牌号SG35WV2000总工办通知改SG35W300 | 0 | 0 | 0 |  |  | 1.25 | 1.28 | 2.317 | 1.69 | 8 |  | 2183010244 | 1 | 1
270 | FALSE | 20211229103842 | 1 |  | LN101444401 | SG35W300 | 0.35 | 1180 | 6.945 | LJ2 |  | W1CT01D001 | D119848400 | WV2000(1) | CR | 800001 |  | 2227 | 0.35 | 1181 | 508 | 1118 | C | W3 |  | CW2080 | Q/320582 YZL601-2019 | 1 | 39 |  |  | 1 |  | LN01 |  | 2227 | 1 | WCK05w57000C1 | 0 | 两侧原料偏薄(复检合格) | 原牌号SG35WV2000总工办通知改SG35W300 | 0 | 0 | 0 |  |  | 1.351 | 1.345 | 2.387 | 1.69 | 7 |  | 2182010986 | 1 | 1
271 | FALSE | 20211228232253 | 1 |  | LN101445502 | SG35W300 | 0.35 | 1180 | 7.145 | LJ2 |  | W1CT01D001 | D121094800 | WV2000(1) | CR | 800001 |  | 2283 | 0.35 | 1181 | 508 | 1129 | C | W3 |  | CW2080 | Q/320582 YZL601-2019 | 1 | 39 |  |  | 1 |  | LN01 |  | 2283 | 1 | WCK05w57000C1 | 0 |  | 原牌号SG35WV2000总工办通知改SG35W300 | 0 | 0 | 0 |  |  | 1.129 | 1.144 | 2.41 | 1.69 | 5 |  | 2182011769 | 1 | 1
272 | FALSE | 20220417201809 |  |  | LN200456001 | SG35W300 | 0.35 | 1180 | 7.185 | LJ2 |  | W23Y01D004 | D117328500 | WV1900(2) | CR | 800001 |  | 2277 | 0.35 | 1181 | 508 | 1128 | C | W3 |  | CW2080 | Q/320582 YZL601-2019 | 1 | 39 |  |  | 1 |  | LN01 |  | 2277 | 1 | WCK05w57000C1 | 0 |  |  | 0 | 0 | 0 |  |  | 1.475 | 1.384 | 2.47 | 1.67 | 4 |  | 2183010229 | 1 | 1
273 | FALSE | 20220417202407 |  |  | LN200456002 | SG35W300 | 0.35 | 1180 | 7.265 | LJ2 |  | W23Y01D004 | D117328500 | WV1900(2) | CR | 800001 |  | 2296 | 0.35 | 1181 | 508 | 1132 | C | W3 |  | CW2080 | Q/320582 YZL601-2019 | 1 | 39 |  |  | 1 |  | LN01 |  | 2296 | 1 | WCK05w57000C1 | 0 |  |  | 0 | 0 | 0 |  |  | 1.475 | 1.384 | 2.47 | 1.67 | 6 |  | 2183010229 | 1 | 1
274 | FALSE | 20220409235656 | 1 |  | LN200413701 | SG35W300 | 0.35 | 1180 | 7.8 | LJ2 |  | W23Y01D004 | D222771300 | WV1900(2) | CR | 800001 |  | 2470 | 0.35 | 1181 | 508 | 1166 | C | W3 |  | CW2080 | Q/320582 YZL601-2019 | 1 | 39 |  |  | 1 |  | LN01 |  | 2470 | 1 | WCK05w57000C1 | 0 |  |  | 0 | 0 | 0 |  |  | 0.971 | 0.997 | 2.649 | 1.67 | 7 |  | 2282000121 | 1 | 1
275 | FALSE | 20220412234003 |  |  | LN200412802 | SG35W300 | 0.35 | 1180 | 7.905 | LJ2 |  | W23Y01D004 | D222770000 | WV1900(2) | CR | 800001 |  | 2516 | 0.35 | 1181 | 508 | 1174 | C | W3 |  | CW2080 | Q/320582 YZL601-2019 | 1 | 39 |  |  | 1 |  | LN01 |  | 2516 | 1 | WCK05w57000C1 | 0 |  |  | 0 | 0 | 0 |  |  | 0.952 | 0.956 | 2.457 | 1.68 | 4 |  | 2282000122 | 1 | 1
276 | FALSE | 20220412232908 |  |  | LN200412801 | SG35W300 | 0.35 | 1180 | 8.015 | LJ2 |  | W23Y01D004 | D222770000 | WV1900(2) | CR | 800001 |  | 2565 | 0.35 | 1181 | 508 | 1184 | C | W3 |  | CW2080 | Q/320582 YZL601-2019 | 1 | 39 |  |  | 1 |  | LN01 |  | 2565 | 1 | WCK05w57000C1 | 0 |  |  | 0 | 0 | 0 |  |  | 0.952 | 0.956 | 2.457 | 1.68 | 5 |  | 2282000122 | 1 | 1
277 | FALSE | 20220421010529 |  |  | LN200457601 | SG35W300 | 0.35 | 1180 | 8.085 | LJ2 |  | W23Y01D004 | D117330300 | WV1900(2) | CR | 800001 |  | 2593 | 0.35 | 1181 | 508 | 1189 | C | W3 |  | CW2080 | Q/320582 YZL601-2019 | 1 | 39 |  |  | 1 |  | LN01 |  | 2593 | 1 | WCK05w57000C1 | 0 |  |  | 0 | 0 | 0 |  |  | 1.405 | 1.467 | 2.376 | 1.68 | 6 |  | 2183010232 | 1 | 1
278 | FALSE | 20220410005310 | 1 |  | LN200413702 | SG35W300 | 0.35 | 1180 | 8.09 | LJ2 |  | W23Y01D004 | D222771300 | WV1900(2) | CR | 800001 |  | 2556 | 0.35 | 1181 | 508 | 1182 | C | W3 |  | CW2080 | Q/320582 YZL601-2019 | 1 | 39 |  |  | 1 |  | LN01 |  | 2556 | 1 | WCK05w57000C1 | 0 |  |  | 0 | 0 | 0 |  |  | 0.971 | 0.997 | 2.649 | 1.67 | 6 |  | 2282000121 | 1 | 1
279 | FALSE | 20220421011836 |  |  | LN200457602 | SG35W300 | 0.35 | 1180 | 8.14 | LJ2 |  | W23Y01D004 | D117330300 | WV1900(2) | CR | 800001 |  | 2593 | 0.35 | 1181 | 508 | 1189 | C | W3 |  | CW2080 | Q/320582 YZL601-2019 | 1 | 39 |  |  | 1 |  | LN01 |  | 2593 | 1 | WCK05w57000C1 | 0 |  |  | 0 | 0 | 0 |  |  | 1.405 | 1.467 | 2.376 | 1.68 | 6 |  | 2183010232 | 1 | 1
280 | FALSE | 20220412223001 | 1 |  | LN200412703 | SG35W300 | 0.35 | 1180 | 8.285 | LJ2 |  | W23Y01D004 | D117327800 | WV1900(2) | CR | 800001 |  | 2637 | 0.35 | 1181 | 508 | 1197 | C | W3 |  | CW2080 | Q/320582 YZL601-2019 | 1 | 39 |  |  | 1 |  | LN01 |  | 2637 | 1 | WCK05w57000C1 | 0 |  |  | 0 | 0 | 0 |  |  | 0.94 | 0.938 | 2.486 | 1.68 | 7 |  | 2183010230 | 1 | 1
281 | FALSE | 20220409234648 | 1 |  | LN200413602 | SG35W300 | 0.35 | 1180 | 8.485 | LJ3 |  | W23Y01D004 | D117328900 | WV1900(2) | CR | 800001 |  | 2681 | 0.35 | 1181 | 508 | 1205 | C | W3 |  | CW2080 | Q/320582 YZL601-2019 | 1 | 39 |  |  | 1 |  | LN01 |  | 2681 | 1 | WCK05w57000C1 | 0 |  |  | 0 | 0 | 0 |  |  | 0.971 | 0.997 | 2.512 | 1.67 | 5 |  | 2183010233 | 1 | 1
282 | FALSE | 20220409233511 | 1 |  | LN200413601 | SG35W300 | 0.35 | 1180 | 8.77 | LJ2 |  | W23Y01D004 | D117328900 | WV1900(2) | CR | 800001 |  | 2781 | 0.35 | 1181 | 508 | 1224 | C | W3 |  | CW2080 | Q/320582 YZL601-2019 | 1 | 39 |  |  | 1 |  | LN01 |  | 2781 | 1 | WCK05w57000C1 | 0 |  |  | 0 | 0 | 0 |  |  | 0.971 | 0.997 | 2.512 | 1.67 | 7 |  | 2183010233 | 1 | 1
283 | FALSE | 20220425123042 |  |  | LN200491701 | SG35W300 | 0.35 | 1200 | 3.468 | LJ2 |  | W24Y02D001 | D228795700 | WV2000(1) | CR | 800001 |  | 1078 | 0.35 | 1201 | 508 | 859 | C | W3 |  | CW2080 | Q/320582 YZL601-2019 | 1 | 39 |  |  | 1 |  | LN01 |  | 1078 | 1 | WCK05w57000C1 | 0 | H005炼钢孔洞分切已切除L |  | 0 | 0 | 0 |  |  | 1.348 | 1.562 | 2.453 | 1.69 | 6 |  | 2283003707 | 1 | 1
284 | FALSE | 20220426033925 |  |  | LN200494803 | SG35W300 | 0.35 | 1200 | 4.394 | LJ2 |  | W24Y02D001 | D228791200 | WV2000(1) | CR | 800001 |  | 1360 | 0.35 | 1201 | 508 | 930 | C | W3 |  | CW2080 | Q/320582 YZL601-2019 | 1 | 39 |  |  | 1 |  | LN01 |  | 1360 | 1 | WCK05w57000C1 | 0 | H005炼钢孔洞分切L |  | 0 | 0 | 0 |  |  | 1.433 | 1.397 | 2.343 | 1.69 | 5 |  | 2283003712 | 1 | 1
285 | FALSE | 20220610104922 |  |  | LN200681602 | SG35W300 | 0.35 | 1200 | 4.424 | LJ3 |  | W24Y02D001 | D228790400 | WV2000(1) | CR | 800001 |  | 1383 | 0.35 | 1201 | 508 | 935 | C | W3 |  | CW2080 | Q/320582 YZL601-2019 | 1 | 39 |  |  | 1 |  | LN01 |  | 1383 | 1 | WCK05w57000C1 | 0 | I020单机架油斑分切D |  | 0 | 0 | 0 |  |  | 1.24 | 1.231 | 2.43 | 1.69 | 7 |  | 2283003713 | 1 | 1
286 | FALSE | 20220426152805 |  |  | LN200496403 | SG35W300 | 0.35 | 1200 | 4.948 | LJ3 |  | W1CY02D004 | D222770600 | WV1900(2) | CR | 800001 |  | 1531 | 0.35 | 1201 | 508 | 970 | C | W3 |  | CW2080 | Q/320582 YZL601-2019 | 1 | 39 |  |  | 1 |  | LN01 |  | 1531 | 1 | WCK05w57000C1 | 0 | H005热轧孔洞分切Z |  | 0 | 0 | 0 |  |  | 1.38 | 1.382 | 2.41 | 1.68 | 3 |  | 2282000125 | 1 | 1
287 | FALSE | 20220524203218 |  |  | LN200613102 | SG35W300 | 0.35 | 1200 | 4.994 | LJ2 |  | W25Y01D001 | D230645900 | WV2000(1) | CR | 800001 |  | 1549 | 0.35 | 1201 | 508 | 974 | C | W3 |  | CW2080 | Q/320582 YZL601-2019 | 1 | 39 |  |  | 1 |  | LN01 |  | 1549 | 1 | WCK05w57000C1 | 0 | H005热轧孔洞分切Z |  | 0 | 0 | 0 |  |  | 1.212 | 1.248 | 2.476 | 1.69 | 4 |  | 2283004851 | 1 | 1
288 | FALSE | 20220709171839 |  |  | LN200782201 | SG35W300 | 0.35 | 1200 | 5.335 | LJ2 |  | W26Y01D003 | D232673000 | WV2000(1) | CR | 800001 |  | 1666 | 0.35 | 1201 | 508 | 1000 | C | W3 |  | CW2080 | Q/320582 YZL601-2019 | 1 | 39 |  |  | 1 |  | LN01 |  | 1666 | 1 | WCK05w57000C1 | 0 |  |  | 0 | 0 | 0 |  |  | 1.31 | 1.199 | 2.389 | 1.69 | 7 |  | 2283006033 | 1 | 1
1 | FALSE | 20220808030341 |  |  | LM200966801 | SG35W300 | 0.35 | 1200 | 5.455 | LJ3 |  | W26Y01D003 | D232672900 | WV2000(1) | CR | 800001 |  | 1702 | 0.35 | 1201 | 508 | 1008 | C | W3 |  | CW2080 | Q/320582 YZL601-2019 | 1 | 39 |  |  | 1 |  | LM01 |  | 1702 | 1 | WCK05w57000C1 | 0 |  |  | 0 | 0 | 0 |  |  | 1.399 | 1.247 | 2.499 | 1.68 | 3 |  | 2283006033 | 1 | 1
2 | FALSE | 20220525184618 |  |  | LN200613803 | SG35W300 | 0.35 | 1200 | 5.55 | LJ3 |  | W23Y02D002 | D227073300 | WV1900(2) | CR | 800001 |  | 1740 | 0.35 | 1201 | 508 | 1017 | C | W3 |  | CW2080 | Q/320582 YZL601-2019 | 1 | 39 |  |  | 1 |  | LN01 |  | 1740 | 1 | WCK05w57000C1 | 0 |  |  | 0 | 0 | 0 |  |  | 1.268 | 1.259 | 2.42 | 1.68 | 7 |  | 2281002928 | 1 | 1
3 | FALSE | 20220525184310 |  |  | LN200613802 | SG35W300 | 0.35 | 1200 | 5.6 | LJ2 |  | W23Y02D002 | D227073300 | WV1900(2) | CR | 800001 |  | 1755 | 0.35 | 1201 | 508 | 1020 | C | W3 |  | CW2080 | Q/320582 YZL601-2019 | 1 | 39 |  |  | 1 |  | LN01 |  | 1755 | 1 | WCK05w57000C1 | 0 |  |  | 0 | 0 | 0 |  |  | 1.268 | 1.259 | 2.42 | 1.68 | 5 |  | 2281002928 | 1 | 1
4 | FALSE | 20220526083700 |  |  | LN200611902 | SG35W300 | 0.35 | 1200 | 5.63 | LJ2 |  | W25Y01D001 | D230647200 | WV2000(1) | CR | 800001 |  | 1745 | 0.35 | 1201 | 508 | 1018 | C | W3 |  | CW2080 | Q/320582 YZL601-2019 | 1 | 39 |  |  | 1 |  | LN01 |  | 1745 | 1 | WCK05w57000C1 | 0 |  |  | 0 | 0 | 0 |  |  | 1.336 | 1.304 | 2.469 | 1.69 | 4 |  | 2283004853 | 1 | 1
5 | FALSE | 20220808034947 |  |  | LM200966702 | SG35W300 | 0.35 | 1200 | 5.635 | LJ3 |  | W26Y01D003 | D232672000 | WV2000(1) | CR | 800001 |  | 1760 | 0.35 | 1201 | 508 | 1021 | C | W3 |  | CW2080 | Q/320582 YZL601-2019 | 1 | 39 |  |  | 1 |  | LM01 |  | 1760 | 1 | WCK05w57000C1 | 0 |  |  | 0 | 0 | 0 |  |  | 1.399 | 1.247 | 2.515 | 1.69 | 3 |  | 2283006031 | 1 | 1
6 | FALSE | 20220703121229 |  |  | LN200772302 | SG35W300 | 0.35 | 1200 | 5.69 | LJ2 |  | W24Y02D001 | D228796100 | WV2000(1) | CR | 800001 |  | 1772 | 0.35 | 1201 | 508 | 1024 | C | W3 |  | CW2080 | Q/320582 YZL601-2019 | 1 | 39 |  |  | 1 |  | LN01 |  | 1772 | 1 | WCK05w57000C1 | 0 |  |  | 0 | 0 | 0 |  |  | 1.24 | 1.231 | 2.441 | 1.69 | 5 |  | 2283003707 | 1 | 1
7 | FALSE | 20220525195543 |  |  | LN200613805 | SG35W300 | 0.35 | 1200 | 5.705 | LJ2 |  | W23Y02D002 | D227073300 | WV1900(2) | CR | 800001 |  | 1780 | 0.35 | 1201 | 508 | 1025 | C | W3 |  | CW2080 | Q/320582 YZL601-2019 | 1 | 39 |  |  | 1 |  | LN01 |  | 1780 | 1 | WCK05w57000C1 | 0 |  |  | 0 | 0 | 0 |  |  | 1.268 | 1.259 | 2.42 | 1.68 | 6 |  | 2281002928 | 1 | 1
8 | FALSE | 20220428205700 |  |  | LN200492303 | SG35W300 | 0.35 | 1200 | 5.72 | LJ3 |  | W24Y02D001 | D228816700 | WV2000(1) | CR | 800001 |  | 1782 | 0.35 | 1201 | 508 | 1026 | C | W3 |  | CW2080 | Q/320582 YZL601-2019 | 1 | 39 |  |  | 1 |  | LN01 |  | 1782 | 1 | WCK05w57000C1 | 0 |  |  | 0 | 0 | 0 |  |  | 1.55 | 1.54 | 2.471 | 1.69 | 6 |  | 2283003716 | 1 | 1
9 | FALSE | 20220527184514 |  |  | LN200623801 | SG35W300 | 0.35 | 1200 | 5.73 | LJ2 |  | W24Y02D001 | D228816600 | WV2000(1) | CR | 800001 |  | 1795 | 0.35 | 1201 | 508 | 1029 | C | W3 |  | CW2080 | Q/320582 YZL601-2019 | 1 | 39 |  |  | 1 |  | LN01 |  | 1795 | 1 | WCK05w57000C1 | 0 |  |  | 0 | 0 | 0 |  |  | 1.254 | 1.144 | 2.533 | 1.69 | 4 |  | 2283003716 | 1 | 1
10 | FALSE | 20220525025549 |  |  | LN200615102 | SG35W300 | 0.35 | 1200 | 5.74 | LJ2 |  | W23Y03D001 | D228878000 | WV1900(2) | CR | 800001 |  | 1788 | 0.35 | 1201 | 508 | 1027 | C | W3 |  | CW2080 | Q/320582 YZL601-2019 | 1 | 39 |  |  | 1 |  | LN01 |  | 1788 | 1 | WCK05w57000C1 | 0 |  |  | 0 | 0 | 0 |  |  | 1.214 | 1.251 | 2.621 | 1.68 | 6 |  | 2283003759 | 1 | 1
11 | FALSE | 20220527200502 |  |  | LN200624102 | SG35W300 | 0.35 | 1200 | 5.74 | LJ2 |  | W25Y01D001 | D230647600 | WV2000(1) | CR | 800001 |  | 1793 | 0.35 | 1201 | 508 | 1028 | C | W3 |  | CW2080 | Q/320582 YZL601-2019 | 1 | 39 |  |  | 1 |  | LN01 |  | 1793 | 1 | WCK05w57000C1 | 0 |  |  | 0 | 0 | 0 |  |  | 1.257 | 1.163 | 2.666 | 1.7 | 5 |  | 2283004852 | 1 | 1
12 | FALSE | 20220708071600 |  |  | LN200783703 | SG35W300 | 0.35 | 1200 | 5.75 | LJ2 |  | W26Y01D003 | D232671900 | WV2000(1) | CR | 800001 |  | 0 | 0.35 | 1201 | 508 | 1017 | C | W3 |  | CW2080 | Q/320582 YZL601-2019 | 1 | 39 |  |  | 1 |  | LN01 |  | 1 | 1 | WCK05w57000C1 | 0 |  |  | 0 | 0 | 0 |  |  | 1.28 | 1.214 | 2.396 | 1.69 | 6 |  | 2283006031 | 1 | 1
13 | FALSE | 20220426050048 |  |  | LN200495102 | SG35W300 | 0.35 | 1200 | 5.76 | LJ2 |  | W24Y02D001 | D228817000 | WV2000(1) | CR | 800001 |  | 1789 | 0.35 | 1201 | 508 | 1027 | C | W3 |  | CW2080 | Q/320582 YZL601-2019 | 1 | 39 |  |  | 1 |  | LN01 |  | 1789 | 1 | WCK05w57000C1 | 0 |  |  | 0 | 0 | 0 |  |  | 1.377 | 1.39 | 2.4 | 1.69 | 5 |  | 2283003716 | 1 | 1
14 | FALSE | 20220808031336 |  |  | LM200966802 | SG35W300 | 0.35 | 1200 | 5.775 | LJ2 |  | W26Y01D003 | D232672900 | WV2000(1) | CR | 800001 |  | 2138 | 0.35 | 1201 | 508 | 1100 | C | W3 |  | CW2080 | Q/320582 YZL601-2019 | 1 | 39 |  |  | 1 |  | LM01 |  | 2138 | 1 | WCK05w57000C1 | 0 |  |  | 0 | 0 | 0 |  |  | 1.399 | 1.247 | 2.499 | 1.68 | 6 |  | 2283006033 | 1 | 1
15 | FALSE | 20220524230113 |  |  | LN200614003 | SG35W300 | 0.35 | 1200 | 5.78 | LJ2 |  | W23Y03D001 | D228878100 | WV1900(2) | CR | 800001 |  | 1799 | 0.35 | 1201 | 508 | 1030 | C | W3 |  | CW2080 | Q/320582 YZL601-2019 | 1 | 39 |  |  | 1 |  | LN01 |  | 1799 | 1 | WCK05w57000C1 | 0 |  |  | 0 | 0 | 0 |  |  | 1.268 | 1.259 | 2.42 | 1.68 | 6 |  | 2283003759 | 1 | 1
16 | FALSE | 20220708074409 |  |  | LN200784003 | SG35W300 | 0.35 | 1200 | 5.785 | LJ2 |  | W26Y01D003 | D232671700 | WV2000(1) | CR | 800001 |  | 0 | 0.35 | 1201 | 508 | 1019 | C | W3 |  | CW2080 | Q/320582 YZL601-2019 | 1 | 39 |  |  | 1 |  | LN01 |  | 1 | 1 | WCK05w57000C1 | 0 |  |  | 0 | 0 | 0 |  |  | 1.168 | 1.191 | 2.43 | 1.69 | 6 |  | 2283006031 | 1 | 1
17 | FALSE | 20220525172600 |  |  | LN200613304 | SG35W300 | 0.35 | 1200 | 5.785 | LJ2 |  | W23Y02D002 | D228876900 | WV1900(2) | CR | 800001 |  | 1804 | 0.35 | 1201 | 508 | 1031 | C | W3 |  | CW2080 | Q/320582 YZL601-2019 | 1 | 39 |  |  | 1 |  | LN01 |  | 1804 | 1 | WCK05w57000C1 | 0 |  |  | 0 | 0 | 0 |  |  | 1.222 | 1.269 | 2.437 | 1.7 | 5 |  | 2283003758 | 1 | 1
18 | FALSE | 20220525021127 |  |  | LN200615303 | SG35W300 | 0.35 | 1200 | 5.805 | LJ2 |  | W23Y03D001 | D228877600 | WV1900(2) | CR | 800001 |  | 1806 | 0.35 | 1201 | 508 | 1031 | C | W3 |  | CW2080 | Q/320582 YZL601-2019 | 1 | 39 |  |  | 1 |  | LN01 |  | 1806 | 1 | WCK05w57000C1 | 0 |  |  | 0 | 0 | 0 |  |  | 1.202 | 1.241 | 2.593 | 1.68 | 5 |  | 2283003757 | 1 | 1
19 | FALSE | 20220524203805 |  |  | LN200613103 | SG35W300 | 0.35 | 1200 | 5.835 | LJ2 |  | W25Y01D001 | D230645900 | WV2000(1) | CR | 800001 |  | 1802 | 0.35 | 1201 | 508 | 1030 | C | W3 |  | CW2080 | Q/320582 YZL601-2019 | 1 | 39 |  |  | 1 |  | LN01 |  | 1802 | 1 | WCK05w57000C1 | 0 |  |  | 0 | 0 | 0 |  |  | 1.212 | 1.248 | 2.476 | 1.69 | 6 |  | 2283004851 | 1 | 1
20 | FALSE | 20220428204653 |  |  | LN200492302 | SG35W300 | 0.35 | 1200 | 5.855 | LJ3 |  | W24Y02D001 | D228816700 | WV2000(1) | CR | 800001 |  | 1835 | 0.35 | 1201 | 508 | 1037 | C | W3 |  | CW2080 | Q/320582 YZL601-2019 | 1 | 39 |  |  | 1 |  | LN01 |  | 1835 | 1 | WCK05w57000C1 | 0 |  |  | 0 | 0 | 0 |  |  | 1.55 | 1.54 | 2.471 | 1.69 | 4 |  | 2283003716 | 1 | 1
21 | FALSE | 20220808040436 |  |  | LM200966703 | SG35W300 | 0.35 | 1200 | 5.86 | LJ3 |  | W26Y01D003 | D232672000 | WV2000(1) | CR | 800001 |  | 1830 | 0.35 | 1201 | 508 | 1036 | C | W3 |  | CW2080 | Q/320582 YZL601-2019 | 1 | 39 |  |  | 1 |  | LM01 |  | 1830 | 1 | WCK05w57000C1 | 0 |  |  | 0 | 0 | 0 |  |  | 1.399 | 1.247 | 2.515 | 1.69 | 6 |  | 2283006031 | 1 | 1
22 | FALSE | 20220525030304 |  |  | LN200615103 | SG35W300 | 0.35 | 1200 | 5.885 | LJ2 |  | W23Y03D001 | D228878000 | WV1900(2) | CR | 800001 |  | 1830 | 0.35 | 1201 | 508 | 1036 | C | W3 |  | CW2080 | Q/320582 YZL601-2019 | 1 | 39 |  |  | 1 |  | LN01 |  | 1830 | 1 | WCK05w57000C1 | 0 |  |  | 0 | 0 | 0 |  |  | 1.214 | 1.251 | 2.621 | 1.68 | 5 |  | 2283003759 | 1 | 1
23 | FALSE | 20220527201155 |  |  | LN200624103 | SG35W300 | 0.35 | 1200 | 5.935 | LJ2 |  | W25Y01D001 | D230647600 | WV2000(1) | CR | 800001 |  | 1852 | 0.35 | 1201 | 508 | 1041 | C | W3 |  | CW2080 | Q/320582 YZL601-2019 | 1 | 39 |  |  | 1 |  | LN01 |  | 1852 | 1 | WCK05w57000C1 | 0 |  |  | 0 | 0 | 0 |  |  | 1.257 | 1.163 | 2.666 | 1.7 | 7 |  | 2283004852 | 1 | 1
24 | FALSE | 20220426144054 |  |  | LN200496002 | SG35W300 | 0.35 | 1200 | 5.975 | LJ3 |  | W24Y02D001 | D228790500 | WV2000(1) | CR | 800001 |  | 1868 | 0.35 | 1201 | 508 | 1044 | C | W3 |  | CW2080 | Q/320582 YZL601-2019 | 1 | 39 |  |  | 1 |  | LN01 |  | 1868 | 1 | WCK05w57000C1 | 0 |  |  | 0 | 0 | 0 |  |  | 1.37 | 1.403 | 2.373 | 1.7 | 1 |  | 2283003713 | 1 | 1
25 | FALSE | 20220708073410 |  |  | LN200784104 | SG35W300 | 0.35 | 1200 | 5.98 | LJ2 |  | W26Y01D003 | D232672100 | WV2000(1) | CR | 800001 |  | 0 | 0.35 | 1201 | 508 | 1032 | C | W3 |  | CW2080 | Q/320582 YZL601-2019 | 1 | 39 |  |  | 1 |  | LN01 |  | 1 | 1 | WCK05w57000C1 | 0 |  |  | 0 | 0 | 0 |  |  | 1.168 | 1.191 | 2.403 | 1.68 | 5 |  | 2283006031 | 1 | 1
26 | FALSE | 20220528095259 |  |  | LN200622604 | SG35W300 | 0.35 | 1200 | 5.99 | LJ2 |  | W24Y02D001 | D228791100 | WV2000(1) | CR | 800001 |  | 1863 | 0.35 | 1201 | 508 | 1043 | C | W3 |  | CW2080 | Q/320582 YZL601-2019 | 1 | 39 |  |  | 1 |  | LN01 |  | 1863 | 1 | WCK05w57000C1 | 0 |  |  | 0 | 0 | 0 |  |  | 1.282 | 1.164 | 2.598 | 1.69 | 3 |  | 2283003712 | 1 | 1
27 | FALSE | 20220524212900 |  |  | LN200613602 | SG35W300 | 0.35 | 1200 | 6.03 | LJ2 |  | W23Y02D002 | D228877000 | WV1900(2) | CR | 800001 |  | 1878 | 0.35 | 1201 | 508 | 1047 | C | W3 |  | CW2080 | Q/320582 YZL601-2019 | 1 | 39 |  |  | 1 |  | LN01 |  | 1878 | 1 | WCK05w57000C1 | 0 |  |  | 0 | 0 | 0 |  |  | 1.268 | 1.259 | 2.469 | 1.68 | 3 |  | 2283003758 | 1 | 1
28 | FALSE | 20220526084556 |  |  | LN200611903 | SG35W300 | 0.35 | 1200 | 6.055 | LJ2 |  | W25Y01D001 | D230647200 | WV2000(1) | CR | 800001 |  | 1878 | 0.35 | 1201 | 508 | 1046 | C | W3 |  | CW2080 | Q/320582 YZL601-2019 | 1 | 39 |  |  | 1 |  | LN01 |  | 1878 | 1 | WCK05w57000C1 | 0 |  |  | 0 | 0 | 0 |  |  | 1.336 | 1.304 | 2.469 | 1.69 | 4 |  | 2283004853 | 1 | 1
29 | FALSE | 20220428214251 |  |  | LN200492404 | SG35W300 | 0.35 | 1200 | 6.06 | LJ2 |  | W24Y02D001 | D228777200 | WV2000(1) | CR | 800001 |  | 1886 | 0.35 | 1201 | 508 | 1048 | C | W3 |  | CW2080 | Q/320582 YZL601-2019 | 1 | 39 |  |  | 1 |  | LN01 |  | 1886 | 1 | WCK05w57000C1 | 0 |  |  | 0 | 0 | 0 |  |  | 1.558 | 1.543 | 2.427 | 1.69 | 5 |  | 2283003710 | 1 | 1
30 | FALSE | 20220710054404 |  |  | LN200784503 | SG35W300 | 0.35 | 1200 | 6.065 | LJ2 |  | W26Y01D003 | D232671800 | WV2000(1) | CR | 800001 |  | 1885 | 0.35 | 1201 | 508 | 1048 | C | W3 |  | CW2080 | Q/320582 YZL601-2019 | 1 | 39 |  |  | 1 |  | LN01 |  | 1885 | 1 | WCK05w57000C1 | 0 |  |  | 0 | 0 | 0 |  |  | 1.278 | 1.199 | 2.372 | 1.69 | 6 |  | 2283006031 | 1 | 1
31 | FALSE | 20220426015225 |  |  | LN200494104 | SG35W300 | 0.35 | 1200 | 6.08 | LJ2 |  | W24Y02D001 | D228794600 | WV2000(1) | CR | 800001 |  | 1890 | 0.35 | 1201 | 508 | 1049 | C | W3 |  | CW2080 | Q/320582 YZL601-2019 | 1 | 39 |  |  | 1 |  | LN01 |  | 1890 | 1 | WCK05w57000C1 | 0 |  |  | 0 | 0 | 0 |  |  | 1.424 | 1.413 | 2.439 | 1.69 | 5 |  | 2283003710 | 1 | 1
32 | FALSE | 20220526084240 |  |  | LN200611803 | SG35W300 | 0.35 | 1200 | 6.085 | LJ2 |  | W25Y01D001 | D230646200 | WV2000(1) | CR | 800001 |  | 1893 | 0.35 | 1201 | 508 | 1050 | C | W3 |  | CW2080 | Q/320582 YZL601-2019 | 1 | 39 |  |  | 1 |  | LN01 |  | 1893 | 1 | WCK05w57000C1 | 0 |  |  | 0 | 0 | 0 |  |  | 1.336 | 1.304 | 2.461 | 1.69 | 5 |  | 2283004850 | 1 | 1
33 | FALSE | 20220524222232 |  |  | LN200613703 | SG35W300 | 0.35 | 1200 | 6.1 | LJ2 |  | W23Y02D002 | D228876600 | WV1900(2) | CR | 800001 |  | 1898 | 0.35 | 1201 | 508 | 1051 | C | W3 |  | CW2080 | Q/320582 YZL601-2019 | 1 | 39 |  |  | 1 |  | LN01 |  | 1898 | 1 | WCK05w57000C1 | 0 |  |  | 0 | 0 | 0 |  |  | 1.27 | 1.254 | 2.442 | 1.68 | 6 |  | 2283003758 | 1 | 1
34 | FALSE | 20220703120855 |  |  | LN200772301 | SG35W300 | 0.35 | 1200 | 6.105 | LJ2 |  | W24Y02D001 | D228796100 | WV2000(1) | CR | 800001 |  | 1903 | 0.35 | 1201 | 508 | 1052 | C | W3 |  | CW2080 | Q/320582 YZL601-2019 | 1 | 39 |  |  | 1 |  | LN01 |  | 1903 | 1 | WCK05w57000C1 | 0 |  |  | 0 | 0 | 0 |  |  | 1.24 | 1.231 | 2.441 | 1.69 | 3 |  | 2283003707 | 1 | 1
35 | FALSE | 20220710062051 |  |  | LN200784403 | SG35W300 | 0.35 | 1200 | 6.125 | LJ2 |  | W26Y01D003 | D232672600 | WV2000(1) | CR | 800001 |  | 1903 | 0.35 | 1201 | 508 | 1052 | C | W3 |  | CW2080 | Q/320582 YZL601-2019 | 1 | 39 |  |  | 1 |  | LN01 |  | 1903 | 1 | WCK05w57000C1 | 0 |  |  | 0 | 0 | 0 |  |  | 1.28 | 1.214 | 2.4 | 1.69 | 6 |  | 2283006033 | 1 | 1
36 | FALSE | 20220808041258 |  |  | LM200966704 | SG35W300 | 0.35 | 1200 | 6.145 | LJ3 |  | W26Y01D003 | D232672000 | WV2000(1) | CR | 800001 |  | 1913 | 0.35 | 1201 | 508 | 1054 | C | W3 |  | CW2080 | Q/320582 YZL601-2019 | 1 | 39 |  |  | 1 |  | LM01 |  | 1913 | 1 | WCK05w57000C1 | 0 |  |  | 0 | 0 | 0 |  |  | 1.399 | 1.247 | 2.515 | 1.69 | 3 |  | 2283006031 | 1 | 1
37 | FALSE | 20220525181239 |  |  | LN200613502 | SG35W300 | 0.35 | 1200 | 6.155 | LJ2 |  | W23Y02D002 | D228876700 | WV1900(2) | CR | 800001 |  | 1930 | 0.35 | 1201 | 508 | 1057 | C | W3 |  | CW2080 | Q/320582 YZL601-2019 | 1 | 39 |  |  | 1 |  | LN01 |  | 1930 | 1 | WCK05w57000C1 | 0 |  |  | 0 | 0 | 0 |  |  | 1.27 | 1.254 | 2.423 | 1.68 | 6 |  | 2283003758 | 1 | 1
38 | FALSE | 20220525163501 |  |  | LN200613402 | SG35W300 | 0.35 | 1200 | 6.16 | LJ2 |  | W23Y02D002 | D228876500 | WV1900(2) | CR | 800001 |  | 1930 | 0.35 | 1201 | 508 | 1058 | C | W3 |  | CW2080 | Q/320582 YZL601-2019 | 1 | 39 |  |  | 1 |  | LN01 |  | 1930 | 1 | WCK05w57000C1 | 0 |  |  | 0 | 0 | 0 |  |  | 1.222 | 1.269 | 2.435 | 1.69 | 5 |  | 2283003758 | 1 | 1
39 | FALSE | 20220426014909 |  |  | LN200494303 | SG35W300 | 0.35 | 1200 | 6.165 | LJ2 |  | W24Y02D001 | D228791000 | WV2000(1) | CR | 800001 |  | 1906 | 0.35 | 1201 | 508 | 1052 | C | W3 |  | CW2080 | Q/320582 YZL601-2019 | 1 | 39 |  |  | 1 |  | LN01 |  | 1906 | 1 | WCK05w57000C1 | 0 |  |  | 0 | 0 | 0 |  |  | 1.424 | 1.413 | 2.559 | 1.69 | 5 |  | 2283003713 | 1 | 1
40 | FALSE | 20220525003154 |  |  | LN200613605 | SG35W300 | 0.35 | 1200 | 6.175 | LJ2 |  | W23Y02D002 | D228877000 | WV1900(2) | CR | 800001 |  | 1914 | 0.35 | 1201 | 508 | 1054 | C | W3 |  | CW2080 | Q/320582 YZL601-2019 | 1 | 39 |  |  | 1 |  | LN01 |  | 1914 | 1 | WCK05w57000C1 | 0 |  |  | 0 | 0 | 0 |  |  | 1.268 | 1.259 | 2.469 | 1.68 | 7 |  | 2283003758 | 1 | 1
41 | FALSE | 20220527220940 |  |  | LN200624603 | SG35W300 | 0.35 | 1200 | 6.185 | LJ2 |  | W25Y01D001 | D230645800 | WV2000(1) | CR | 800001 |  | 1926 | 0.35 | 1201 | 508 | 1057 | C | W3 |  | CW2080 | Q/320582 YZL601-2019 | 1 | 39 |  |  | 1 |  | LN01 |  | 1926 | 1 | WCK05w57000C1 | 0 |  |  | 0 | 0 | 0 |  |  | 1.311 | 1.117 | 2.662 | 1.69 | 5 |  | 2283004851 | 1 | 1
42 | FALSE | 20220709181702 |  |  | LN200782203 | SG35W300 | 0.35 | 1200 | 6.19 | LJ2 |  | W26Y01D003 | D232673000 | WV2000(1) | CR | 800001 |  | 1924 | 0.35 | 1201 | 508 | 1056 | C | W3 |  | CW2080 | Q/320582 YZL601-2019 | 1 | 39 |  |  | 1 |  | LN01 |  | 1924 | 1 | WCK05w57000C1 | 0 |  |  | 0 | 0 | 0 |  |  | 1.31 | 1.199 | 2.389 | 1.69 | 6 |  | 2283006033 | 1 | 1
43 | FALSE | 20220709171456 |  |  | LN200782001 | SG35W300 | 0.35 | 1200 | 6.205 | LJ2 |  | W24Y02D001 | D228817101 | WV2000(1) | CR | 800001 |  | 1940 | 0.35 | 1201 | 508 | 1060 | C | W3 |  | CW2080 | Q/320582 YZL601-2019 | 1 | 39 |  |  | 1 |  | LN01 |  | 1940 | 1 | WCK05w57000C1 | 0 |  |  | 0 | 0 | 0 |  |  | 1.31 | 1.199 | 2.401 | 1.69 | 2 |  | 2283003716 | 1 | 1
44 | FALSE | 20220428022138 |  |  | LN200498601 | SG35W300 | 0.35 | 1200 | 6.205 | LJ3 |  | W24Y02D001 | D228792100 | WV2000(1) | CR | 800001 |  | 1926 | 0.35 | 1201 | 508 | 1057 | C | W3 |  | CW2080 | Q/320582 YZL601-2019 | 1 | 39 |  |  | 1 |  | LN01 |  | 1926 | 1 | WCK05w57000C1 | 0 |  |  | 0 | 0 | 0 |  |  | 1.191 | 1.194 | 2.357 | 1.69 | 7 |  | 2283003715 | 1 | 1
45 | FALSE | 20220527202013 |  |  | LN200624104 | SG35W300 | 0.35 | 1200 | 6.215 | LJ2 |  | W25Y01D001 | D230647600 | WV2000(1) | CR | 800001 |  | 1934 | 0.35 | 1201 | 508 | 1058 | C | W3 |  | CW2080 | Q/320582 YZL601-2019 | 1 | 39 |  |  | 1 |  | LN01 |  | 1934 | 1 | WCK05w57000C1 | 0 |  |  | 0 | 0 | 0 |  |  | 1.257 | 1.163 | 2.666 | 1.7 | 5 |  | 2283004852 | 1 | 1
46 | FALSE | 20220426141034 |  |  | LN200495902 | SG35W300 | 0.35 | 1200 | 6.215 | LJ3 |  | W24Y02D001 | D228794700 | WV2000(1) | CR | 800001 |  | 1946 | 0.35 | 1201 | 508 | 1061 | C | W3 |  | CW2080 | Q/320582 YZL601-2019 | 1 | 39 |  |  | 1 |  | LN01 |  | 1946 | 1 | WCK05w57000C1 | 0 |  |  | 0 | 0 | 0 |  |  | 1.37 | 1.403 | 2.408 | 1.69 | 9 |  | 2283003710 | 1 | 1
47 | FALSE | 20220527214610 |  |  | LN200624601 | SG35W300 | 0.35 | 1200 | 6.22 | LJ2 |  | W25Y01D001 | D230645800 | WV2000(1) | CR | 800001 |  | 1947 | 0.35 | 1201 | 508 | 1061 | C | W3 |  | CW2080 | Q/320582 YZL601-2019 | 1 | 39 |  |  | 1 |  | LN01 |  | 1947 | 1 | WCK05w57000C1 | 0 |  |  | 0 | 0 | 0 |  |  | 1.311 | 1.117 | 2.662 | 1.69 | 4 |  | 2283004851 | 1 | 1
48 | FALSE | 20220426143226 |  |  | LN200495904 | SG35W300 | 0.35 | 1200 | 6.24 | LJ2 |  | W24Y02D001 | D228794700 | WV2000(1) | CR | 800001 |  | 1941 | 0.35 | 1201 | 508 | 1060 | C | W3 |  | CW2080 | Q/320582 YZL601-2019 | 1 | 39 |  |  | 1 |  | LN01 |  | 1941 | 1 | WCK05w57000C1 | 0 |  |  | 0 | 0 | 0 |  |  | 1.37 | 1.403 | 2.408 | 1.69 | 8 |  | 2283003710 | 1 | 1
49 | FALSE | 20220426013317 |  |  | LN200494301 | SG35W300 | 0.35 | 1200 | 6.255 | LJ2 |  | W24Y02D001 | D228791000 | WV2000(1) | CR | 800001 |  | 1938 | 0.35 | 1201 | 508 | 1059 | C | W3 |  | CW2080 | Q/320582 YZL601-2019 | 1 | 39 |  |  | 1 |  | LN01 |  | 1938 | 1 | WCK05w57000C1 | 0 |  |  | 0 | 0 | 0 |  |  | 1.424 | 1.413 | 2.559 | 1.69 | 5 |  | 2283003713 | 1 | 1
50 | FALSE | 20220808033648 |  |  | LM200966803 | SG35W300 | 0.35 | 1200 | 6.26 | LJ3 |  | W26Y01D003 | D232672900 | WV2000(1) | CR | 800001 |  | 1944 | 0.35 | 1201 | 508 | 1060 | C | W3 |  | CW2080 | Q/320582 YZL601-2019 | 1 | 39 |  |  | 1 |  | LM01 |  | 1944 | 1 | WCK05w57000C1 | 0 |  |  | 0 | 0 | 0 |  |  | 1.399 | 1.247 | 2.499 | 1.68 | 7 |  | 2283006033 | 1 | 1
51 | FALSE | 20220530011850 |  |  | LN200633303 | SG35W300 | 0.35 | 1200 | 6.265 | LJ2 |  | W25Y01D001 | D230646100 | WV2000(1) | CR | 800001 |  | 1949 | 0.35 | 1201 | 508 | 1061 | C | W3 |  | CW2080 | Q/320582 YZL601-2019 | 1 | 39 |  |  | 1 |  | LN01 |  | 1949 | 1 | WCK05w57000C1 | 0 |  |  | 0 | 0 | 0 |  |  | 1.351 | 1.43 | 2.487 | 1.68 | 5 |  | 2283004850 | 1 | 1
52 | FALSE | 20220708070055 |  |  | LN200783902 | SG35W300 | 0.35 | 1200 | 6.27 | LJ2 |  | W26Y01D003 | D232672800 | WV2000(1) | CR | 800001 |  | 0 | 0.35 | 1201 | 508 | 1051 | C | W3 |  | CW2080 | Q/320582 YZL601-2019 | 1 | 39 |  |  | 1 |  | LN01 |  | 1 | 1 | WCK05w57000C1 | 0 |  |  | 0 | 0 | 0 |  |  | 1.18 | 1.174 | 2.421 | 1.69 | 4 |  | 2283006033 | 1 | 1
53 | FALSE | 20220428023940 |  |  | LN200498602 | SG35W300 | 0.35 | 1200 | 6.275 | LJ3 |  | W24Y02D001 | D228792100 | WV2000(1) | CR | 800001 |  | 1951 | 0.35 | 1201 | 508 | 1062 | C | W3 |  | CW2080 | Q/320582 YZL601-2019 | 1 | 39 |  |  | 1 |  | LN01 |  | 1951 | 1 | WCK05w57000C1 | 0 |  |  | 0 | 0 | 0 |  |  | 1.191 | 1.194 | 2.357 | 1.69 | 6 |  | 2283003715 | 1 | 1
54 | FALSE | 20220411220242 | 1 |  | LN200422103 | SG35W300 | 0.35 | 1200 | 6.275 | LJ2 |  | W24Y01D005 | D222770900 | WV1900(2) | CR | 800001 |  | 1947 | 0.35 | 1201 | 508 | 1061 | C | W3 |  | CW2080 | Q/320582 YZL601-2019 | 1 | 39 |  |  | 1 |  | LN01 |  | 1947 | 1 | WCK05w57000C1 | 0 |  |  | 0 | 0 | 0 |  |  | 1.061 | 1.057 | 2.452 | 1.69 | 6 |  | 2282000125 | 1 | 1
55 | FALSE | 20220526083209 |  |  | LN200611802 | SG35W300 | 0.35 | 1200 | 6.285 | LJ2 |  | W25Y01D001 | D230646200 | WV2000(1) | CR | 800001 |  | 1966 | 0.35 | 1201 | 508 | 1065 | C | W3 |  | CW2080 | Q/320582 YZL601-2019 | 1 | 39 |  |  | 1 |  | LN01 |  | 1966 | 1 | WCK05w57000C1 | 0 |  |  | 0 | 0 | 0 |  |  | 1.336 | 1.304 | 2.461 | 1.69 | 4 |  | 2283004850 | 1 | 1
56 | FALSE | 20220426162149 |  |  | LN200496203 | SG35W300 | 0.35 | 1200 | 6.29 | LJ3 |  | W24Y02D001 | D228795500 | WV2000(1) | CR | 800001 |  | 1953 | 0.35 | 1201 | 508 | 1062 | C | W3 |  | CW2080 | Q/320582 YZL601-2019 | 1 | 39 |  |  | 1 |  | LN01 |  | 1953 | 1 | WCK05w57000C1 | 0 |  |  | 0 | 0 | 0 |  |  | 1.38 | 1.382 | 2.422 | 1.69 | 3 |  | 2283003708 | 1 | 1
57 | FALSE | 20220426153246 |  |  | LN200496301 | SG35W300 | 0.35 | 1200 | 6.29 | LJ3 |  | W24Y02D001 | D228795900 | WV2000(1) | CR | 800001 |  | 1968 | 0.35 | 1201 | 508 | 1065 | C | W3 |  | CW2080 | Q/320582 YZL601-2019 | 1 | 39 |  |  | 1 |  | LN01 |  | 1968 | 1 | WCK05w57000C1 | 0 |  |  | 0 | 0 | 0 |  |  | 1.38 | 1.382 | 2.413 | 1.69 | 7 |  | 2283003707 | 1 | 1
58 | FALSE | 20220527202727 |  |  | LN200624201 | SG35W300 | 0.35 | 1200 | 6.295 | LJ2 |  | W25Y01D001 | D230647500 | WV2000(1) | CR | 800001 |  | 1966 | 0.35 | 1201 | 508 | 1065 | C | W3 |  | CW2080 | Q/320582 YZL601-2019 | 1 | 39 |  |  | 1 |  | LN01 |  | 1966 | 1 | WCK05w57000C1 | 0 |  |  | 0 | 0 | 0 |  |  | 1.311 | 1.168 | 2.662 | 1.69 | 5 |  | 2283004852 | 1 | 1
59 | FALSE | 20220526092330 |  |  | LN200612002 | SG35W300 | 0.35 | 1200 | 6.3 | LJ2 |  | W25Y01D001 | D230645700 | WV2000(1) | CR | 800001 |  | 1955 | 0.35 | 1201 | 508 | 1063 | C | W3 |  | CW2080 | Q/320582 YZL601-2019 | 1 | 39 |  |  | 1 |  | LN01 |  | 1955 | 1 | WCK05w57000C1 | 0 |  |  | 0 | 0 | 0 |  |  | 1.336 | 1.304 | 2.468 | 1.69 | 4 |  | 2283004851 | 1 | 1
60 | FALSE | 20220527193130 |  |  | LN200623901 | SG35W300 | 0.35 | 1200 | 6.32 | LJ2 |  | W24Y02D001 | D228790300 | WV2000(1) | CR | 800001 |  | 1976 | 0.35 | 1201 | 508 | 1067 | C | W3 |  | CW2080 | Q/320582 YZL601-2019 | 1 | 39 |  |  | 1 |  | LN01 |  | 1976 | 1 | WCK05w57000C1 | 0 |  |  | 0 | 0 | 0 |  |  | 1.254 | 1.144 | 2.631 | 1.69 | 5 |  | 2283003713 | 1 | 1
61 | FALSE | 20220709181209 |  |  | LN200782202 | SG35W300 | 0.35 | 1200 | 6.32 | LJ2 |  | W26Y01D003 | D232673000 | WV2000(1) | CR | 800001 |  | 1972 | 0.35 | 1201 | 508 | 1066 | C | W3 |  | CW2080 | Q/320582 YZL601-2019 | 1 | 39 |  |  | 1 |  | LN01 |  | 1972 | 1 | WCK05w57000C1 | 0 |  |  | 0 | 0 | 0 |  |  | 1.31 | 1.199 | 2.389 | 1.69 | 6 |  | 2283006033 | 1 | 1
62 | FALSE | 20220525084306 |  |  | LN200611604 | SG35W300 | 0.35 | 1200 | 6.335 | LJ2 |  | W25Y01D001 | D230647400 | WV2000(1) | CR | 800001 |  | 1969 | 0.35 | 1201 | 508 | 1066 | C | W3 |  | CW2080 | Q/320582 YZL601-2019 | 1 | 39 |  |  | 1 |  | LN01 |  | 1969 | 1 | WCK05w57000C1 | 0 |  |  | 0 | 0 | 0 |  |  | 1.239 | 1.222 | 2.497 | 1.68 | 2 |  | 2283004852 | 1 | 1
63 | FALSE | 20220708070119 |  |  | LN200783903 | SG35W300 | 0.35 | 1200 | 6.335 | LJ3 |  | W26Y01D003 | D232672800 | WV2000(1) | CR | 800001 |  | 0 | 0.35 | 1201 | 508 | 1055 | C | W3 |  | CW2080 | Q/320582 YZL601-2019 | 1 | 39 |  |  | 1 |  | LN01 |  | 1 | 1 | WCK05w57000C1 | 0 |  |  | 0 | 0 | 0 |  |  | 1.18 | 1.174 | 2.421 | 1.69 | 4 |  | 2283006033 | 1 | 1
64 | FALSE | 20220426025944 |  |  | LN200495202 | SG35W300 | 0.35 | 1200 | 6.34 | LJ2 |  | W24Y02D001 | D228794900 | WV2000(1) | CR | 800001 |  | 1966 | 0.35 | 1201 | 508 | 1065 | C | W3 |  | CW2080 | Q/320582 YZL601-2019 | 1 | 39 |  |  | 1 |  | LN01 |  | 1966 | 1 | WCK05w57000C1 | 0 |  |  | 0 | 0 | 0 |  |  | 1.433 | 1.397 | 2.441 | 1.68 | 4 |  | 2283003710 | 1 | 1
65 | FALSE | 20220524225413 |  |  | LN200614002 | SG35W300 | 0.35 | 1200 | 6.34 | LJ2 |  | W23Y03D001 | D228878100 | WV1900(2) | CR | 800001 |  | 1972 | 0.35 | 1201 | 508 | 1066 | C | W3 |  | CW2080 | Q/320582 YZL601-2019 | 1 | 39 |  |  | 1 |  | LN01 |  | 1972 | 1 | WCK05w57000C1 | 0 |  |  | 0 | 0 | 0 |  |  | 1.268 | 1.259 | 2.42 | 1.68 | 5 |  | 2283003759 | 1 | 1
66 | FALSE | 20220525083941 |  |  | LN200611603 | SG35W300 | 0.35 | 1200 | 6.34 | LJ2 |  | W25Y01D001 | D230647400 | WV2000(1) | CR | 800001 |  | 1983 | 0.35 | 1201 | 508 | 1069 | C | W3 |  | CW2080 | Q/320582 YZL601-2019 | 1 | 39 |  |  | 1 |  | LN01 |  | 1983 | 1 | WCK05w57000C1 | 0 |  |  | 0 | 0 | 0 |  |  | 1.239 | 1.222 | 2.497 | 1.68 | 5 |  | 2283004852 | 1 | 1
67 | FALSE | 20220708070457 |  |  | LN200783803 | SG35W300 | 0.35 | 1200 | 6.355 | LJ2 |  | W26Y01D003 | D232672200 | WV2000(1) | CR | 800001 |  | 0 | 0.35 | 1201 | 508 | 1057 | C | W3 |  | CW2080 | Q/320582 YZL601-2019 | 1 | 39 |  |  | 1 |  | LN01 |  | 1 | 1 | WCK05w57000C1 | 0 |  |  | 0 | 0 | 0 |  |  | 1.278 | 1.199 | 2.38 | 1.69 | 3 |  | 2283006031 | 1 | 1
68 | FALSE | 20220426141337 |  |  | LN200495903 | SG35W300 | 0.35 | 1200 | 6.36 | LJ2 |  | W24Y02D001 | D228794700 | WV2000(1) | CR | 800001 |  | 1987 | 0.35 | 1201 | 508 | 1069 | C | W3 |  | CW2080 | Q/320582 YZL601-2019 | 1 | 39 |  |  | 1 |  | LN01 |  | 1987 | 1 | WCK05w57000C1 | 0 |  |  | 0 | 0 | 0 |  |  | 1.37 | 1.403 | 2.408 | 1.69 | 2 |  | 2283003710 | 1 | 1
69 | FALSE | 20220524223205 |  |  | LN200613704 | SG35W300 | 0.35 | 1200 | 6.365 | LJ2 |  | W23Y02D002 | D228876600 | WV1900(2) | CR | 800001 |  | 1975 | 0.35 | 1201 | 508 | 1067 | C | W3 |  | CW2080 | Q/320582 YZL601-2019 | 1 | 39 |  |  | 1 |  | LN01 |  | 1975 | 1 | WCK05w57000C1 | 0 |  |  | 0 | 0 | 0 |  |  | 1.27 | 1.254 | 2.442 | 1.68 | 6 |  | 2283003758 | 1 | 1
70 | FALSE | 20220528100449 |  |  | LN200622702 | SG35W300 | 0.35 | 1200 | 6.37 | LJ2 |  | W24Y02D001 | D228795301 | WV2000(1) | CR | 800001 |  | 1982 | 0.35 | 1201 | 508 | 1068 | C | W3 |  | CW2080 | Q/320582 YZL601-2019 | 1 | 39 |  |  | 1 |  | LN01 |  | 1982 | 1 | WCK05w57000C1 | 0 |  |  | 0 | 0 | 0 |  |  | 1.296 | 1.14 | 2.624 | 1.69 | 8 |  | 2283003708 | 1 | 1
71 | FALSE | 20220426033601 |  |  | LN200495204 | SG35W300 | 0.35 | 1200 | 6.375 | LJ2 |  | W24Y02D001 | D228794900 | WV2000(1) | CR | 800001 |  | 1970 | 0.35 | 1201 | 508 | 1066 | C | W3 |  | CW2080 | Q/320582 YZL601-2019 | 1 | 39 |  |  | 1 |  | LN01 |  | 1970 | 1 | WCK05w57000C1 | 0 |  |  | 0 | 0 | 0 |  |  | 1.433 | 1.397 | 2.441 | 1.68 | 4 |  | 2283003710 | 1 | 1
72 | FALSE | 20220425154720 |  |  | LN200492503 | SG35W300 | 0.35 | 1200 | 6.385 | LJ2 |  | W24Y02D001 | D228792000 | WV2000(1) | CR | 800001 |  | 1976 | 0.35 | 1201 | 508 | 1067 | C | W3 |  | CW2080 | Q/320582 YZL601-2019 | 1 | 39 |  |  | 1 |  | LN01 |  | 1976 | 1 | WCK05w57000C1 | 0 |  |  | 0 | 0 | 0 |  |  | 1.558 | 1.543 | 2.386 | 1.7 | 6 |  | 2283003716 | 1 | 1
73 | FALSE | 20220529151826 |  |  | LN200630103 | SG35W300 | 0.35 | 1200 | 6.385 | LJ2 |  | W25Y01D001 | D230646300 | WV2000(1) | CR | 800001 |  | 1987 | 0.35 | 1201 | 508 | 1069 | C | W3 |  | CW2080 | Q/320582 YZL601-2019 | 1 | 39 |  |  | 1 |  | LN01 |  | 1987 | 1 | WCK05w57000C1 | 0 |  |  | 0 | 0 | 0 |  |  | 1.323 | 1.411 | 2.555 | 1.69 | 3 |  | 2283004850 | 1 | 1
74 | FALSE | 20220528083624 |  |  | LN200622803 | SG35W300 | 0.35 | 1200 | 6.39 | LJ2 |  | W24Y02D001 | D228790700 | WV2000(1) | CR | 800001 |  | 1983 | 0.35 | 1201 | 508 | 1069 | C | W3 |  | CW2080 | Q/320582 YZL601-2019 | 1 | 39 |  |  | 1 |  | LN01 |  | 1983 | 1 | WCK05w57000C1 | 0 |  |  | 0 | 0 | 0 |  |  | 1.282 | 1.164 | 2.499 | 1.69 | 2 |  | 2283003713 | 1 | 1
75 | FALSE | 20220528104227 |  |  | LN200622903 | SG35W300 | 0.35 | 1200 | 6.395 | LJ2 |  | W24Y02D001 | D228791300 | WV2000(1) | CR | 800001 |  | 1988 | 0.35 | 1201 | 508 | 1070 | C | W3 |  | CW2080 | Q/320582 YZL601-2019 | 1 | 39 |  |  | 1 |  | LN01 |  | 1988 | 1 | WCK05w57000C1 | 0 |  |  | 0 | 0 | 0 |  |  | 1.282 | 1.164 | 2.566 | 1.69 | 7 |  | 2283003712 | 1 | 1
76 | FALSE | 20220131183246 | 1 |  | LN200129503 | SG35W300 | 0.35 | 1200 | 6.41 | LJ2 |  | W1CB07D001 | D222769000 | WV1900(2) | CR | 800001 |  | 2015 | 0.35 | 1201 | 508 | 1075 | C | W3 |  | CW2080 | Q/320582 YZL601-2019 | 1 | 39 |  |  | 1 |  | LN01 |  | 2015 | 1 | WCK05w57000C1 | 0 |  |  | 0 | 0 | 0 |  |  | 1.179 | 1.292 | 2.627 | 1.68 | 5 |  | 2282000125 | 1 | 1
77 | FALSE | 20220525162752 |  |  | LN200611704 | SG35W300 | 0.35 | 1200 | 6.41 | LJ2 |  | W25Y01D001 | D230647100 | WV2000(1) | CR | 800001 |  | 1994 | 0.35 | 1201 | 508 | 1071 | C | W3 |  | CW2080 | Q/320582 YZL601-2019 | 1 | 39 |  |  | 1 |  | LN01 |  | 1994 | 1 | WCK05w57000C1 | 0 |  |  | 0 | 0 | 0 |  |  | 1.224 | 1.235 | 2.477 | 1.69 | 5 |  | 2283004853 | 1 | 1
78 | FALSE | 20220528084510 |  |  | LN200622502 | SG35W300 | 0.35 | 1200 | 6.41 | LJ2 |  | W24Y02D001 | D228792400 | WV2000(1) | CR | 800001 |  | 1997 | 0.35 | 1201 | 508 | 1072 | C | W3 |  | CW2080 | Q/320582 YZL601-2019 | 1 | 39 |  |  | 1 |  | LN01 |  | 1997 | 1 | WCK05w57000C1 | 0 |  |  | 0 | 0 | 0 |  |  | 1.296 | 1.14 | 2.493 | 1.7 | 4 |  | 2283003715 | 1 | 1
79 | FALSE | 20220426145835 |  |  | LN200496101 | SG35W300 | 0.35 | 1200 | 6.415 | LJ2 |  | W24Y02D001 | D228790900 | WV2000(1) | CR | 800001 |  | 2010 | 0.35 | 1201 | 508 | 1074 | C | W3 |  | CW2080 | Q/320582 YZL601-2019 | 1 | 39 |  |  | 1 |  | LN01 |  | 2010 | 1 | WCK05w57000C1 | 0 |  |  | 0 | 0 | 0 |  |  | 1.37 | 1.403 | 2.358 | 1.7 | 4 |  | 2283003713 | 1 | 1
80 | FALSE | 20220528083237 |  |  | LN200622802 | SG35W300 | 0.35 | 1200 | 6.42 | LJ2 |  | W24Y02D001 | D228790700 | WV2000(1) | CR | 800001 |  | 1991 | 0.35 | 1201 | 508 | 1070 | C | W3 |  | CW2080 | Q/320582 YZL601-2019 | 1 | 39 |  |  | 1 |  | LN01 |  | 1991 | 1 | WCK05w57000C1 | 0 |  |  | 0 | 0 | 0 |  |  | 1.282 | 1.164 | 2.499 | 1.69 | 3 |  | 2283003713 | 1 | 1
81 | FALSE | 20220529155337 |  |  | LN200630003 | SG35W300 | 0.35 | 1200 | 6.43 | LJ2 |  | W25Y01D001 | D230646000 | WV2000(1) | CR | 800001 |  | 1986 | 0.35 | 1201 | 508 | 1069 | C | W3 |  | CW2080 | Q/320582 YZL601-2019 | 1 | 39 |  |  | 1 |  | LN01 |  | 1986 | 1 | WCK05w57000C1 | 0 |  |  | 0 | 0 | 0 |  |  | 1.323 | 1.411 | 2.458 | 1.69 | 7 |  | 2283004851 | 1 | 1
82 | FALSE | 20220426144400 |  |  | LN200496003 | SG35W300 | 0.35 | 1200 | 6.44 | LJ2 |  | W24Y02D001 | D228790500 | WV2000(1) | CR | 800001 |  | 2015 | 0.35 | 1201 | 508 | 1075 | C | W3 |  | CW2080 | Q/320582 YZL601-2019 | 1 | 39 |  |  | 1 |  | LN01 |  | 2015 | 1 | WCK05w57000C1 | 0 |  |  | 0 | 0 | 0 |  |  | 1.37 | 1.403 | 2.373 | 1.7 | 5 |  | 2283003713 | 1 | 1
83 | FALSE | 20220426021934 |  |  | LN200494603 | SG35W300 | 0.35 | 1200 | 6.44 | LJ2 |  | W24Y02D001 | D228795000 | WV2000(1) | CR | 800001 |  | 1989 | 0.35 | 1201 | 508 | 1070 | C | W3 |  | CW2080 | Q/320582 YZL601-2019 | 1 | 39 |  |  | 1 |  | LN01 |  | 1989 | 1 | WCK05w57000C1 | 0 |  |  | 0 | 0 | 0 |  |  | 1.385 | 1.395 | 2.393 | 1.69 | 3 |  | 2283003708 | 1 | 1
84 | FALSE | 20220527222011 |  |  | LN200624702 | SG35W300 | 0.35 | 1200 | 6.445 | LJ2 |  | W25Y01D001 | D230648200 | WV2000(1) | CR | 800001 |  | 2012 | 0.35 | 1201 | 508 | 1075 | C | W3 |  | CW2080 | Q/320582 YZL601-2019 | 1 | 39 |  |  | 1 |  | LN01 |  | 2012 | 1 | WCK05w57000C1 | 0 |  |  | 0 | 0 | 0 |  |  | 1.311 | 1.168 | 2.688 | 1.69 | 7 |  | 2283004852 | 1 | 1
85 | FALSE | 20220709184601 |  |  | LN200782301 | SG35W300 | 0.35 | 1200 | 6.45 | LJ2 |  | W26Y01D003 | D232672300 | WV2000(1) | CR | 800001 |  | 2013 | 0.35 | 1201 | 508 | 1075 | C | W3 |  | CW2080 | Q/320582 YZL601-2019 | 1 | 39 |  |  | 1 |  | LN01 |  | 2013 | 1 | WCK05w57000C1 | 0 |  |  | 0 | 0 | 0 |  |  | 1.308 | 1.243 | 2.382 | 1.69 | 6 |  | 2283006031 | 1 | 1
86 | FALSE | 20220525165739 |  |  | LN200613404 | SG35W300 | 0.35 | 1200 | 6.46 | LJ2 |  | W23Y02D002 | D228876500 | WV1900(2) | CR | 800001 |  | 2017 | 0.35 | 1201 | 508 | 1076 | C | W3 |  | CW2080 | Q/320582 YZL601-2019 | 1 | 39 |  |  | 1 |  | LN01 |  | 2017 | 1 | WCK05w57000C1 | 0 |  |  | 0 | 0 | 0 |  |  | 1.222 | 1.269 | 2.435 | 1.69 | 5 |  | 2283003758 | 1 | 1
87 | FALSE | 20220528033142 |  |  | LN200625803 | SG35W300 | 0.35 | 1200 | 6.48 | LJ2 |  | W25Y01D001 | D230646600 | WV2000(1) | CR | 800001 |  | 2017 | 0.35 | 1201 | 508 | 1076 | C | W3 |  | CW2080 | Q/320582 YZL601-2019 | 1 | 39 |  |  | 1 |  | LN01 |  | 2017 | 1 | WCK05w57000C1 | 0 |  |  | 0 | 0 | 0 |  |  | 1.222 | 1.077 | 2.696 | 1.69 | 4 |  | 2283004850 | 1 | 1
88 | FALSE | 20220426022821 |  |  | LN200494501 | SG35W300 | 0.35 | 1200 | 6.48 | LJ2 |  | W24Y02D001 | D228794800 | WV2000(1) | CR | 800001 |  | 2009 | 0.35 | 1201 | 508 | 1074 | C | W3 |  | CW2080 | Q/320582 YZL601-2019 | 1 | 39 |  |  | 1 |  | LN01 |  | 2009 | 1 | WCK05w57000C1 | 0 |  |  | 0 | 0 | 0 |  |  | 1.458 | 1.456 | 2.494 | 1.68 | 5 |  | 2283003710 | 1 | 1
89 | FALSE | 20220529154940 |  |  | LN200630204 | SG35W300 | 0.35 | 1200 | 6.49 | LJ2 |  | W25Y01D001 | D230646700 | WV2000(1) | CR | 800001 |  | 2017 | 0.35 | 1201 | 508 | 1076 | C | W3 |  | CW2080 | Q/320582 YZL601-2019 | 1 | 39 |  |  | 1 |  | LN01 |  | 2017 | 1 | WCK05w57000C1 | 0 |  |  | 0 | 0 | 0 |  |  | 1.323 | 1.411 | 2.505 | 1.69 | 6 |  | 2283004852 | 1 | 1
90 | FALSE | 20220426014557 |  |  | LN200494103 | SG35W300 | 0.35 | 1200 | 6.49 | LJ2 |  | W24Y02D001 | D228794600 | WV2000(1) | CR | 800001 |  | 2028 | 0.35 | 1201 | 508 | 1078 | C | W3 |  | CW2080 | Q/320582 YZL601-2019 | 1 | 39 |  |  | 1 |  | LN01 |  | 2028 | 1 | WCK05w57000C1 | 0 |  |  | 0 | 0 | 0 |  |  | 1.424 | 1.413 | 2.439 | 1.69 | 4 |  | 2283003710 | 1 | 1
91 | FALSE | 20220131180438 | 1 |  | LN200129701 | SG35W300 | 0.35 | 1200 | 6.505 | LJ2 |  | W1CB07D001 | D222769800 | WV1900(2) | CR | 800001 |  | 2030 | 0.35 | 1201 | 508 | 1078 | C | W3 |  | CW2080 | Q/320582 YZL601-2019 | 1 | 39 |  |  | 1 |  | LN01 |  | 2030 | 1 | WCK05w57000C1 | 0 |  |  | 0 | 0 | 0 |  |  | 1.207 | 1.19 | 2.514 | 1.68 | 6 |  | 2282000124 | 1 | 1
92 | FALSE | 20220526082322 |  |  | LN200611801 | SG35W300 | 0.35 | 1200 | 6.51 | LJ2 |  | W25Y01D001 | D230646200 | WV2000(1) | CR | 800001 |  | 2036 | 0.35 | 1201 | 508 | 1080 | C | W3 |  | CW2080 | Q/320582 YZL601-2019 | 1 | 39 |  |  | 1 |  | LN01 |  | 2036 | 1 | WCK05w57000C1 | 0 |  |  | 0 | 0 | 0 |  |  | 1.336 | 1.304 | 2.461 | 1.69 | 4 |  | 2283004850 | 1 | 1
93 | FALSE | 20220426022233 |  |  | LN200494403 | SG35W300 | 0.35 | 1200 | 6.52 | LJ2 |  | W24Y02D001 | D228795800 | WV2000(1) | CR | 800001 |  | 2031 | 0.35 | 1201 | 508 | 1078 | C | W3 |  | CW2080 | Q/320582 YZL601-2019 | 1 | 39 |  |  | 1 |  | LN01 |  | 2031 | 1 | WCK05w57000C1 | 0 |  |  | 0 | 0 | 0 |  |  | 1.458 | 1.456 | 2.479 | 1.69 | 4 |  | 2283003707 | 1 | 1
94 | FALSE | 20220524210634 |  |  | LN200613003 | SG35W300 | 0.35 | 1200 | 6.53 | LJ2 |  | W25Y01D001 | D230647300 | WV2000(1) | CR | 800001 |  | 2027 | 0.35 | 1201 | 508 | 1078 | C | W3 |  | CW2080 | Q/320582 YZL601-2019 | 1 | 39 |  |  | 1 |  | LN01 |  | 2027 | 1 | WCK05w57000C1 | 0 |  |  | 0 | 0 | 0 |  |  | 1.212 | 1.248 | 2.524 | 1.68 | 5 |  | 2283004853 | 1 | 1
95 | FALSE | 20220426014218 |  |  | LN200494302 | SG35W300 | 0.35 | 1200 | 6.54 | LJ2 |  | W24Y02D001 | D228791000 | WV2000(1) | CR | 800001 |  | 2029 | 0.35 | 1201 | 508 | 1078 | C | W3 |  | CW2080 | Q/320582 YZL601-2019 | 1 | 39 |  |  | 1 |  | LN01 |  | 2029 | 1 | WCK05w57000C1 | 0 |  |  | 0 | 0 | 0 |  |  | 1.424 | 1.413 | 2.559 | 1.69 | 5 |  | 2283003713 | 1 | 1
96 | FALSE | 20220709190125 |  |  | LN200782302 | SG35W300 | 0.35 | 1200 | 6.55 | LJ2 |  | W26Y01D003 | D232672300 | WV2000(1) | CR | 800001 |  | 2043 | 0.35 | 1201 | 508 | 1081 | C | W3 |  | CW2080 | Q/320582 YZL601-2019 | 1 | 39 |  |  | 1 |  | LN01 |  | 2043 | 1 | WCK05w57000C1 | 0 |  |  | 0 | 0 | 0 |  |  | 1.308 | 1.243 | 2.382 | 1.69 | 4 |  | 2283006031 | 1 | 1
97 | FALSE | 20220528093529 |  |  | LN200622603 | SG35W300 | 0.35 | 1200 | 6.555 | LJ2 |  | W24Y02D001 | D228791100 | WV2000(1) | CR | 800001 |  | 2047 | 0.35 | 1201 | 508 | 1082 | C | W3 |  | CW2080 | Q/320582 YZL601-2019 | 1 | 39 |  |  | 1 |  | LN01 |  | 2047 | 1 | WCK05w57000C1 | 0 |  |  | 0 | 0 | 0 |  |  | 1.282 | 1.164 | 2.598 | 1.69 | 6 |  | 2283003712 | 1 | 1
98 | FALSE | 20220527205526 |  |  | LN200624301 | SG35W300 | 0.35 | 1200 | 6.565 | LJ2 |  | W25Y01D001 | D230647800 | WV2000(1) | CR | 800001 |  | 2048 | 0.35 | 1201 | 508 | 1082 | C | W3 |  | CW2080 | Q/320582 YZL601-2019 | 1 | 39 |  |  | 1 |  | LN01 |  | 2048 | 1 | WCK05w57000C1 | 0 |  |  | 0 | 0 | 0 |  |  | 1.311 | 1.168 | 2.681 | 1.69 | 6 |  | 2283004852 | 1 | 1
99 | FALSE | 20220528084831 |  |  | LN200622804 | SG35W300 | 0.35 | 1200 | 6.565 | LJ2 |  | W24Y02D001 | D228790700 | WV2000(1) | CR | 800001 |  | 2030 | 0.35 | 1201 | 508 | 1078 | C | W3 |  | CW2080 | Q/320582 YZL601-2019 | 1 | 39 |  |  | 1 |  | LN01 |  | 2030 | 1 | WCK05w57000C1 | 0 |  |  | 0 | 0 | 0 |  |  | 1.282 | 1.164 | 2.499 | 1.69 | 7 |  | 2283003713 | 1 | 1
100 | FALSE | 20220426024216 |  |  | LN200494502 | SG35W300 | 0.35 | 1200 | 6.565 | LJ2 |  | W24Y02D001 | D228794800 | WV2000(1) | CR | 800001 |  | 2036 | 0.35 | 1201 | 508 | 1080 | C | W3 |  | CW2080 | Q/320582 YZL601-2019 | 1 | 39 |  |  | 1 |  | LN01 |  | 2036 | 1 | WCK05w57000C1 | 0 |  |  | 0 | 0 | 0 |  |  | 1.458 | 1.456 | 2.494 | 1.68 | 5 |  | 2283003710 | 1 | 1
101 | FALSE | 20220709165547 |  |  | LN200782102 | SG35W300 | 0.35 | 1200 | 6.565 | LJ3 |  | W25Y01D001 | D230646900 | WV2000(1) | CR | 800001 |  | 2053 | 0.35 | 1201 | 508 | 1083 | C | W3 |  | CW2080 | Q/320582 YZL601-2019 | 1 | 39 |  |  | 1 |  | LN01 |  | 2053 | 1 | WCK05w57000C1 | 0 |  |  | 0 | 0 | 0 |  |  | 1.31 | 1.199 | 2.376 | 1.69 | 4 |  | 2283004851 | 1 | 1
102 | FALSE | 20220708070218 |  |  | LN200783802 | SG35W300 | 0.35 | 1200 | 6.575 | LJ2 |  | W26Y01D003 | D232672200 | WV2000(1) | CR | 800001 |  | 0 | 0.35 | 1201 | 508 | 1071 | C | W3 |  | CW2080 | Q/320582 YZL601-2019 | 1 | 39 |  |  | 1 |  | LN01 |  | 1 | 1 | WCK05w57000C1 | 0 |  |  | 0 | 0 | 0 |  |  | 1.278 | 1.199 | 2.38 | 1.69 | 5 |  | 2283006031 | 1 | 1
103 | FALSE | 20220426012143 |  |  | LN200494203 | SG35W300 | 0.35 | 1200 | 6.585 | LJ2 |  | W24Y02D001 | D228796000 | WV2000(1) | CR | 800001 |  | 2049 | 0.35 | 1201 | 508 | 1082 | C | W3 |  | CW2080 | Q/320582 YZL601-2019 | 1 | 39 |  |  | 1 |  | LN01 |  | 2049 | 1 | WCK05w57000C1 | 0 |  |  | 0 | 0 | 0 |  |  | 1.424 | 1.413 | 2.437 | 1.69 | 7 |  | 2283003707 | 1 | 1
104 | FALSE | 20220524214232 |  |  | LN200613603 | SG35W300 | 0.35 | 1200 | 6.59 | LJ2 |  | W23Y02D002 | D228877000 | WV1900(2) | CR | 800001 |  | 2052 | 0.35 | 1201 | 508 | 1083 | C | W3 |  | CW2080 | Q/320582 YZL601-2019 | 1 | 39 |  |  | 1 |  | LN01 |  | 2052 | 1 | WCK05w57000C1 | 0 |  |  | 0 | 0 | 0 |  |  | 1.268 | 1.259 | 2.469 | 1.68 | 6 |  | 2283003758 | 1 | 1
105 | FALSE | 20220526094349 |  |  | LN200612004 | SG35W300 | 0.35 | 1200 | 6.59 | LJ2 |  | W25Y01D001 | D230645700 | WV2000(1) | CR | 800001 |  | 2036 | 0.35 | 1201 | 508 | 1080 | C | W3 |  | CW2080 | Q/320582 YZL601-2019 | 1 | 39 |  |  | 1 |  | LN01 |  | 2036 | 1 | WCK05w57000C1 | 0 |  |  | 0 | 0 | 0 |  |  | 1.336 | 1.304 | 2.468 | 1.69 | 9 |  | 2283004851 | 1 | 1
106 | FALSE | 20220526093314 |  |  | LN200612003 | SG35W300 | 0.35 | 1200 | 6.595 | LJ2 |  | W25Y01D001 | D230645700 | WV2000(1) | CR | 800001 |  | 2048 | 0.35 | 1201 | 508 | 1082 | C | W3 |  | CW2080 | Q/320582 YZL601-2019 | 1 | 39 |  |  | 1 |  | LN01 |  | 2048 | 1 | WCK05w57000C1 | 0 |  |  | 0 | 0 | 0 |  |  | 1.336 | 1.304 | 2.468 | 1.69 | 4 |  | 2283004851 | 1 | 1
107 | FALSE | 20220131182754 | 1 |  | LN200129703 | SG35W300 | 0.35 | 1200 | 6.605 | LJ2 |  | W1CB07D001 | D222769800 | WV1900(2) | CR | 800001 |  | 2062 | 0.35 | 1201 | 508 | 1085 | C | W3 |  | CW2080 | Q/320582 YZL601-2019 | 1 | 39 |  |  | 1 |  | LN01 |  | 2062 | 1 | WCK05w57000C1 | 0 |  |  | 0 | 0 | 0 |  |  | 1.207 | 1.19 | 2.514 | 1.68 | 5 |  | 2282000124 | 1 | 1
108 | FALSE | 20220527210250 |  |  | LN200624302 | SG35W300 | 0.35 | 1200 | 6.605 | LJ2 |  | W25Y01D001 | D230647800 | WV2000(1) | CR | 800001 |  | 2064 | 0.35 | 1201 | 508 | 1085 | C | W3 |  | CW2080 | Q/320582 YZL601-2019 | 1 | 39 |  |  | 1 |  | LN01 |  | 2064 | 1 | WCK05w57000C1 | 0 |  |  | 0 | 0 | 0 |  |  | 1.311 | 1.168 | 2.681 | 1.69 | 7 |  | 2283004852 | 1 | 1
109 | FALSE | 20220529151102 |  |  | LN200630102 | SG35W300 | 0.35 | 1200 | 6.605 | LJ2 |  | W25Y01D001 | D230646300 | WV2000(1) | CR | 800001 |  | 2066 | 0.35 | 1201 | 508 | 1086 | C | W3 |  | CW2080 | Q/320582 YZL601-2019 | 1 | 39 |  |  | 1 |  | LN01 |  | 2066 | 1 | WCK05w57000C1 | 0 |  |  | 0 | 0 | 0 |  |  | 1.323 | 1.411 | 2.555 | 1.69 | 3 |  | 2283004850 | 1 | 1
110 | FALSE | 20220710054752 |  |  | LN200784303 | SG35W300 | 0.35 | 1200 | 6.61 | LJ2 |  | W26Y01D003 | D232672500 | WV2000(1) | CR | 800001 |  | 2059 | 0.35 | 1201 | 508 | 1084 | C | W3 |  | CW2080 | Q/320582 YZL601-2019 | 1 | 39 |  |  | 1 |  | LN01 |  | 2059 | 1 | WCK05w57000C1 | 0 |  |  | 0 | 0 | 0 |  |  | 1.28 | 1.214 | 2.41 | 1.69 | 3 |  | 2283006033 | 1 | 1
111 | FALSE | 20220527212616 |  |  | LN200624501 | SG35W300 | 0.35 | 1200 | 6.62 | LJ2 |  | W25Y01D001 | D230646400 | WV2000(1) | CR | 800001 |  | 2069 | 0.35 | 1201 | 508 | 1086 | C | W3 |  | CW2080 | Q/320582 YZL601-2019 | 1 | 39 |  |  | 1 |  | LN01 |  | 2069 | 1 | WCK05w57000C1 | 0 |  |  | 0 | 0 | 0 |  |  | 1.311 | 1.117 | 2.656 | 1.7 | 6 |  | 2283004850 | 1 | 1
112 | FALSE | 20220529150153 |  |  | LN200630101 | SG35W300 | 0.35 | 1200 | 6.62 | LJ2 |  | W25Y01D001 | D230646300 | WV2000(1) | CR | 800001 |  | 2068 | 0.35 | 1201 | 508 | 1086 | C | W3 |  | CW2080 | Q/320582 YZL601-2019 | 1 | 39 |  |  | 1 |  | LN01 |  | 2068 | 1 | WCK05w57000C1 | 0 |  |  | 0 | 0 | 0 |  |  | 1.323 | 1.411 | 2.555 | 1.69 | 7 |  | 2283004850 | 1 | 1
113 | FALSE | 20220603050748 |  |  | LN200624402 | SG35W300 | 0.35 | 1200 | 6.62 | LJ2 |  | W25Y01D001 | D230647900 | WV2000(1) | CR | 800001 |  | 2063 | 0.35 | 1201 | 508 | 1085 | C | W3 |  | CW2080 | Q/320582 YZL601-2019 | 1 | 39 |  |  | 1 |  | LN01 |  | 2063 | 1 | WCK05w57000C1 | 0 |  |  | 0 | 0 | 0 |  |  | 1.311 | 1.117 | 2.678 | 1.69 | 7 |  | 2283004852 | 1 | 1
114 | FALSE | 20220528031751 |  |  | LN200625903 | SG35W300 | 0.35 | 1200 | 6.63 | LJ2 |  | W25Y01D001 | D230646500 | WV2000(1) | CR | 800001 |  | 2063 | 0.35 | 1201 | 508 | 1085 | C | W3 |  | CW2080 | Q/320582 YZL601-2019 | 1 | 39 |  |  | 1 |  | LN01 |  | 2063 | 1 | WCK05w57000C1 | 0 |  |  | 0 | 0 | 0 |  |  | 1.222 | 1.077 | 2.695 | 1.69 | 3 |  | 2283004850 | 1 | 1
115 | FALSE | 20220426024604 |  |  | LN200494503 | SG35W300 | 0.35 | 1200 | 6.64 | LJ2 |  | W24Y02D001 | D228794800 | WV2000(1) | CR | 800001 |  | 2052 | 0.35 | 1201 | 508 | 1083 | C | W3 |  | CW2080 | Q/320582 YZL601-2019 | 1 | 39 |  |  | 1 |  | LN01 |  | 2052 | 1 | WCK05w57000C1 | 0 |  |  | 0 | 0 | 0 |  |  | 1.458 | 1.456 | 2.494 | 1.68 | 4 |  | 2283003710 | 1 | 1
116 | FALSE | 20220426154316 |  |  | LN200496201 | SG35W300 | 0.35 | 1200 | 6.645 | LJ2 |  | W24Y02D001 | D228795500 | WV2000(1) | CR | 800001 |  | 2061 | 0.35 | 1201 | 508 | 1085 | C | W3 |  | CW2080 | Q/320582 YZL601-2019 | 1 | 39 |  |  | 1 |  | LN01 |  | 2061 | 1 | WCK05w57000C1 | 0 |  |  | 0 | 0 | 0 |  |  | 1.38 | 1.382 | 2.422 | 1.69 | 4 |  | 2283003708 | 1 | 1
117 | FALSE | 20220428203652 |  |  | LN200492301 | SG35W300 | 0.35 | 1200 | 6.655 | LJ3 |  | W24Y02D001 | D228816700 | WV2000(1) | CR | 800001 |  | 2084 | 0.35 | 1201 | 508 | 1089 | C | W3 |  | CW2080 | Q/320582 YZL601-2019 | 1 | 39 |  |  | 1 |  | LN01 |  | 2084 | 1 | WCK05w57000C1 | 0 |  |  | 0 | 0 | 0 |  |  | 1.55 | 1.54 | 2.471 | 1.69 | 6 |  | 2283003716 | 1 | 1
118 | FALSE | 20220525155744 |  |  | LN200611703 | SG35W300 | 0.35 | 1200 | 6.66 | LJ3 |  | W25Y01D001 | D230647100 | WV2000(1) | CR | 800001 |  | 2087 | 0.35 | 1201 | 508 | 1090 | C | W3 |  | CW2080 | Q/320582 YZL601-2019 | 1 | 39 |  |  | 1 |  | LN01 |  | 2087 | 1 | WCK05w57000C1 | 0 |  |  | 0 | 0 | 0 |  |  | 1.224 | 1.235 | 2.477 | 1.69 | 4 |  | 2283004853 | 1 | 1
119 | FALSE | 20220529154321 |  |  | LN200630203 | SG35W300 | 0.35 | 1200 | 6.66 | LJ2 |  | W25Y01D001 | D230646700 | WV2000(1) | CR | 800001 |  | 2078 | 0.35 | 1201 | 508 | 1088 | C | W3 |  | CW2080 | Q/320582 YZL601-2019 | 1 | 39 |  |  | 1 |  | LN01 |  | 2078 | 1 | WCK05w57000C1 | 0 |  |  | 0 | 0 | 0 |  |  | 1.323 | 1.411 | 2.505 | 1.69 | 3 |  | 2283004852 | 1 | 1
120 | FALSE | 20220525164750 |  |  | LN200613403 | SG35W300 | 0.35 | 1200 | 6.66 | LJ2 |  | W23Y02D002 | D228876500 | WV1900(2) | CR | 800001 |  | 2088 | 0.35 | 1201 | 508 | 1090 | C | W3 |  | CW2080 | Q/320582 YZL601-2019 | 1 | 39 |  |  | 1 |  | LN01 |  | 2088 | 1 | WCK05w57000C1 | 0 |  |  | 0 | 0 | 0 |  |  | 1.222 | 1.269 | 2.435 | 1.69 | 7 |  | 2283003758 | 1 | 1
121 | FALSE | 20220525181859 |  |  | LN200613503 | SG35W300 | 0.35 | 1200 | 6.66 | LJ2 |  | W23Y02D002 | D228876700 | WV1900(2) | CR | 800001 |  | 2092 | 0.35 | 1201 | 508 | 1091 | C | W3 |  | CW2080 | Q/320582 YZL601-2019 | 1 | 39 |  |  | 1 |  | LN01 |  | 2092 | 1 | WCK05w57000C1 | 0 |  |  | 0 | 0 | 0 |  |  | 1.27 | 1.254 | 2.423 | 1.68 | 7 |  | 2283003758 | 1 | 1
122 | FALSE | 20220426052042 |  |  | LN200495103 | SG35W300 | 0.35 | 1200 | 6.66 | LJ2 |  | W24Y02D001 | D228817000 | WV2000(1) | CR | 800001 |  | 2062 | 0.35 | 1201 | 508 | 1085 | C | W3 |  | CW2080 | Q/320582 YZL601-2019 | 1 | 39 |  |  | 1 |  | LN01 |  | 2062 | 1 | WCK05w57000C1 | 0 |  |  | 0 | 0 | 0 |  |  | 1.377 | 1.39 | 2.4 | 1.69 | 5 |  | 2283003716 | 1 | 1
123 | FALSE | 20220527192051 |  |  | LN200623703 | SG35W300 | 0.35 | 1200 | 6.665 | LJ2 |  | W24Y02D001 | D228791400 | WV2000(1) | CR | 800001 |  | 2075 | 0.35 | 1201 | 508 | 1088 | C | W3 |  | CW2080 | Q/320582 YZL601-2019 | 1 | 39 |  |  | 1 |  | LN01 |  | 2075 | 1 | WCK05w57000C1 | 0 |  |  | 0 | 0 | 0 |  |  | 1.254 | 1.144 | 2.507 | 1.7 | 5 |  | 2283003712 | 1 | 1
124 | FALSE | 20220709171118 |  |  | LN200782403 | SG35W300 | 0.35 | 1200 | 6.67 | LJ3 |  | W26Y01D003 | D232672700 | WV2000(1) | CR | 800001 |  | 2075 | 0.35 | 1201 | 508 | 1088 | C | W3 |  | CW2080 | Q/320582 YZL601-2019 | 1 | 39 |  |  | 1 |  | LN01 |  | 2075 | 1 | WCK05w57000C1 | 0 |  |  | 0 | 0 | 0 |  |  | 1.308 | 1.243 | 2.382 | 1.69 | 4 |  | 2283006033 | 1 | 1
125 | FALSE | 20220426145210 |  |  | LN200496004 | SG35W300 | 0.35 | 1200 | 6.67 | LJ2 |  | W24Y02D001 | D228790500 | WV2000(1) | CR | 800001 |  | 2076 | 0.35 | 1201 | 508 | 1088 | C | W3 |  | CW2080 | Q/320582 YZL601-2019 | 1 | 39 |  |  | 1 |  | LN01 |  | 2076 | 1 | WCK05w57000C1 | 0 |  |  | 0 | 0 | 0 |  |  | 1.37 | 1.403 | 2.373 | 1.7 | 7 |  | 2283003713 | 1 | 1
126 | FALSE | 20220528025348 |  |  | LN200625902 | SG35W300 | 0.35 | 1200 | 6.675 | LJ3 |  | W25Y01D001 | D230646500 | WV2000(1) | CR | 800001 |  | 2087 | 0.35 | 1201 | 508 | 1090 | C | W3 |  | CW2080 | Q/320582 YZL601-2019 | 1 | 39 |  |  | 1 |  | LN01 |  | 2087 | 1 | WCK05w57000C1 | 0 |  |  | 0 | 0 | 0 |  |  | 1.222 | 1.077 | 2.695 | 1.69 | 5 |  | 2283004850 | 1 | 1
127 | FALSE | 20220527215903 |  |  | LN200624602 | SG35W300 | 0.35 | 1200 | 6.68 | LJ3 |  | W25Y01D001 | D230645800 | WV2000(1) | CR | 800001 |  | 2091 | 0.35 | 1201 | 508 | 1091 | C | W3 |  | CW2080 | Q/320582 YZL601-2019 | 1 | 39 |  |  | 1 |  | LN01 |  | 2091 | 1 | WCK05w57000C1 | 0 |  |  | 0 | 0 | 0 |  |  | 1.311 | 1.117 | 2.662 | 1.69 | 7 |  | 2283004851 | 1 | 1
128 | FALSE | 20220528024955 |  |  | LN200625901 | SG35W300 | 0.35 | 1200 | 6.685 | LJ3 |  | W25Y01D001 | D230646500 | WV2000(1) | CR | 800001 |  | 2087 | 0.35 | 1201 | 508 | 1090 | C | W3 |  | CW2080 | Q/320582 YZL601-2019 | 1 | 39 |  |  | 1 |  | LN01 |  | 2087 | 1 | WCK05w57000C1 | 0 |  |  | 0 | 0 | 0 |  |  | 1.222 | 1.077 | 2.695 | 1.69 | 5 |  | 2283004850 | 1 | 1
129 | FALSE | 20220527222950 |  |  | LN200624703 | SG35W300 | 0.35 | 1200 | 6.685 | LJ2 |  | W25Y01D001 | D230648200 | WV2000(1) | CR | 800001 |  | 2087 | 0.35 | 1201 | 508 | 1090 | C | W3 |  | CW2080 | Q/320582 YZL601-2019 | 1 | 39 |  |  | 1 |  | LN01 |  | 2087 | 1 | WCK05w57000C1 | 0 |  |  | 0 | 0 | 0 |  |  | 1.311 | 1.168 | 2.688 | 1.69 | 6 |  | 2283004852 | 1 | 1
130 | FALSE | 20220525155000 |  |  | LN200611702 | SG35W300 | 0.35 | 1200 | 6.69 | LJ2 |  | W25Y01D001 | D230647100 | WV2000(1) | CR | 800001 |  | 2091 | 0.35 | 1201 | 508 | 1091 | C | W3 |  | CW2080 | Q/320582 YZL601-2019 | 1 | 39 |  |  | 1 |  | LN01 |  | 2091 | 1 | WCK05w57000C1 | 0 |  |  | 0 | 0 | 0 |  |  | 1.224 | 1.235 | 2.477 | 1.69 | 6 |  | 2283004853 | 1 | 1
131 | FALSE | 20220708072317 |  |  | LN200784102 | SG35W300 | 0.35 | 1200 | 6.69 | LJ2 |  | W26Y01D003 | D232672100 | WV2000(1) | CR | 800001 |  | 0 | 0.35 | 1201 | 508 | 1078 | C | W3 |  | CW2080 | Q/320582 YZL601-2019 | 1 | 39 |  |  | 1 |  | LN01 |  | 2 | 1 | WCK05w57000C1 | 0 |  |  | 0 | 0 | 0 |  |  | 1.168 | 1.191 | 2.403 | 1.68 | 5 |  | 2283006031 | 1 | 1
132 | FALSE | 20220710055454 |  |  | LN200784401 | SG35W300 | 0.35 | 1200 | 6.7 | LJ2 |  | W26Y01D003 | D232672600 | WV2000(1) | CR | 800001 |  | 2091 | 0.35 | 1201 | 508 | 1091 | C | W3 |  | CW2080 | Q/320582 YZL601-2019 | 1 | 39 |  |  | 1 |  | LN01 |  | 2091 | 1 | WCK05w57000C1 | 0 |  |  | 0 | 0 | 0 |  |  | 1.28 | 1.214 | 2.4 | 1.69 | 5 |  | 2283006033 | 1 | 1
133 | FALSE | 20220710052653 |  |  | LN200784501 | SG35W300 | 0.35 | 1200 | 6.705 | LJ2 |  | W26Y01D003 | D232671800 | WV2000(1) | CR | 800001 |  | 2089 | 0.35 | 1201 | 508 | 1090 | C | W3 |  | CW2080 | Q/320582 YZL601-2019 | 1 | 39 |  |  | 1 |  | LN01 |  | 2089 | 1 | WCK05w57000C1 | 0 |  |  | 0 | 0 | 0 |  |  | 1.278 | 1.199 | 2.372 | 1.69 | 6 |  | 2283006031 | 1 | 1
134 | FALSE | 20220411214450 | 1 |  | LN200422102 | SG35W300 | 0.35 | 1200 | 6.71 | LJ2 |  | W24Y01D005 | D222770900 | WV1900(2) | CR | 800001 |  | 2090 | 0.35 | 1201 | 508 | 1091 | C | W3 |  | CW2080 | Q/320582 YZL601-2019 | 1 | 39 |  |  | 1 |  | LN01 |  | 2090 | 1 | WCK05w57000C1 | 0 |  |  | 0 | 0 | 0 |  |  | 1.061 | 1.057 | 2.452 | 1.69 | 5 |  | 2282000125 | 1 | 1
135 | FALSE | 20220524230454 |  |  | LN200614004 | SG35W300 | 0.35 | 1200 | 6.71 | LJ2 |  | W23Y03D001 | D228878100 | WV1900(2) | CR | 800001 |  | 2080 | 0.35 | 1201 | 508 | 1089 | C | W3 |  | CW2080 | Q/320582 YZL601-2019 | 1 | 39 |  |  | 1 |  | LN01 |  | 2080 | 1 | WCK05w57000C1 | 0 |  |  | 0 | 0 | 0 |  |  | 1.268 | 1.259 | 2.42 | 1.68 | 3 |  | 2283003759 | 1 | 1
136 | FALSE | 20220708072412 |  |  | LN200783704 | SG35W300 | 0.35 | 1200 | 6.71 | LJ3 |  | W26Y01D003 | D232671900 | WV2000(1) | CR | 800001 |  | 0 | 0.35 | 1201 | 508 | 1079 | C | W3 |  | CW2080 | Q/320582 YZL601-2019 | 1 | 39 |  |  | 1 |  | LN01 |  | 2 | 1 | WCK05w57000C1 | 0 |  |  | 0 | 0 | 0 |  |  | 1.28 | 1.214 | 2.396 | 1.69 | 5 |  | 2283006031 | 1 | 1
137 | FALSE | 20220525014735 |  |  | LN200615302 | SG35W300 | 0.35 | 1200 | 6.715 | LJ2 |  | W23Y03D001 | D228877600 | WV1900(2) | CR | 800001 |  | 2090 | 0.35 | 1201 | 508 | 1091 | C | W3 |  | CW2080 | Q/320582 YZL601-2019 | 1 | 39 |  |  | 1 |  | LN01 |  | 2090 | 1 | WCK05w57000C1 | 0 |  |  | 0 | 0 | 0 |  |  | 1.202 | 1.241 | 2.593 | 1.68 | 7 |  | 2283003757 | 1 | 1
138 | FALSE | 20220529154005 |  |  | LN200630001 | SG35W300 | 0.35 | 1200 | 6.72 | LJ3 |  | W25Y01D001 | D230646000 | WV2000(1) | CR | 800001 |  | 2086 | 0.35 | 1201 | 508 | 1090 | C | W3 |  | CW2080 | Q/320582 YZL601-2019 | 1 | 39 |  |  | 1 |  | LN01 |  | 2086 | 1 | WCK05w57000C1 | 0 |  |  | 0 | 0 | 0 |  |  | 1.323 | 1.411 | 2.458 | 1.69 | 4 |  | 2283004851 | 1 | 1
139 | FALSE | 20220527224018 |  |  | LN200624704 | SG35W300 | 0.35 | 1200 | 6.72 | LJ2 |  | W25Y01D001 | D230648200 | WV2000(1) | CR | 800001 |  | 2090 | 0.35 | 1201 | 508 | 1091 | C | W3 |  | CW2080 | Q/320582 YZL601-2019 | 1 | 39 |  |  | 1 |  | LN01 |  | 2090 | 1 | WCK05w57000C1 | 0 |  |  | 0 | 0 | 0 |  |  | 1.311 | 1.168 | 2.688 | 1.69 | 7 |  | 2283004852 | 1 | 1
140 | FALSE | 20220426030323 |  |  | LN200495203 | SG35W300 | 0.35 | 1200 | 6.72 | LJ2 |  | W24Y02D001 | D228794900 | WV2000(1) | CR | 800001 |  | 2084 | 0.35 | 1201 | 508 | 1089 | C | W3 |  | CW2080 | Q/320582 YZL601-2019 | 1 | 39 |  |  | 1 |  | LN01 |  | 2084 | 1 | WCK05w57000C1 | 0 |  |  | 0 | 0 | 0 |  |  | 1.433 | 1.397 | 2.441 | 1.68 | 5 |  | 2283003710 | 1 | 1
141 | FALSE | 20220529154619 |  |  | LN200630002 | SG35W300 | 0.35 | 1200 | 6.73 | LJ2 |  | W25Y01D001 | D230646000 | WV2000(1) | CR | 800001 |  | 2087 | 0.35 | 1201 | 508 | 1090 | C | W3 |  | CW2080 | Q/320582 YZL601-2019 | 1 | 39 |  |  | 1 |  | LN01 |  | 2087 | 1 | WCK05w57000C1 | 0 |  |  | 0 | 0 | 0 |  |  | 1.323 | 1.411 | 2.458 | 1.69 | 3 |  | 2283004851 | 1 | 1
142 | FALSE | 20220527194249 |  |  | LN200623903 | SG35W300 | 0.35 | 1200 | 6.735 | LJ2 |  | W24Y02D001 | D228790300 | WV2000(1) | CR | 800001 |  | 2106 | 0.35 | 1201 | 508 | 1094 | C | W3 |  | CW2080 | Q/320582 YZL601-2019 | 1 | 39 |  |  | 1 |  | LN01 |  | 2106 | 1 | WCK05w57000C1 | 0 |  |  | 0 | 0 | 0 |  |  | 1.254 | 1.144 | 2.631 | 1.69 | 7 |  | 2283003713 | 1 | 1
143 | FALSE | 20220530011122 |  |  | LN200633302 | SG35W300 | 0.35 | 1200 | 6.735 | LJ2 |  | W25Y01D001 | D230646100 | WV2000(1) | CR | 800001 |  | 2105 | 0.35 | 1201 | 508 | 1094 | C | W3 |  | CW2080 | Q/320582 YZL601-2019 | 1 | 39 |  |  | 1 |  | LN01 |  | 2105 | 1 | WCK05w57000C1 | 0 |  |  | 0 | 0 | 0 |  |  | 1.351 | 1.43 | 2.487 | 1.68 | 6 |  | 2283004850 | 1 | 1
144 | FALSE | 20220603052900 |  |  | LN200624403 | SG35W300 | 0.35 | 1200 | 6.745 | LJ2 |  | W25Y01D001 | D230647900 | WV2000(1) | CR | 800001 |  | 2096 | 0.35 | 1201 | 508 | 1092 | C | W3 |  | CW2080 | Q/320582 YZL601-2019 | 1 | 39 |  |  | 1 |  | LN01 |  | 2096 | 1 | WCK05w57000C1 | 0 |  |  | 0 | 0 | 0 |  |  | 1.311 | 1.117 | 2.678 | 1.69 | 6 |  | 2283004852 | 1 | 1
145 | FALSE | 20220708070149 |  |  | LN200783801 | SG35W300 | 0.35 | 1200 | 6.745 | LJ2 |  | W26Y01D003 | D232672200 | WV2000(1) | CR | 800001 |  | 0 | 0.35 | 1201 | 508 | 1081 | C | W3 |  | CW2080 | Q/320582 YZL601-2019 | 1 | 39 |  |  | 1 |  | LN01 |  | 2 | 1 | WCK05w57000C1 | 0 |  |  | 0 | 0 | 0 |  |  | 1.278 | 1.199 | 2.38 | 1.69 | 4 |  | 2283006031 | 1 | 1
146 | FALSE | 20220426161836 |  |  | LN200496202 | SG35W300 | 0.35 | 1200 | 6.745 | LJ2 |  | W24Y02D001 | D228795500 | WV2000(1) | CR | 800001 |  | 2095 | 0.35 | 1201 | 508 | 1092 | C | W3 |  | CW2080 | Q/320582 YZL601-2019 | 1 | 39 |  |  | 1 |  | LN01 |  | 2095 | 1 | WCK05w57000C1 | 0 |  |  | 0 | 0 | 0 |  |  | 1.38 | 1.382 | 2.422 | 1.69 | 5 |  | 2283003708 | 1 | 1
147 | FALSE | 20220131181001 | 1 |  | LN200129702 | SG35W300 | 0.35 | 1200 | 6.75 | LJ2 |  | W1CB07D001 | D222769800 | WV1900(2) | CR | 800001 |  | 2101 | 0.35 | 1201 | 508 | 1093 | C | W3 |  | CW2080 | Q/320582 YZL601-2019 | 1 | 39 |  |  | 1 |  | LN01 |  | 2101 | 1 | WCK05w57000C1 | 0 |  |  | 0 | 0 | 0 |  |  | 1.207 | 1.19 | 2.514 | 1.68 | 7 |  | 2282000124 | 1 | 1
148 | FALSE | 20220709170151 |  |  | LN200782402 | SG35W300 | 0.35 | 1200 | 6.75 | LJ3 |  | W26Y01D003 | D232672700 | WV2000(1) | CR | 800001 |  | 2107 | 0.35 | 1201 | 508 | 1094 | C | W3 |  | CW2080 | Q/320582 YZL601-2019 | 1 | 39 |  |  | 1 |  | LN01 |  | 2107 | 1 | WCK05w57000C1 | 0 |  |  | 0 | 0 | 0 |  |  | 1.308 | 1.243 | 2.382 | 1.69 | 5 |  | 2283006033 | 1 | 1
149 | FALSE | 20220709164737 |  |  | LN200782401 | SG35W300 | 0.35 | 1200 | 6.75 | LJ3 |  | W26Y01D003 | D232672700 | WV2000(1) | CR | 800001 |  | 2107 | 0.35 | 1201 | 508 | 1094 | C | W3 |  | CW2080 | Q/320582 YZL601-2019 | 1 | 39 |  |  | 1 |  | LN01 |  | 2107 | 1 | WCK05w57000C1 | 0 |  |  | 0 | 0 | 0 |  |  | 1.308 | 1.243 | 2.382 | 1.69 | 5 |  | 2283006033 | 1 | 1
150 | FALSE | 20220525021421 |  |  | LN200615304 | SG35W300 | 0.35 | 1200 | 6.755 | LJ2 |  | W23Y03D001 | D228877600 | WV1900(2) | CR | 800001 |  | 2094 | 0.35 | 1201 | 508 | 1091 | C | W3 |  | CW2080 | Q/320582 YZL601-2019 | 1 | 39 |  |  | 1 |  | LN01 |  | 2094 | 1 | WCK05w57000C1 | 0 |  |  | 0 | 0 | 0 |  |  | 1.202 | 1.241 | 2.593 | 1.68 | 6 |  | 2283003757 | 1 | 1
151 | FALSE | 20220528092547 |  |  | LN200622602 | SG35W300 | 0.35 | 1200 | 6.785 | LJ2 |  | W24Y02D001 | D228791100 | WV2000(1) | CR | 800001 |  | 2120 | 0.35 | 1201 | 508 | 1097 | C | W3 |  | CW2080 | Q/320582 YZL601-2019 | 1 | 39 |  |  | 1 |  | LN01 |  | 2120 | 1 | WCK05w57000C1 | 0 |  |  | 0 | 0 | 0 |  |  | 1.282 | 1.164 | 2.598 | 1.69 | 5 |  | 2283003712 | 1 | 1
152 | FALSE | 20220527214033 |  |  | LN200624503 | SG35W300 | 0.35 | 1200 | 6.785 | LJ2 |  | W25Y01D001 | D230646400 | WV2000(1) | CR | 800001 |  | 2111 | 0.35 | 1201 | 508 | 1095 | C | W3 |  | CW2080 | Q/320582 YZL601-2019 | 1 | 39 |  |  | 1 |  | LN01 |  | 2111 | 1 | WCK05w57000C1 | 0 |  |  | 0 | 0 | 0 |  |  | 1.311 | 1.117 | 2.656 | 1.7 | 7 |  | 2283004850 | 1 | 1
153 | FALSE | 20220527212946 |  |  | LN200624502 | SG35W300 | 0.35 | 1200 | 6.795 | LJ3 |  | W25Y01D001 | D230646400 | WV2000(1) | CR | 800001 |  | 2124 | 0.35 | 1201 | 508 | 1098 | C | W3 |  | CW2080 | Q/320582 YZL601-2019 | 1 | 39 |  |  | 1 |  | LN01 |  | 2124 | 1 | WCK05w57000C1 | 0 |  |  | 0 | 0 | 0 |  |  | 1.311 | 1.117 | 2.656 | 1.7 | 7 |  | 2283004850 | 1 | 1
154 | FALSE | 20220710054018 |  |  | LN200784302 | SG35W300 | 0.35 | 1200 | 6.8 | LJ2 |  | W26Y01D003 | D232672500 | WV2000(1) | CR | 800001 |  | 2126 | 0.35 | 1201 | 508 | 1098 | C | W3 |  | CW2080 | Q/320582 YZL601-2019 | 1 | 39 |  |  | 1 |  | LN01 |  | 2126 | 1 | WCK05w57000C1 | 0 |  |  | 0 | 0 | 0 |  |  | 1.28 | 1.214 | 2.41 | 1.69 | 5 |  | 2283006033 | 1 | 1
155 | FALSE | 20220528032826 |  |  | LN200625802 | SG35W300 | 0.35 | 1200 | 6.805 | LJ2 |  | W25Y01D001 | D230646600 | WV2000(1) | CR | 800001 |  | 2130 | 0.35 | 1201 | 508 | 1099 | C | W3 |  | CW2080 | Q/320582 YZL601-2019 | 1 | 39 |  |  | 1 |  | LN01 |  | 2130 | 1 | WCK05w57000C1 | 0 |  |  | 0 | 0 | 0 |  |  | 1.222 | 1.077 | 2.696 | 1.69 | 5 |  | 2283004850 | 1 | 1
156 | FALSE | 20220710053659 |  |  | LN200784301 | SG35W300 | 0.35 | 1200 | 6.805 | LJ2 |  | W26Y01D003 | D232672500 | WV2000(1) | CR | 800001 |  | 2129 | 0.35 | 1201 | 508 | 1099 | C | W3 |  | CW2080 | Q/320582 YZL601-2019 | 1 | 39 |  |  | 1 |  | LN01 |  | 2129 | 1 | WCK05w57000C1 | 0 |  |  | 0 | 0 | 0 |  |  | 1.28 | 1.214 | 2.41 | 1.69 | 6 |  | 2283006033 | 1 | 1
157 | FALSE | 20220529153210 |  |  | LN200630202 | SG35W300 | 0.35 | 1200 | 6.805 | LJ2 |  | W25Y01D001 | D230646700 | WV2000(1) | CR | 800001 |  | 2129 | 0.35 | 1201 | 508 | 1099 | C | W3 |  | CW2080 | Q/320582 YZL601-2019 | 1 | 39 |  |  | 1 |  | LN01 |  | 2129 | 1 | WCK05w57000C1 | 0 |  |  | 0 | 0 | 0 |  |  | 1.323 | 1.411 | 2.505 | 1.69 | 4 |  | 2283004852 | 1 | 1
158 | FALSE | 20220708071347 |  |  | LN200783702 | SG35W300 | 0.35 | 1200 | 6.805 | LJ2 |  | W26Y01D003 | D232671900 | WV2000(1) | CR | 800001 |  | 0 | 0.35 | 1201 | 508 | 1085 | C | W3 |  | CW2080 | Q/320582 YZL601-2019 | 1 | 39 |  |  | 1 |  | LN01 |  | 2 | 1 | WCK05w57000C1 | 0 |  |  | 0 | 0 | 0 |  |  | 1.28 | 1.214 | 2.396 | 1.69 | 6 |  | 2283006031 | 1 | 1
159 | FALSE | 20220428203250 |  |  | LN200492403 | SG35W300 | 0.35 | 1200 | 6.805 | LJ3 |  | W24Y02D001 | D228777200 | WV2000(1) | CR | 800001 |  | 2121 | 0.35 | 1201 | 508 | 1097 | C | W3 |  | CW2080 | Q/320582 YZL601-2019 | 1 | 39 |  |  | 1 |  | LN01 |  | 2121 | 1 | WCK05w57000C1 | 0 |  |  | 0 | 0 | 0 |  |  | 1.558 | 1.543 | 2.427 | 1.69 | 8 |  | 2283003710 | 1 | 1
160 | FALSE | 20220525031209 |  |  | LN200615104 | SG35W300 | 0.35 | 1200 | 6.805 | LJ2 |  | W23Y03D001 | D228878000 | WV1900(2) | CR | 800001 |  | 2115 | 0.35 | 1201 | 508 | 1096 | C | W3 |  | CW2080 | Q/320582 YZL601-2019 | 1 | 39 |  |  | 1 |  | LN01 |  | 2115 | 1 | WCK05w57000C1 | 0 |  |  | 0 | 0 | 0 |  |  | 1.214 | 1.251 | 2.621 | 1.68 | 4 |  | 2283003759 | 1 | 1
161 | FALSE | 20220426150748 |  |  | LN200496102 | SG35W300 | 0.35 | 1200 | 6.82 | LJ2 |  | W24Y02D001 | D228790900 | WV2000(1) | CR | 800001 |  | 2131 | 0.35 | 1201 | 508 | 1099 | C | W3 |  | CW2080 | Q/320582 YZL601-2019 | 1 | 39 |  |  | 1 |  | LN01 |  | 2131 | 1 | WCK05w57000C1 | 0 |  |  | 0 | 0 | 0 |  |  | 1.37 | 1.403 | 2.358 | 1.7 | 6 |  | 2283003713 | 1 | 1
162 | FALSE | 20220709190807 |  |  | LN200782303 | SG35W300 | 0.35 | 1200 | 6.82 | LJ2 |  | W26Y01D003 | D232672300 | WV2000(1) | CR | 800001 |  | 2124 | 0.35 | 1201 | 508 | 1098 | C | W3 |  | CW2080 | Q/320582 YZL601-2019 | 1 | 39 |  |  | 1 |  | LN01 |  | 2124 | 1 | WCK05w57000C1 | 0 |  |  | 0 | 0 | 0 |  |  | 1.308 | 1.243 | 2.382 | 1.69 | 6 |  | 2283006031 | 1 | 1
163 | FALSE | 20220528032412 |  |  | LN200625801 | SG35W300 | 0.35 | 1200 | 6.82 | LJ2 |  | W25Y01D001 | D230646600 | WV2000(1) | CR | 800001 |  | 2131 | 0.35 | 1201 | 508 | 1099 | C | W3 |  | CW2080 | Q/320582 YZL601-2019 | 1 | 39 |  |  | 1 |  | LN01 |  | 2131 | 1 | WCK05w57000C1 | 0 |  |  | 0 | 0 | 0 |  |  | 1.222 | 1.077 | 2.696 | 1.69 | 4 |  | 2283004850 | 1 | 1
164 | FALSE | 20220131180107 | 1 |  | LN200129502 | SG35W300 | 0.35 | 1200 | 6.835 | LJ2 |  | W1CB07D001 | D222769000 | WV1900(2) | CR | 800001 |  | 2158 | 0.35 | 1201 | 508 | 1105 | C | W3 |  | CW2080 | Q/320582 YZL601-2019 | 1 | 39 |  |  | 1 |  | LN01 |  | 2158 | 1 | WCK05w57000C1 | 0 |  |  | 0 | 0 | 0 |  |  | 1.179 | 1.292 | 2.627 | 1.68 | 2 |  | 2282000125 | 1 | 1
165 | FALSE | 20220426011803 |  |  | LN200494202 | SG35W300 | 0.35 | 1200 | 6.84 | LJ2 |  | W24Y02D001 | D228796000 | WV2000(1) | CR | 800001 |  | 2140 | 0.35 | 1201 | 508 | 1101 | C | W3 |  | CW2080 | Q/320582 YZL601-2019 | 1 | 39 |  |  | 1 |  | LN01 |  | 2140 | 1 | WCK05w57000C1 | 0 |  |  | 0 | 0 | 0 |  |  | 1.424 | 1.413 | 2.437 | 1.69 | 8 |  | 2283003707 | 1 | 1
166 | FALSE | 20220426021508 |  |  | LN200494602 | SG35W300 | 0.35 | 1200 | 6.85 | LJ2 |  | W24Y02D001 | D228795000 | WV2000(1) | CR | 800001 |  | 2124 | 0.35 | 1201 | 508 | 1098 | C | W3 |  | CW2080 | Q/320582 YZL601-2019 | 1 | 39 |  |  | 1 |  | LN01 |  | 2124 | 1 | WCK05w57000C1 | 0 |  |  | 0 | 0 | 0 |  |  | 1.385 | 1.395 | 2.393 | 1.69 | 4 |  | 2283003708 | 1 | 1
167 | FALSE | 20220709170518 |  |  | LN200782103 | SG35W300 | 0.35 | 1200 | 6.885 | LJ3 |  | W25Y01D001 | D230646900 | WV2000(1) | CR | 800001 |  | 2144 | 0.35 | 1201 | 508 | 1102 | C | W3 |  | CW2080 | Q/320582 YZL601-2019 | 1 | 39 |  |  | 1 |  | LN01 |  | 2144 | 1 | WCK05w57000C1 | 0 |  |  | 0 | 0 | 0 |  |  | 1.31 | 1.199 | 2.376 | 1.69 | 7 |  | 2283004851 | 1 | 1
168 | FALSE | 20220801203224 |  |  | LN200622504 | SG35W300 | 0.35 | 1200 | 6.925 | LJ2 |  | W24Y02D001 | D228792400 | WV2000(1) | CR | 800001 |  | 2155 | 0.35 | 1201 | 508 | 1104 | C | W3 |  | CW2080 | Q/320582 YZL601-2019 | 1 | 39 |  |  | 1 |  | LN01 |  | 2155 | 1 | WCK05w57000C1 | 0 | 因客户试用分切 |  | 0 | 0 | 0 |  |  | 1.296 | 1.14 | 2.493 | 1.7 | 4 |  | 2283003715 | 1 | 1
169 | FALSE | 20220527190134 |  |  | LN200623803 | SG35W300 | 0.35 | 1200 | 6.955 | LJ2 |  | W24Y02D001 | D228816600 | WV2000(1) | CR | 800001 |  | 2171 | 0.35 | 1201 | 508 | 1107 | C | W3 |  | CW2080 | Q/320582 YZL601-2019 | 1 | 39 |  |  | 1 |  | LN01 |  | 2171 | 1 | WCK05w57000C1 | 0 |  |  | 0 | 0 | 0 |  |  | 1.254 | 1.144 | 2.533 | 1.69 | 7 |  | 2283003716 | 1 | 1
170 | FALSE | 20220708073321 |  |  | LN200784001 | SG35W300 | 0.35 | 1200 | 6.99 | LJ3 |  | W26Y01D003 | D232671700 | WV2000(1) | CR | 800001 |  | 0 | 0.35 | 1201 | 508 | 1096 | C | W3 |  | CW2080 | Q/320582 YZL601-2019 | 1 | 39 |  |  | 1 |  | LN01 |  | 2 | 1 | WCK05w57000C1 | 0 |  |  | 0 | 0 | 0 |  |  | 1.168 | 1.191 | 2.43 | 1.69 | 6 |  | 2283006031 | 1 | 1
171 | FALSE | 20220426151145 |  |  | LN200496103 | SG35W300 | 0.35 | 1200 | 7 | LJ2 |  | W24Y02D001 | D228790900 | WV2000(1) | CR | 800001 |  | 2181 | 0.35 | 1201 | 508 | 1109 | C | W3 |  | CW2080 | Q/320582 YZL601-2019 | 1 | 39 |  |  | 1 |  | LN01 |  | 2181 | 1 | WCK05w57000C1 | 0 |  |  | 0 | 0 | 0 |  |  | 1.37 | 1.403 | 2.358 | 1.7 | 3 |  | 2283003713 | 1 | 1
172 | FALSE | 20220708070015 |  |  | LN200783901 | SG35W300 | 0.35 | 1200 | 7.005 | LJ2 |  | W26Y01D003 | D232672800 | WV2000(1) | CR | 800001 |  | 0 | 0.35 | 1201 | 508 | 1097 | C | W3 |  | CW2080 | Q/320582 YZL601-2019 | 1 | 39 |  |  | 1 |  | LN01 |  | 2 | 1 | WCK05w57000C1 | 0 |  |  | 0 | 0 | 0 |  |  | 1.18 | 1.174 | 2.421 | 1.69 | 4 |  | 2283006033 | 1 | 1
173 | FALSE | 20220709165148 |  |  | LN200782101 | SG35W300 | 0.35 | 1200 | 7.05 | LJ3 |  | W25Y01D001 | D230646900 | WV2000(1) | CR | 800001 |  | 2204 | 0.35 | 1201 | 508 | 1114 | C | W3 |  | CW2080 | Q/320582 YZL601-2019 | 1 | 39 |  |  | 1 |  | LN01 |  | 2204 | 1 | WCK05w57000C1 | 0 |  |  | 0 | 0 | 0 |  |  | 1.31 | 1.199 | 2.376 | 1.69 | 6 |  | 2283004851 | 1 | 1
174 | FALSE | 20220527184911 |  |  | LN200623802 | SG35W300 | 0.35 | 1200 | 7.07 | LJ2 |  | W24Y02D001 | D228816600 | WV2000(1) | CR | 800001 |  | 2210 | 0.35 | 1201 | 508 | 1115 | C | W3 |  | CW2080 | Q/320582 YZL601-2019 | 1 | 39 |  |  | 1 |  | LN01 |  | 2210 | 1 | WCK05w57000C1 | 0 |  |  | 0 | 0 | 0 |  |  | 1.254 | 1.144 | 2.533 | 1.69 | 6 |  | 2283003716 | 1 | 1
175 | FALSE | 20220426154916 |  |  | LN200496303 | SG35W300 | 0.35 | 1200 | 7.125 | LJ2 |  | W24Y02D001 | D228795900 | WV2000(1) | CR | 800001 |  | 2219 | 0.35 | 1201 | 508 | 1117 | C | W3 |  | CW2080 | Q/320582 YZL601-2019 | 1 | 39 |  |  | 1 |  | LN01 |  | 2219 | 1 | WCK05w57000C1 | 0 |  |  | 0 | 0 | 0 |  |  | 1.38 | 1.382 | 2.413 | 1.69 | 5 |  | 2283003707 | 1 | 1
176 | FALSE | 20220426030813 |  |  | LN200494801 | SG35W300 | 0.35 | 1200 | 7.125 | LJ2 |  | W24Y02D001 | D228791200 | WV2000(1) | CR | 800001 |  | 2227 | 0.35 | 1201 | 508 | 1118 | C | W3 |  | CW2080 | Q/320582 YZL601-2019 | 1 | 39 |  |  | 1 |  | LN01 |  | 2227 | 1 | WCK05w57000C1 | 0 |  |  | 0 | 0 | 0 |  |  | 1.433 | 1.397 | 2.343 | 1.69 | 3 |  | 2283003712 | 1 | 1
177 | FALSE | 20220425164055 |  |  | LN200491901 | SG35W300 | 0.35 | 1200 | 7.145 | LJ2 |  | W24Y02D001 | D228795601 | WV2000(1) | CR | 800001 |  | 2218 | 0.35 | 1201 | 508 | 1117 | C | W3 |  | CW2080 | Q/320582 YZL601-2019 | 1 | 39 |  |  | 1 |  | LN01 |  | 2218 | 1 | WCK05w57000C1 | 0 |  |  | 0 | 0 | 0 |  |  | 1.558 | 1.543 | 2.416 | 1.69 | 4 |  | 2283003708 | 1 | 1
178 | FALSE | 20220426023117 |  |  | LN200494702 | SG35W300 | 0.35 | 1200 | 7.155 | LJ2 |  | W24Y02D001 | D228792300 | WV2000(1) | CR | 800001 |  | 2242 | 0.35 | 1201 | 508 | 1121 | C | W3 |  | CW2080 | Q/320582 YZL601-2019 | 1 | 39 |  |  | 1 |  | LN01 |  | 2242 | 1 | WCK05w57000C1 | 0 |  |  | 0 | 0 | 0 |  |  | 1.433 | 1.397 | 2.352 | 1.69 | 3 |  | 2283003715 | 1 | 1
179 | FALSE | 20220425103455 |  |  | LN200492001 | SG35W300 | 0.35 | 1200 | 7.215 | LJ2 |  | W24Y02D001 | D228816900 | WV2000(1) | CR | 800001 |  | 2238 | 0.35 | 1201 | 508 | 1120 | C | W3 |  | CW2080 | Q/320582 YZL601-2019 | 1 | 39 |  |  | 1 |  | LN01 |  | 2238 | 1 | WCK05w57000C1 | 0 |  |  | 0 | 0 | 0 |  |  | 1.348 | 1.562 | 2.406 | 1.69 | 5 |  | 2283003712 | 1 | 1
180 | FALSE | 20220426025501 |  |  | LN200494703 | SG35W300 | 0.35 | 1200 | 7.23 | LJ2 |  | W24Y02D001 | D228792300 | WV2000(1) | CR | 800001 |  | 2254 | 0.35 | 1201 | 508 | 1124 | C | W3 |  | CW2080 | Q/320582 YZL601-2019 | 1 | 39 |  |  | 1 |  | LN01 |  | 2254 | 1 | WCK05w57000C1 | 0 |  |  | 0 | 0 | 0 |  |  | 1.433 | 1.397 | 2.352 | 1.69 | 4 |  | 2283003715 | 1 | 1
181 | FALSE | 20220708073654 |  |  | LN200784002 | SG35W300 | 0.35 | 1200 | 7.235 | LJ3 |  | W26Y01D003 | D232671700 | WV2000(1) | CR | 800001 |  | 0 | 0.35 | 1201 | 508 | 1111 | C | W3 |  | CW2080 | Q/320582 YZL601-2019 | 1 | 39 |  |  | 1 |  | LN01 |  | 2 | 1 | WCK05w57000C1 | 0 |  |  | 0 | 0 | 0 |  |  | 1.168 | 1.191 | 2.43 | 1.69 | 6 |  | 2283006031 | 1 | 1
182 | FALSE | 20211126135110 | 1 |  | LN101337202 | SG35W300 | 0.35 | 1200 | 7.315 | LJ2 |  | W19T01D001 | D117351400 | WV2000(1) | CR | 800001 |  | 2291 | 0.35 | 1201 | 508 | 1131 | C | W3 |  | CW2080 | Q/320582 YZL601-2019 | 1 | 39 |  |  | 1 |  | LN01 |  | 2291 | 1 | WCK05w57000C1 | 0 |  | 原牌号SG35WV2000总工办通知改SG35W300 | 0 | 0 | 0 |  |  | 0.898 | 0.982 | 2.404 | 1.69 | 4 |  | 2183010244 | 1 | 1
183 | FALSE | 20220425151614 |  |  | LN200492602 | SG35W300 | 0.35 | 1200 | 7.315 | LJ3 |  | W24Y02D001 | D228795400 | WV2000(1) | CR | 800001 |  | 2273 | 0.35 | 1201 | 508 | 1127 | C | W3 |  | CW2080 | Q/320582 YZL601-2019 | 1 | 39 |  |  | 1 |  | LN01 |  | 2273 | 1 | WCK05w57000C1 | 0 |  |  | 0 | 0 | 0 |  |  | 1.55 | 1.54 | 2.465 | 1.69 | 6 |  | 2283003708 | 1 | 1
184 | FALSE | 20220425161522 |  |  | LN200491801 | SG35W300 | 0.35 | 1200 | 7.36 | LJ2 |  | W24Y02D001 | D228792700 | WV2000(1) | CR | 800001 |  | 2291 | 0.35 | 1201 | 508 | 1131 | C | W3 |  | CW2080 | Q/320582 YZL601-2019 | 1 | 39 |  |  | 1 |  | LN01 |  | 2291 | 1 | WCK05w57000C1 | 0 |  |  | 0 | 0 | 0 |  |  | 1.55 | 1.54 | 2.395 | 1.69 | 7 |  | 2283003715 | 1 | 1
185 | FALSE | 20220425103941 |  |  | LN200492002 | SG35W300 | 0.35 | 1200 | 7.405 | LJ2 |  | W24Y02D001 | D228816900 | WV2000(1) | CR | 800001 |  | 2299 | 0.35 | 1201 | 508 | 1133 | C | W3 |  | CW2080 | Q/320582 YZL601-2019 | 1 | 39 |  |  | 1 |  | LN01 |  | 2299 | 1 | WCK05w57000C1 | 0 |  |  | 0 | 0 | 0 |  |  | 1.348 | 1.562 | 2.406 | 1.69 | 4 |  | 2283003712 | 1 | 1
186 | FALSE | 20220425113305 |  |  | LN200492102 | SG35W300 | 0.35 | 1200 | 7.42 | LJ2 |  | W24Y02D001 | D228795100 | WV2000(1) | CR | 800001 |  | 2306 | 0.35 | 1201 | 508 | 1134 | C | W3 |  | CW2080 | Q/320582 YZL601-2019 | 1 | 39 |  |  | 1 |  | LN01 |  | 2306 | 1 | WCK05w57000C1 | 0 |  |  | 0 | 0 | 0 |  |  | 1.348 | 1.562 | 2.439 | 1.69 | 5 |  | 2283003708 | 1 | 1
187 | FALSE | 20220425112939 |  |  | LN200492101 | SG35W300 | 0.35 | 1200 | 7.43 | LJ2 |  | W24Y02D001 | D228795100 | WV2000(1) | CR | 800001 |  | 2305 | 0.35 | 1201 | 508 | 1134 | C | W3 |  | CW2080 | Q/320582 YZL601-2019 | 1 | 39 |  |  | 1 |  | LN01 |  | 2305 | 1 | WCK05w57000C1 | 0 |  |  | 0 | 0 | 0 |  |  | 1.348 | 1.562 | 2.439 | 1.69 | 6 |  | 2283003708 | 1 | 1
188 | FALSE | 20220425162606 |  |  | LN200491802 | SG35W300 | 0.35 | 1200 | 7.44 | LJ2 |  | W24Y02D001 | D228792700 | WV2000(1) | CR | 800001 |  | 2315 | 0.35 | 1201 | 508 | 1136 | C | W3 |  | CW2080 | Q/320582 YZL601-2019 | 1 | 39 |  |  | 1 |  | LN01 |  | 2315 | 1 | WCK05w57000C1 | 0 |  |  | 0 | 0 | 0 |  |  | 1.55 | 1.54 | 2.395 | 1.69 | 5 |  | 2283003715 | 1 | 1
189 | FALSE | 20220525012427 |  |  | LN200614902 | SG35W300 | 0.35 | 1200 | 7.445 | LJ2 |  | W23Y03D001 | D228878400 | WV1900(2) | CR | 800001 |  | 2319 | 0.35 | 1201 | 508 | 1137 | C | W3 |  | CW2080 | Q/320582 YZL601-2019 | 1 | 39 |  |  | 1 |  | LN01 |  | 2319 | 1 | WCK05w57000C1 | 0 |  |  | 0 | 0 | 0 |  |  | 1.202 | 1.241 | 2.559 | 1.69 | 6 |  | 2283003758 | 1 | 1
190 | FALSE | 20220425143623 |  |  | LN200492501 | SG35W300 | 0.35 | 1200 | 7.445 | LJ2 |  | W24Y02D001 | D228792000 | WV2000(1) | CR | 800001 |  | 2316 | 0.35 | 1201 | 508 | 1136 | C | W3 |  | CW2080 | Q/320582 YZL601-2019 | 1 | 39 |  |  | 1 |  | LN01 |  | 2316 | 1 | WCK05w57000C1 | 0 |  |  | 0 | 0 | 0 |  |  | 1.558 | 1.543 | 2.386 | 1.7 | 6 |  | 2283003716 | 1 | 1
191 | FALSE | 20220425151003 |  |  | LN200492601 | SG35W300 | 0.35 | 1200 | 7.46 | LJ3 |  | W24Y02D001 | D228795400 | WV2000(1) | CR | 800001 |  | 2316 | 0.35 | 1201 | 508 | 1136 | C | W3 |  | CW2080 | Q/320582 YZL601-2019 | 1 | 39 |  |  | 1 |  | LN01 |  | 2316 | 1 | WCK05w57000C1 | 0 |  |  | 0 | 0 | 0 |  |  | 1.55 | 1.54 | 2.465 | 1.69 | 6 |  | 2283003708 | 1 | 1
192 | FALSE | 20220524211547 |  |  | LN200613004 | SG35W300 | 0.35 | 1200 | 7.52 | LJ2 |  | W25Y01D001 | D230647300 | WV2000(1) | CR | 800001 |  | 2325 | 0.35 | 1201 | 508 | 1138 | C | W3 |  | CW2080 | Q/320582 YZL601-2019 | 1 | 39 |  |  | 1 |  | LN01 |  | 2325 | 1 | WCK05w57000C1 | 0 |  |  | 0 | 0 | 0 |  |  | 1.212 | 1.248 | 2.524 | 1.68 | 6 |  | 2283004853 | 1 | 1
193 | FALSE | 20220527204824 |  |  | LN200624203 | SG35W300 | 0.35 | 1200 | 7.53 | LJ2 |  | W25Y01D001 | D230647500 | WV2000(1) | CR | 800001 |  | 2343 | 0.35 | 1201 | 508 | 1141 | C | W3 |  | CW2080 | Q/320582 YZL601-2019 | 1 | 39 |  |  | 1 |  | LN01 |  | 2343 | 1 | WCK05w57000C1 | 0 |  |  | 0 | 0 | 0 |  |  | 1.311 | 1.168 | 2.662 | 1.69 | 7 |  | 2283004852 | 1 | 1
194 | FALSE | 20220524233554 |  |  | LN200613204 | SG35W300 | 0.35 | 1200 | 7.57 | LJ2 |  | W25Y01D001 | D230647700 | WV2000(1) | CR | 800001 |  | 2340 | 0.35 | 1201 | 508 | 1141 | C | W3 |  | CW2080 | Q/320582 YZL601-2019 | 1 | 39 |  |  | 1 |  | LN01 |  | 2340 | 1 | WCK05w57000C1 | 0 |  |  | 0 | 0 | 0 |  |  | 1.212 | 1.248 | 2.477 | 1.69 | 4 |  | 2283004852 | 1 | 1
195 | FALSE | 20220426041215 |  |  | LN200494902 | SG35W300 | 0.35 | 1200 | 7.99 | LJ2 |  | W24Y02D001 | D228791900 | WV2000(1) | CR | 800001 |  | 2492 | 0.35 | 1201 | 508 | 1170 | C | W3 |  | CW2080 | Q/320582 YZL601-2019 | 1 | 39 |  |  | 1 |  | LN01 |  | 2492 | 1 | WCK05w57000C1 | 0 |  |  | 0 | 0 | 0 |  |  | 1.377 | 1.39 | 2.324 | 1.69 | 4 |  | 2283003716 | 1 | 1
196 | FALSE | 20220526085253 |  |  | LN200611904 | SG35W300 | 0.35 | 1200 | 7.995 | LJ2 |  | W25Y01D001 | D230647200 | WV2000(1) | CR | 800001 |  | 2481 | 0.35 | 1201 | 508 | 1168 | C | W3 |  | CW2080 | Q/320582 YZL601-2019 | 1 | 39 |  |  | 1 |  | LN01 |  | 2481 | 1 | WCK05w57000C1 | 0 |  |  | 0 | 0 | 0 |  |  | 1.336 | 1.304 | 2.469 | 1.69 | 4 |  | 2283004853 | 1 | 1
197 | FALSE | 20220527225237 |  |  | LN200624001 | SG35W300 | 0.35 | 1200 | 8.14 | LJ2 |  | W25Y01D001 | D230647000 | WV2000(1) | CR | 800001 |  | 2546 | 0.35 | 1201 | 508 | 1180 | C | W3 |  | CW2080 | Q/320582 YZL601-2019 | 1 | 39 |  |  | 1 |  | LN01 |  | 2546 | 1 | WCK05w57000C1 | 0 |  |  | 0 | 0 | 0 |  |  | 1.257 | 1.163 | 2.549 | 1.7 | 5 |  | 2283004853 | 1 | 1
198 | FALSE | 20220525064445 |  |  | LN200615003 | SG35W300 | 0.35 | 1200 | 8.145 | LJ2 |  | W23Y03D001 | D228878300 | WV1900(2) | CR | 800001 |  | 2545 | 0.35 | 1201 | 508 | 1180 | C | W3 |  | CW2080 | Q/320582 YZL601-2019 | 1 | 39 |  |  | 1 |  | LN01 |  | 2545 | 1 | WCK05w57000C1 | 0 |  |  | 0 | 0 | 0 |  |  | 1.202 | 1.241 | 2.606 | 1.69 | 4 |  | 2283003758 | 1 | 1
199 | FALSE | 20220525201530 |  |  | LN200613903 | SG35W300 | 0.35 | 1200 | 8.145 | LJ2 |  | W23Y03D001 | D228877800 | WV1900(2) | CR | 800001 |  | 2556 | 0.35 | 1201 | 508 | 1182 | C | W3 |  | CW2080 | Q/320582 YZL601-2019 | 1 | 39 |  |  | 1 |  | LN01 |  | 2556 | 1 | WCK05w57000C1 | 0 |  |  | 0 | 0 | 0 |  |  | 1.27 | 1.254 | 2.388 | 1.68 | 6 |  | 2283003759 | 1 | 1
200 | FALSE | 20220525064130 |  |  | LN200615002 | SG35W300 | 0.35 | 1200 | 8.2 | LJ2 |  | W23Y03D001 | D228878300 | WV1900(2) | CR | 800001 |  | 2570 | 0.35 | 1201 | 508 | 1185 | C | W3 |  | CW2080 | Q/320582 YZL601-2019 | 1 | 39 |  |  | 1 |  | LN01 |  | 2570 | 1 | WCK05w57000C1 | 0 |  |  | 0 | 0 | 0 |  |  | 1.202 | 1.241 | 2.606 | 1.69 | 5 |  | 2283003758 | 1 | 1
201 | FALSE | 20220703121551 |  |  | LN200772303 | SG35W300 | 0.35 | 1200 | 8.23 | LJ2 |  | W24Y02D001 | D228796100 | WV2000(1) | CR | 800001 |  | 2555 | 0.35 | 1201 | 508 | 1182 | C | W3 |  | CW2080 | Q/320582 YZL601-2019 | 1 | 39 |  |  | 1 |  | LN01 |  | 2555 | 1 | WCK05w57000C1 | 0 |  |  | 0 | 0 | 0 |  |  | 1.24 | 1.231 | 2.441 | 1.69 | 6 |  | 2283003707 | 1 | 1
202 | FALSE | 20220525013557 |  |  | LN200614903 | SG35W300 | 0.35 | 1200 | 8.27 | LJ2 |  | W23Y03D001 | D228878400 | WV1900(2) | CR | 800001 |  | 2570 | 0.35 | 1201 | 508 | 1185 | C | W3 |  | CW2080 | Q/320582 YZL601-2019 | 1 | 39 |  |  | 1 |  | LN01 |  | 2570 | 1 | WCK05w57000C1 | 0 |  |  | 0 | 0 | 0 |  |  | 1.202 | 1.241 | 2.559 | 1.69 | 5 |  | 2283003758 | 1 | 1
203 | FALSE | 20220524202310 |  |  | LN200613101 | SG35W300 | 0.35 | 1200 | 8.355 | LJ2 |  | W25Y01D001 | D230645900 | WV2000(1) | CR | 800001 |  | 1820 | 0.35 | 1201 | 508 | 1190 | C | W3 |  | CW2080 | Q/320582 YZL601-2019 | 1 | 39 |  |  | 1 |  | LN01 |  | 1820 | 1 | WCK05w57000C1 | 0 |  |  | 0 | 0 | 0 |  |  | 1.212 | 1.248 | 2.476 | 1.69 | 5 |  | 2283004851 | 1 | 1
204 | FALSE | 20220502160642 |  |  | LN200519603 | SG35W300 | 0.35 | 1200 | 8.385 | LJ2 |  | W24Y02D001 | D228795200 | WV2000(1) | CR | 800001 |  | 2610 | 0.35 | 1201 | 508 | 1192 | C | W3 |  | CW2080 | Q/320582 YZL601-2019 | 1 | 39 |  |  | 1 |  | LN01 |  | 2610 | 1 | WCK05w57000C1 | 0 |  |  | 0 | 0 | 0 |  |  | 1.274 | 1.255 | 2.611 | 1.69 | 5 |  | 2283003708 | 1 | 1
205 | FALSE | 20211223095206 | 1 |  | LN101414502 | SG35W300 | 0.35 | 1200 | 8.39 | LJ2 |  | W1AT01D005 | D119847700 | WV2000(1) | CR | 800001 |  | 2639 | 0.35 | 1201 | 508 | 1198 | C | W3 |  | CW2080 | Q/320582 YZL601-2019 | 1 | 39 |  |  | 1 |  | LN01 |  | 2639 | 1 | WCK05w57000C1 | 0 | N006单机架厚度边部偏薄，同板差超标(现场复检合格)D | 原牌号SG35WV2000总工办通知改SG35W300 | 0 | 0 | 0 |  |  | 1.201 | 1.182 | 2.323 | 1.69 | 5 |  | 2182010991 | 1 | 1
206 | FALSE | 20211223003901 |  |  | LN101412701 | SG35W300 | 0.35 | 1200 | 8.405 | LJ2 |  | W1BY01D004 | D121088300 | WV2000(1) | CR | 800001 |  | 1851 | 0.35 | 1201 | 508 | 1199 | C | W3 |  | CW2080 | Q/320582 YZL601-2019 | 1 | 39 |  |  | 1 |  | LN01 |  | 1851 | 1 | WCK05w57000C1 | 0 | 单机架边部厚度偏薄（复检合格） | 原牌号SG35WV2000总工办通知改SG35W300 | 0 | 0 | 0 |  |  | 1.28 | 1.294 | 2.329 | 1.69 | 2 |  | 2182011766 | 1 | 1
207 | FALSE | 20220425124215 |  |  | LN200491702 | SG35W300 | 0.35 | 1200 | 8.42 | LJ2 |  | W24Y02D001 | D228795700 | WV2000(1) | CR | 800001 |  | 2616 | 0.35 | 1201 | 508 | 1193 | C | W3 |  | CW2080 | Q/320582 YZL601-2019 | 1 | 39 |  |  | 1 |  | LN01 |  | 2616 | 1 | WCK05w57000C1 | 0 |  |  | 0 | 0 | 0 |  |  | 1.348 | 1.562 | 2.453 | 1.69 | 5 |  | 2283003707 | 1 | 1
208 | FALSE | 20220426044507 |  |  | LN200495002 | SG35W300 | 0.35 | 1200 | 8.45 | LJ2 |  | W24Y02D001 | D228792200 | WV2000(1) | CR | 800001 |  | 2620 | 0.35 | 1201 | 508 | 1194 | C | W3 |  | CW2080 | Q/320582 YZL601-2019 | 1 | 39 |  |  | 1 |  | LN01 |  | 2620 | 1 | WCK05w57000C1 | 0 |  |  | 0 | 0 | 0 |  |  | 1.377 | 1.39 | 2.382 | 1.69 | 5 |  | 2283003715 | 1 | 1
209 | FALSE | 20220426040901 |  |  | LN200494901 | SG35W300 | 0.35 | 1200 | 8.465 | LJ2 |  | W24Y02D001 | D228791900 | WV2000(1) | CR | 800001 |  | 2649 | 0.35 | 1201 | 508 | 1199 | C | W3 |  | CW2080 | Q/320582 YZL601-2019 | 1 | 39 |  |  | 1 |  | LN01 |  | 2649 | 1 | WCK05w57000C1 | 0 |  |  | 0 | 0 | 0 |  |  | 1.377 | 1.39 | 2.324 | 1.69 | 6 |  | 2283003716 | 1 | 1
210 | FALSE | 20211222184550 |  |  | LN101416101 | SG35W300 | 0.35 | 1200 | 8.47 | LJ2 |  | W1BY01D004 | D121088200 | WV2000(1) | CR | 800001 |  | 2655 | 0.35 | 1201 | 508 | 1201 | C | W3 |  | CW2080 | Q/320582 YZL601-2019 | 1 | 39 |  |  | 1 |  | LN01 |  | 2655 | 1 | WCK05w57000C1 | 0 | 单机架厚度边部偏薄同板差超标(复检合格) | 原牌号SG35WV2000总工办通知改SG35W300 | 0 | 0 | 0 |  |  | 1.265 | 1.179 | 2.394 | 1.69 | 9 |  | 2182011766 | 1 | 1
211 | FALSE | 20220425125036 |  |  | LN200491703 | SG35W300 | 0.35 | 1200 | 8.475 | LJ2 |  | W24Y02D001 | D228795700 | WV2000(1) | CR | 800001 |  | 2626 | 0.35 | 1201 | 508 | 1195 | C | W3 |  | CW2080 | Q/320582 YZL601-2019 | 1 | 39 |  |  | 1 |  | LN01 |  | 2626 | 1 | WCK05w57000C1 | 0 |  |  | 0 | 0 | 0 |  |  | 1.348 | 1.562 | 2.453 | 1.69 | 6 |  | 2283003707 | 1 | 1
212 | FALSE | 20220525200827 |  |  | LN200613902 | SG35W300 | 0.35 | 1200 | 8.555 | LJ2 |  | W23Y03D001 | D228877800 | WV1900(2) | CR | 800001 |  | 2685 | 0.35 | 1201 | 508 | 1206 | C | W3 |  | CW2080 | Q/320582 YZL601-2019 | 1 | 39 |  |  | 1 |  | LN01 |  | 2685 | 1 | WCK05w57000C1 | 0 |  |  | 0 | 0 | 0 |  |  | 1.27 | 1.254 | 2.388 | 1.68 | 5 |  | 2283003759 | 1 | 1
213 | FALSE | 20220426043502 |  |  | LN200495001 | SG35W300 | 0.35 | 1200 | 8.565 | LJ2 |  | W24Y02D001 | D228792200 | WV2000(1) | CR | 800001 |  | 2659 | 0.35 | 1201 | 508 | 1201 | C | W3 |  | CW2080 | Q/320582 YZL601-2019 | 1 | 39 |  |  | 1 |  | LN01 |  | 2659 | 1 | WCK05w57000C1 | 0 |  |  | 0 | 0 | 0 |  |  | 1.377 | 1.39 | 2.382 | 1.69 | 5 |  | 2283003715 | 1 | 1
214 | FALSE | 20220425144231 |  |  | LN200492201 | SG35W300 | 0.35 | 1200 | 8.57 | LJ2 |  | W24Y02D001 | D228792500 | WV2000(1) | CR | 800001 |  | 2664 | 0.35 | 1201 | 508 | 1202 | C | W3 |  | CW2080 | Q/320582 YZL601-2019 | 1 | 39 |  |  | 1 |  | LN01 |  | 2664 | 1 | WCK05w57000C1 | 0 |  |  | 0 | 0 | 0 |  |  | 1.54 | 1.49 | 2.394 | 1.69 | 6 |  | 2283003715 | 1 | 1
215 | FALSE | 20220525022859 |  |  | LN200615202 | SG35W300 | 0.35 | 1200 | 8.605 | LJ2 |  | W23Y03D001 | D228878201 | WV1900(2) | CR | 800001 |  | 2682 | 0.35 | 1201 | 508 | 1206 | C | W3 |  | CW2080 | Q/320582 YZL601-2019 | 1 | 39 |  |  | 1 |  | LN01 |  | 2682 | 1 | WCK05w57000C1 | 0 |  |  | 0 | 0 | 0 |  |  | 1.214 | 1.251 | 2.657 | 1.69 | 6 |  | 2283003759 | 1 | 1
216 | FALSE | 20220502145154 |  |  | LN200519602 | SG35W300 | 0.35 | 1200 | 8.615 | LJ2 |  | W24Y02D001 | D228795200 | WV2000(1) | CR | 800001 |  | 2692 | 0.35 | 1201 | 508 | 1207 | C | W3 |  | CW2080 | Q/320582 YZL601-2019 | 1 | 39 |  |  | 1 |  | LN01 |  | 2692 | 1 | WCK05w57000C1 | 0 |  |  | 0 | 0 | 0 |  |  | 1.274 | 1.255 | 2.611 | 1.69 | 8 |  | 2283003708 | 1 | 1
217 | FALSE | 20220426031125 |  |  | LN200494802 | SG35W300 | 0.35 | 1200 | 8.615 | LJ2 |  | W24Y02D001 | D228791200 | WV2000(1) | CR | 800001 |  | 2695 | 0.35 | 1201 | 508 | 1208 | C | W3 |  | CW2080 | Q/320582 YZL601-2019 | 1 | 39 |  |  | 1 |  | LN01 |  | 2695 | 1 | WCK05w57000C1 | 0 |  |  | 0 | 0 | 0 |  |  | 1.433 | 1.397 | 2.343 | 1.69 | 4 |  | 2283003712 | 1 | 1
218 | FALSE | 20211223094206 |  |  | LN101414501 | SG35W300 | 0.35 | 1200 | 8.685 | LJ2 |  | W1AT01D005 | D119847700 | WV2000(1) | CR | 800001 |  | 2730 | 0.35 | 1201 | 508 | 1214 | C | W3 |  | CW2080 | Q/320582 YZL601-2019 | 1 | 39 |  |  | 1 |  | LN01 |  | 2730 | 1 | WCK05w57000C1 | 0 | 单机架厚度边部偏薄，同板差超标(复检合格) | 原牌号SG35WV2000总工办通知改SG35W300 | 0 | 0 | 0 |  |  | 1.201 | 1.182 | 2.323 | 1.69 | 6 |  | 2182010991 | 1 | 1
219 | FALSE | 20220525170108 |  |  | LN200613301 | SG35W300 | 0.35 | 1200 | 8.695 | LJ2 |  | W23Y02D002 | D228876900 | WV1900(2) | CR | 800001 |  | 2725 | 0.35 | 1201 | 508 | 1214 | C | W3 |  | CW2080 | Q/320582 YZL601-2019 | 1 | 39 |  |  | 1 |  | LN01 |  | 2725 | 1 | WCK05w57000C1 | 0 |  |  | 0 | 0 | 0 |  |  | 1.222 | 1.269 | 2.437 | 1.7 | 6 |  | 2283003758 | 1 | 1
220 | FALSE | 20220426151519 |  |  | LN200496401 | SG35W300 | 0.35 | 1200 | 8.91 | LJ2 |  | W1CY02D004 | D222770600 | WV1900(2) | CR | 800001 |  | 1951 | 0.35 | 1201 | 508 | 1225 | C | W3 |  | CW2080 | Q/320582 YZL601-2019 | 1 | 39 |  |  | 1 |  | LN01 |  | 1951 | 1 | WCK05w57000C1 | 0 |  |  | 0 | 0 | 0 |  |  | 1.38 | 1.382 | 2.41 | 1.68 | 5 |  | 2282000125 | 1 | 1
221 | FALSE | 20220411022713 |  |  | LN200413803 | SG35W360 | 0.35 | 1180 | 5.38 | LJ2 |  | W23Y01D006 | D111463700 | W400 | CR | 800001 |  | 1699 | 0.35 | 1181 | 508 | 1008 | C | W3 |  | CW2054 | Q/320582 YZL601-2019 | 1 | 39 |  |  | 1 |  | LN01 |  | 1699 | 1 | WCK05w48000C1 | 0 |  |  | 0 | 0 | 0 |  |  | 0.981 | 0.933 | 2.533 | 1.69 | 7 |  | 2183006767 | 1 | 1
222 | FALSE | 20220406125147 |  |  | LN200390302 | SG35W360 | 0.35 | 1180 | 5.73 | LJ2 |  | W23Y01D006 | D111463500 | W400 | CR | 800001 |  | 1832 | 0.35 | 1181 | 508 | 1037 | C | W3 |  | CW2054 | Q/320582 YZL601-2019 | 1 | 39 |  |  | 1 |  | LN01 |  | 1832 | 1 | WCK05w48000C1 | 0 |  |  | 0 | 0 | 0 |  |  | 0.788 | 0.683 | 2.472 | 1.69 | 4 |  | 2183006769 | 1 | 1
223 | FALSE | 20220505232537 |  |  | LN200521602 | SG35W360 | 0.35 | 1180 | 5.89 | LJ2 |  | W23Y01D006 | D111464200 | W400 | CR | 800001 |  | 1870 | 0.35 | 1181 | 508 | 1045 | C | W3 |  | CW2054 | Q/320582 YZL601-2019 | 1 | 39 |  |  | 1 |  | LN01 |  | 1870 | 1 | WCK05w48000C1 | 0 |  |  | 0 | 0 | 0 |  |  | 1.223 | 1.223 | 2.436 | 1.7 | 6 |  | 2183006767 | 1 | 1
224 | FALSE | 20220406112238 |  | 1 | LN200390102 | SG35W360 | 0.35 | 1180 | 5.91 | LJ2 |  | W1BY02D001 | D111463000 | W400 | CR | 800001 |  | 1885 | 0.35 | 1181 | 508 | 1048 | C | W3 |  | CW2054 | Q/320582 YZL601-2019 | 1 | 39 |  |  | 1 |  | LN01 |  | 1885 | 1 | WCK05w48000C1 | 0 |  |  | 0 | 0 | 0 |  |  | 0.82 | 0.662 | 2.431 | 1.7 | 5 |  | 2183006769 | 1 | 1
225 | FALSE | 20220411024313 |  |  | LN200413902 | SG35W360 | 0.35 | 1180 | 6.01 | LJ2 |  | W23Y01D006 | D111464000 | W400 | CR | 800001 |  | 1891 | 0.35 | 1181 | 508 | 1049 | C | W3 |  | CW2054 | Q/320582 YZL601-2019 | 1 | 39 |  |  | 1 |  | LN01 |  | 1891 | 1 | WCK05w48000C1 | 0 |  |  | 0 | 0 | 0 |  |  | 0.997 | 0.957 | 2.539 | 1.69 | 6 |  | 2183006767 | 1 | 1
226 | FALSE | 20220505231933 |  |  | LN200521601 | SG35W360 | 0.35 | 1180 | 6.015 | LJ2 |  | W23Y01D006 | D111464200 | W400 | CR | 800001 |  | 1908 | 0.35 | 1181 | 508 | 1053 | C | W3 |  | CW2054 | Q/320582 YZL601-2019 | 1 | 39 |  |  | 1 |  | LN01 |  | 1908 | 1 | WCK05w48000C1 | 0 |  |  | 0 | 0 | 0 |  |  | 1.223 | 1.223 | 2.436 | 1.7 | 5 |  | 2183006767 | 1 | 1
227 | FALSE | 20220406125855 |  |  | LN200390303 | SG35W360 | 0.35 | 1180 | 6.05 | LJ2 |  | W23Y01D006 | D111463500 | W400 | CR | 800001 |  | 1936 | 0.35 | 1181 | 508 | 1059 | C | W3 |  | CW2054 | Q/320582 YZL601-2019 | 1 | 39 |  |  | 1 |  | LN01 |  | 1936 | 1 | WCK05w48000C1 | 0 |  |  | 0 | 0 | 0 |  |  | 0.788 | 0.683 | 2.472 | 1.69 | 5 |  | 2183006769 | 1 | 1
228 | FALSE | 20220406134946 |  |  | LN200390001 | SG35W360 | 0.35 | 1180 | 6.085 | LJ2 |  | W1BY02D001 | D111463900 | W400 | CR | 800001 |  | 1938 | 0.35 | 1181 | 508 | 1059 | C | W3 |  | CW2054 | Q/320582 YZL601-2019 | 1 | 39 |  |  | 1 |  | LN01 |  | 1938 | 1 | WCK05w48000C1 | 0 |  |  | 0 | 0 | 0 |  |  | 0.82 | 0.662 | 2.43 | 1.69 | 4 |  | 2183006767 | 1 | 1
229 | FALSE | 20220505233155 |  |  | LN200521603 | SG35W360 | 0.35 | 1180 | 6.1 | LJ2 |  | W23Y01D006 | D111464200 | W400 | CR | 800001 |  | 1926 | 0.35 | 1181 | 508 | 1057 | C | W3 |  | CW2054 | Q/320582 YZL601-2019 | 1 | 39 |  |  | 1 |  | LN01 |  | 1926 | 1 | WCK05w48000C1 | 0 |  |  | 0 | 0 | 0 |  |  | 1.223 | 1.223 | 2.436 | 1.7 | 5 |  | 2183006767 | 1 | 1
230 | FALSE | 20220406121846 |  | 1 | LN200390201 | SG35W360 | 0.35 | 1180 | 6.1 | LJ2 |  | W1BY02D001 | D111464300 | W400 | CR | 800001 |  | 1950 | 0.35 | 1181 | 508 | 1062 | C | W3 |  | CW2054 | Q/320582 YZL601-2019 | 1 | 39 |  |  | 1 |  | LN01 |  | 1950 | 1 | WCK05w48000C1 | 0 |  |  | 0 | 0 | 0 |  |  | 0.82 | 0.662 | 2.484 | 1.69 | 4 |  | 2183006767 | 1 | 1
231 | FALSE | 20220405044905 |  | 1 | LN200389703 | SG35W360 | 0.35 | 1180 | 6.22 | LJ2 |  | W1BY02D001 | D111463800 | W400 | CR | 800001 |  | 1975 | 0.35 | 1181 | 508 | 1067 | C | W3 |  | CW2048 | Q/320582 YZL601-2019 | 1 | 39 |  |  | 1 |  | LN01 |  | 1975 | 1 | WCK05w48000C1 | 0 |  |  | 0 | 0 | 0 |  |  | 0.874 | 0.76 | 2.4 | 1.69 | 3 |  | 2183006767 | 1 | 1
232 | FALSE | 20220406121225 |  | 1 | LN200390103 | SG35W360 | 0.35 | 1180 | 6.285 | LJ2 |  | W1BY02D001 | D111463000 | W400 | CR | 800001 |  | 1998 | 0.35 | 1181 | 508 | 1072 | C | W3 |  | CW2054 | Q/320582 YZL601-2019 | 1 | 39 |  |  | 1 |  | LN01 |  | 1998 | 1 | WCK05w48000C1 | 0 |  |  | 0 | 0 | 0 |  |  | 0.82 | 0.662 | 2.431 | 1.7 | 5 |  | 2183006769 | 1 | 1
233 | FALSE | 20220406130533 |  |  | LN200390304 | SG35W360 | 0.35 | 1180 | 6.31 | LJ2 |  | W23Y01D006 | D111463500 | W400 | CR | 800001 |  | 2009 | 0.35 | 1181 | 508 | 1074 | C | W3 |  | CW2054 | Q/320582 YZL601-2019 | 1 | 39 |  |  | 1 |  | LN01 |  | 2009 | 1 | WCK05w48000C1 | 0 |  |  | 0 | 0 | 0 |  |  | 0.788 | 0.683 | 2.472 | 1.69 | 5 |  | 2183006769 | 1 | 1
234 | FALSE | 20220405042938 |  | 1 | LN200389702 | SG35W360 | 0.35 | 1180 | 6.32 | LJ3 |  | W1BY02D001 | D111463800 | W400 | CR | 800001 |  | 2017 | 0.35 | 1181 | 508 | 1076 | C | W3 |  | CW2048 | Q/320582 YZL601-2019 | 1 | 39 |  |  | 1 |  | LN01 |  | 2017 | 1 | WCK05w48000C1 | 0 |  |  | 0 | 0 | 0 |  |  | 0.874 | 0.76 | 2.4 | 1.69 | 3 |  | 2183006767 | 1 | 1
235 | FALSE | 20220405041825 |  | 1 | LN200389701 | SG35W360 | 0.35 | 1180 | 6.325 | LJ2 |  | W1BY02D001 | D111463800 | W400 | CR | 800001 |  | 2018 | 0.35 | 1181 | 508 | 1076 | C | W3 |  | CW2048 | Q/320582 YZL601-2019 | 1 | 39 |  |  | 1 |  | LN01 |  | 2018 | 1 | WCK05w48000C1 | 0 |  |  | 0 | 0 | 0 |  |  | 0.874 | 0.76 | 2.4 | 1.69 | 3 |  | 2183006767 | 1 | 1
236 | FALSE | 20220406135214 |  |  | LN200390002 | SG35W360 | 0.35 | 1180 | 6.325 | LJ3 |  | W1BY02D001 | D111463900 | W400 | CR | 800001 |  | 2016 | 0.35 | 1181 | 508 | 1075 | C | W3 |  | CW2054 | Q/320582 YZL601-2019 | 1 | 39 |  |  | 1 |  | LN01 |  | 2016 | 1 | WCK05w48000C1 | 0 |  |  | 0 | 0 | 0 |  |  | 0.82 | 0.662 | 2.43 | 1.69 | 4 |  | 2183006767 | 1 | 1
237 | FALSE | 20220404074310 |  | 1 | LN200389303 | SG35W360 | 0.35 | 1180 | 6.455 | LJ3 |  | W1BY02D001 | D111463300 | W400 | CR | 800001 |  | 2054 | 0.35 | 1181 | 508 | 1083 | C | W3 |  | CW2054 | Q/320582 YZL601-2019 | 1 | 39 |  |  | 1 |  | LN01 |  | 2054 | 1 | WCK05w48000C1 | 0 |  |  | 0 | 0 | 0 |  |  | 0.844 | 0.743 | 2.463 | 1.7 | 6 |  | 2183006769 | 1 | 1
238 | FALSE | 20220406123800 |  |  | LN200390203 | SG35W360 | 0.35 | 1180 | 6.565 | LJ2 |  | W1BY02D001 | D111464300 | W400 | CR | 800001 |  | 0 | 0.35 | 1181 | 508 | 1077 | C | W3 |  | CW2054 | Q/320582 YZL601-2019 | 1 | 39 |  |  | 1 |  | LN01 |  | 2 | 1 | WCK05w48000C1 | 0 |  |  | 0 | 0 | 0 |  |  | 0.82 | 0.662 | 2.484 | 1.69 | 5 |  | 2183006767 | 1 | 1
239 | FALSE | 20220406122711 |  | 1 | LN200390202 | SG35W360 | 0.35 | 1180 | 6.58 | LJ2 |  | W1BY02D001 | D111464300 | W400 | CR | 800001 |  | 2095 | 0.35 | 1181 | 508 | 1092 | C | W3 |  | CW2054 | Q/320582 YZL601-2019 | 1 | 39 |  |  | 1 |  | LN01 |  | 2095 | 1 | WCK05w48000C1 | 0 |  |  | 0 | 0 | 0 |  |  | 0.82 | 0.662 | 2.484 | 1.69 | 3 |  | 2183006767 | 1 | 1
240 | FALSE | 20220404071717 |  | 1 | LN200389301 | SG35W360 | 0.35 | 1180 | 6.585 | LJ2 |  | W1BY02D001 | D111463300 | W400 | CR | 800001 |  | 2107 | 0.35 | 1181 | 508 | 1094 | C | W3 |  | CW2054 | Q/320582 YZL601-2019 | 1 | 39 |  |  | 1 |  | LN01 |  | 2107 | 1 | WCK05w48000C1 | 0 |  |  | 0 | 0 | 0 |  |  | 0.844 | 0.743 | 2.463 | 1.7 | 6 |  | 2183006769 | 1 | 1
241 | FALSE | 20220404072348 |  | 1 | LN200389302 | SG35W360 | 0.35 | 1180 | 6.595 | LJ2 |  | W1BY02D001 | D111463300 | W400 | CR | 800001 |  | 2108 | 0.35 | 1181 | 508 | 1094 | C | W3 |  | CW2054 | Q/320582 YZL601-2019 | 1 | 39 |  |  | 1 |  | LN01 |  | 2108 | 1 | WCK05w48000C1 | 0 |  |  | 0 | 0 | 0 |  |  | 0.844 | 0.743 | 2.463 | 1.7 | 4 |  | 2183006769 | 1 | 1
242 | FALSE | 20220411021629 |  |  | LN200413802 | SG35W360 | 0.35 | 1180 | 6.655 | LJ2 |  | W23Y01D006 | D111463700 | W400 | CR | 800001 |  | 2103 | 0.35 | 1181 | 508 | 1093 | C | W3 |  | CW2054 | Q/320582 YZL601-2019 | 1 | 39 |  |  | 1 |  | LN01 |  | 2103 | 1 | WCK05w48000C1 | 0 |  |  | 0 | 0 | 0 |  |  | 0.981 | 0.933 | 2.533 | 1.69 | 6 |  | 2183006767 | 1 | 1
243 | FALSE | 20220411025409 |  |  | LN200413903 | SG35W360 | 0.35 | 1180 | 6.89 | LJ2 |  | W23Y01D006 | D111464000 | W400 | CR | 800001 |  | 2162 | 0.35 | 1181 | 508 | 1105 | C | W3 |  | CW2054 | Q/320582 YZL601-2019 | 1 | 39 |  |  | 1 |  | LN01 |  | 2162 | 1 | WCK05w48000C1 | 0 |  |  | 0 | 0 | 0 |  |  | 0.997 | 0.957 | 2.539 | 1.69 | 5 |  | 2183006767 | 1 | 1
244 | FALSE | 20220411023954 |  |  | LN200413901 | SG35W360 | 0.35 | 1180 | 6.91 | LJ3 |  | W23Y01D006 | D111464000 | W400 | CR | 800001 |  | 2176 | 0.35 | 1181 | 508 | 1108 | C | W3 |  | CW2054 | Q/320582 YZL601-2019 | 1 | 39 |  |  | 1 |  | LN01 |  | 2176 | 1 | WCK05w48000C1 | 0 |  |  | 0 | 0 | 0 |  |  | 0.997 | 0.957 | 2.539 | 1.69 | 8 |  | 2183006767 | 1 | 1
245 | FALSE | 20220406135901 |  |  | LN200390003 | SG35W360 | 0.35 | 1180 | 6.925 | LJ3 |  | W1BY02D001 | D111463900 | W400 | CR | 800001 |  | 2207 | 0.35 | 1181 | 508 | 1114 | C | W3 |  | CW2054 | Q/320582 YZL601-2019 | 1 | 39 |  |  | 1 |  | LN01 |  | 2207 | 1 | WCK05w48000C1 | 0 |  |  | 0 | 0 | 0 |  |  | 0.82 | 0.662 | 2.43 | 1.69 | 7 |  | 2183006767 | 1 | 1
246 | FALSE | 20220411020653 |  |  | LN200413801 | SG35W360 | 0.35 | 1180 | 6.96 | LJ2 |  | W23Y01D006 | D111463700 | W400 | CR | 800001 |  | 2201 | 0.35 | 1181 | 508 | 1113 | C | W3 |  | CW2054 | Q/320582 YZL601-2019 | 1 | 39 |  |  | 1 |  | LN01 |  | 2201 | 1 | WCK05w48000C1 | 0 |  |  | 0 | 0 | 0 |  |  | 0.981 | 0.933 | 2.533 | 1.69 | 4 |  | 2183006767 | 1 | 1
247 | FALSE | 20220404073327 |  | 1 | LN200389402 | SG35W360 | 0.35 | 1180 | 7.01 | LJ2 |  | W1BY02D001 | D111462800 | W400 | CR | 800001 |  | 2208 | 0.35 | 1181 | 508 | 1115 | C | W3 |  | CW2054 | Q/320582 YZL601-2019 | 1 | 39 |  |  | 1 |  | LN01 |  | 2208 | 1 | WCK05w48000C1 | 0 |  |  | 0 | 0 | 0 |  |  | 0.925 | 0.798 | 2.445 | 1.7 | 4 |  | 2183006771 | 1 | 1
248 | FALSE | 20220405035935 |  | 1 | LN200389602 | SG35W360 | 0.35 | 1180 | 7.945 | LJ2 |  | W1BY02D001 | D111463100 | W400 | CR | 800001 |  | 2536 | 0.35 | 1181 | 508 | 1178 | C | W3 |  | CW2048 | Q/320582 YZL601-2019 | 1 | 39 |  |  | 1 |  | LN01 |  | 2536 | 1 | WCK05w48000C1 | 0 |  |  | 0 | 0 | 0 |  |  | 0.874 | 0.76 | 2.433 | 1.69 | 6 |  | 2183006769 | 1 | 1
249 | FALSE | 20220405040800 |  | 1 | LN200389603 | SG35W360 | 0.35 | 1180 | 7.99 | LJ2 |  | W1BY02D001 | D111463100 | W400 | CR | 800001 |  | 2542 | 0.35 | 1181 | 508 | 1179 | C | W3 |  | CW2048 | Q/320582 YZL601-2019 | 1 | 39 |  |  | 1 |  | LN01 |  | 2542 | 1 | WCK05w48000C1 | 0 |  |  | 0 | 0 | 0 |  |  | 0.874 | 0.76 | 2.433 | 1.69 | 3 |  | 2183006769 | 1 | 1
250 | FALSE | 20220404072130 |  | 1 | LN200389401 | SG35W360 | 0.35 | 1180 | 8.055 | LJ3 |  | W1BY02D001 | D111462800 | W400 | CR | 800001 |  | 2540 | 0.35 | 1181 | 508 | 1179 | C | W3 |  | CW2054 | Q/320582 YZL601-2019 | 1 | 39 |  |  | 1 |  | LN01 |  | 2540 | 1 | WCK05w48000C1 | 0 |  |  | 0 | 0 | 0 |  |  | 0.925 | 0.798 | 2.445 | 1.7 | 5 |  | 2183006771 | 1 | 1
251 | FALSE | 20220404074858 |  | 1 | LN200389501 | SG35W360 | 0.35 | 1180 | 8.755 | LJ2 |  | W1BY02D001 | D111463400 | W400 | CR | 800001 |  | 2770 | 0.35 | 1181 | 508 | 1222 | C | W3 |  | CW2054 | Q/320582 YZL601-2019 | 1 | 39 |  |  | 1 |  | LN01 |  | 2770 | 1 | WCK05w48000C1 | 0 |  |  | 0 | 0 | 0 |  |  | 0.874 | 0.76 | 2.434 | 1.7 | 6 |  | 2183006769 | 1 | 1
252 | FALSE | 20220404082209 |  | 1 | LN200389502 | SG35W360 | 0.35 | 1180 | 8.76 | LJ2 |  | W1BY02D001 | D111463400 | W400 | CR | 800001 |  | 2770 | 0.35 | 1181 | 508 | 1222 | C | W3 |  | CW2054 | Q/320582 YZL601-2019 | 1 | 39 |  |  | 1 |  | LN01 |  | 2770 | 1 | WCK05w48000C1 | 0 |  |  | 0 | 0 | 0 |  |  | 0.874 | 0.76 | 2.434 | 1.7 | 6 |  | 2183006769 | 1 | 1
253 | FALSE | 20220709085916 |  |  | LN200775601 | SG35W550 | 0.35 | 1200 | 5.335 | LJ2 |  | W26Y01D006 | D232744202 | W550(1) | CR | 800001 |  | 1647 | 0.35 | 1201 | 508 | 996 | C | W3 |  | CW2065 | Q/320582 YZL601-2019 | 1 | 39 |  |  | 1 |  | LN01 |  | 1647 | 1 | WCK05w44000C1 | 0 |  |  | 0 | 0 | 0 |  |  | 1.119 | 1.294 | 2.927 | 1.73 | 5 |  | 2283006089 | 1 | 1
254 | FALSE | 20220727013515 |  |  | LN200784202 | SG35W550 | 0.35 | 1200 | 5.39 | LJ2 |  | W22A02D028 | D224354500 | W550(1) | CR | 800001 |  | 1671 | 0.35 | 1201 | 508 | 1001 | C | W3 |  | CW2065 | Q/320582 YZL601-2019 | 1 | 39 |  |  | 1 |  | LN01 |  | 1671 | 1 | WCK05w44000C1 | 0 |  |  | 0 | 0 | 0 |  |  | 1.274 | 1.222 | 2.829 | 1.71 | 7 |  | 2281001291 | 1 | 1
255 | FALSE | 20220815091146 |  |  | LM200974302 | SG35W550 | 0.35 | 1200 | 5.53 | LJ2 |  | W1CY02D006 | D222637301 | W550(1) | CR | 800001 |  | 1704 | 0.35 | 1201 | 508 | 1009 | C | W3 |  | CW2065 | Q/320582 YZL601-2019 | 1 | 39 |  |  | 1 |  | LM01 |  | 1704 | 1 | WCK05w44000C1 | 0 |  |  | 0 | 0 | 0 |  |  | 1.249 | 1.15 | 2.983 | 1.72 | 6 |  | 2282000036 | 1 | 1
256 | FALSE | 20220707143515 |  |  | LN200774803 | SG35W550 | 0.35 | 1200 | 5.65 | LJ2 |  | W26Y01D006 | D232742500 | W550(1) | CR | 800001 |  | 1740 | 0.35 | 1201 | 508 | 1017 | C | W3 |  | CW2065 | Q/320582 YZL601-2019 | 1 | 39 |  |  | 1 |  | LN01 |  | 1740 | 1 | WCK05w44000C1 | 0 |  |  | 0 | 0 | 0 |  |  | 1.318 | 1.322 | 2.955 | 1.73 | 3 |  | 2283006085 | 1 | 1
257 | FALSE | 20220707034754 |  |  | LN200773502 | SG35W550 | 0.35 | 1200 | 5.705 | LJ2 |  | W26Y01D006 | D232742401 | W550(1) | CR | 800001 |  | 1765 | 0.35 | 1201 | 508 | 1022 | C | W3 |  | CW2065 | Q/320582 YZL601-2019 | 1 | 39 |  |  | 1 |  | LN01 |  | 1765 | 1 | WCK05w44000C1 | 0 |  |  | 0 | 0 | 0 |  |  | 1.165 | 1.302 | 2.927 | 1.73 | 3 |  | 2283006085 | 1 | 1
258 | FALSE | 20220817203515 |  |  | LN200840203 | SG35W550 | 0.35 | 1200 | 5.71 | LJ2 |  | W26Y01D006 | D232744400 | W550(1) | CR | 800001 |  | 1765 | 0.35 | 1201 | 508 | 1022 | C | W3 |  | CW2065 | Q/320582 YZL601-2019 | 1 | 39 |  |  | 1 |  | LN01 |  | 1765 | 1 | WCK05w44000C1 | 0 |  |  | 0 | 0 | 0 |  |  | 1.105 | 1.125 | 3.057 | 1.72 | 5 |  | 2283006088 | 1 | 1
259 | FALSE | 20220729055921 |  |  | LN200784602 | SG35W550 | 0.35 | 1200 | 5.725 | LJ2 |  | W26Y01D006 | D232750800 | W550(1) | CR | 800001 |  | 1761 | 0.35 | 1201 | 508 | 1021 | C | W3 |  | CW2065 | Q/320582 YZL601-2019 | 1 | 39 |  |  | 1 |  | LN01 |  | 1761 | 1 | WCK05w44000C1 | 0 |  |  | 0 | 0 | 0 |  |  | 1.274 | 1.222 | 3.152 | 1.69 | 5 |  | 2283006091 | 1 | 1
260 | FALSE | 20220817182936 |  |  | LN200840001 | SG35W550 | 0.35 | 1200 | 5.745 | LJ2 |  | W26Y01D006 | D232744600 | W550(1) | CR | 800001 |  | 1780 | 0.35 | 1201 | 508 | 1025 | C | W3 |  | CW2065 | Q/320582 YZL601-2019 | 1 | 39 |  |  | 1 |  | LN01 |  | 1780 | 1 | WCK05w44000C1 | 0 |  |  | 0 | 0 | 0 |  |  | 1.105 | 1.125 | 3.293 | 1.7 | 6 |  | 2283006088 | 1 | 1
261 | FALSE | 20220710195803 |  |  | LM200866203 | SG35W550 | 0.35 | 1200 | 5.755 | LJ2 |  | W26Y01D006 | D232742700 | W550(1) | CR | 800001 |  | 1784 | 0.35 | 1201 | 508 | 1026 | C | W3 |  | CW2065 | Q/320582 YZL601-2019 | 1 | 39 |  |  | 1 |  | LM01 |  | 1784 | 1 | WCK05w44000C1 | 0 |  |  | 0 | 0 | 0 |  |  | 1.053 | 1.265 | 3.142 | 1.7 | 2 |  | 2283006085 | 1 | 1
262 | FALSE | 20220613013913 |  |  | LN200681003 | SG35W550 | 0.35 | 1200 | 5.88 | LJ2 |  | W25Y03D001 | D230614600 | W550(1) | CR | 800001 |  | 1798 | 0.35 | 1201 | 508 | 1029 | C | W3 |  | CW2065 | Q/320582 YZL601-2019 | 1 | 39 |  |  | 1 |  | LN01 |  | 1798 | 1 | WCK05w44000C1 | 0 |  |  | 0 | 0 | 0 |  |  | 0.997 | 0.834 | 2.963 | 1.71 | 5 |  | 2281004914 | 1 | 1
263 | FALSE | 20220703215509 |  |  | LN200771702 | SG35W550 | 0.35 | 1200 | 5.885 | LJ2 |  | W25Y03D001 | D230614200 | W550(1) | CR | 800001 |  | 1818 | 0.35 | 1201 | 508 | 1034 | C | W3 |  | CW2065 | Q/320582 YZL601-2019 | 1 | 39 |  |  | 1 |  | LN01 |  | 1818 | 1 | WCK05w44000C1 | 0 |  |  | 0 | 0 | 0 |  |  | 1.156 | 1.241 | 2.79 | 1.73 | 6 |  | 2281004915 | 1 | 1
264 | FALSE | 20220605230050 |  |  | LN200656205 | SG35W550 | 0.35 | 1200 | 5.9 | LJ2 |  | W22A02D028 | D224355100 | W550(1) | CR | 800001 |  | 1820 | 0.35 | 1201 | 508 | 1034 | C | W3 |  | CW2065 | Q/320582 YZL601-2019 | 1 | 39 |  |  | 1 |  | LN01 |  | 1820 | 1 | WCK05w44000C1 | 0 |  |  | 0 | 0 | 0 |  |  | 1.496 | 1.347 | 3.061 | 1.71 | 7 |  | 2281001291 | 1 | 1
265 | FALSE | 20220608230932 |  |  | LN200656703 | SG35W550 | 0.35 | 1200 | 5.91 | LJ2 |  | W25Y03D001 | D230613400 | W550(1) | CR | 800001 |  | 1813 | 0.35 | 1201 | 508 | 1033 | C | W3 |  | CW2065 | Q/320582 YZL601-2019 | 1 | 39 |  |  | 1 |  | LN01 |  | 1813 | 1 | WCK05w44000C1 | 0 |  |  | 0 | 0 | 0 |  |  | 1.421 | 1.278 | 3.032 | 1.72 | 5 |  | 2281004917 | 1 | 1
266 | FALSE | 20220606005000 |  |  | LN200657303 | SG35W550 | 0.35 | 1200 | 5.925 | LJ2 |  | W25Y03D001 | D230613200 | W550(1) | CR | 800001 |  | 1835 | 0.35 | 1201 | 508 | 1037 | C | W3 |  | CW2065 | Q/320582 YZL601-2019 | 1 | 39 |  |  | 1 |  | LN01 |  | 1835 | 1 | WCK05w44000C1 | 0 |  |  | 0 | 0 | 0 |  |  | 1.401 | 1.259 | 2.97 | 1.72 | 3 |  | 2281004917 | 1 | 1
267 | FALSE | 20220606023015 |  |  | LN200657803 | SG35W550 | 0.35 | 1200 | 5.93 | LJ2 |  | W25Y03D001 | D230625900 | W550(1) | CR | 800001 |  | 1835 | 0.35 | 1201 | 508 | 1037 | C | W3 |  | CW2065 | Q/320582 YZL601-2019 | 1 | 39 |  |  | 1 |  | LN01 |  | 1835 | 1 | WCK05w44000C1 | 0 |  |  | 0 | 0 | 0 |  |  | 1.42 | 1.265 | 2.849 | 1.73 | 3 |  | 2281004916 | 1 | 1
268 | FALSE | 20220707133113 |  |  | LN200774802 | SG35W550 | 0.35 | 1200 | 5.94 | LJ2 |  | W26Y01D006 | D232742500 | W550(1) | CR | 800001 |  | 1839 | 0.35 | 1201 | 508 | 1038 | C | W3 |  | CW2065 | Q/320582 YZL601-2019 | 1 | 39 |  |  | 1 |  | LN01 |  | 1839 | 1 | WCK05w44000C1 | 0 |  |  | 0 | 0 | 0 |  |  | 1.318 | 1.322 | 2.955 | 1.73 | 4 |  | 2283006085 | 1 | 1
269 | FALSE | 20220706181036 |  |  | LN200772201 | SG35W550 | 0.35 | 1200 | 5.955 | LJ2 |  | W25Y06D001 | D231745700 | W550(1) | CR | 800001 |  | 1836 | 0.35 | 1201 | 508 | 1037 | C | W3 |  | CW2065 | Q/320582 YZL601-2019 | 1 | 39 |  |  | 1 |  | LN01 |  | 1836 | 1 | WCK05w44000C1 | 0 |  |  | 0 | 0 | 0 |  |  | 1.212 | 1.322 | 2.978 | 1.73 | 3 |  | 2283005511 | 1 | 1
270 | FALSE | 20220707051236 |  |  | LN200774003 | SG35W550 | 0.35 | 1200 | 5.98 | LJ2 |  | W26Y01D006 | D231746300 | W550(1) | CR | 800001 |  | 1839 | 0.35 | 1201 | 508 | 1038 | C | W3 |  | CW2065 | Q/320582 YZL601-2019 | 1 | 39 |  |  | 1 |  | LN01 |  | 1839 | 1 | WCK05w44000C1 | 0 |  |  | 0 | 0 | 0 |  |  | 1.354 | 1.343 | 3.368 | 1.7 | 5 |  | 2283005510 | 1 | 1
271 | FALSE | 20220605045545 |  |  | LN200659902 | SG35W550 | 0.35 | 1200 | 5.98 | LJ2 |  | W25Y03D001 | D230614500 | W550(1) | CR | 800001 |  | 1851 | 0.35 | 1201 | 508 | 1041 | C | W3 |  | CW2065 | Q/320582 YZL601-2019 | 1 | 39 |  |  | 1 |  | LN01 |  | 1851 | 1 | WCK05w44000C1 | 0 |  |  | 0 | 0 | 0 |  |  | 1.382 | 1.173 | 2.853 | 1.74 | 4 |  | 2281004914 | 1 | 1
272 | FALSE | 20220707132054 |  |  | LN200774801 | SG35W550 | 0.35 | 1200 | 5.995 | LJ2 |  | W26Y01D006 | D232742500 | W550(1) | CR | 800001 |  | 1303 | 0.35 | 1201 | 508 | 1043 | C | W3 |  | CW2065 | Q/320582 YZL601-2019 | 1 | 39 |  |  | 1 |  | LN01 |  | 1303 | 1 | WCK05w44000C1 | 0 |  |  | 0 | 0 | 0 |  |  | 1.318 | 1.322 | 2.955 | 1.73 | 3 |  | 2283006085 | 1 | 1
273 | FALSE | 20220605223832 |  |  | LN200656203 | SG35W550 | 0.35 | 1200 | 6.015 | LJ2 |  | W22A02D028 | D224355100 | W550(1) | CR | 800001 |  | 1864 | 0.35 | 1201 | 508 | 1044 | C | W3 |  | CW2065 | Q/320582 YZL601-2019 | 1 | 39 |  |  | 1 |  | LN01 |  | 1864 | 1 | WCK05w44000C1 | 0 |  |  | 0 | 0 | 0 |  |  | 1.496 | 1.347 | 3.061 | 1.71 | 3 |  | 2281001291 | 1 | 1
274 | FALSE | 20220729055357 |  |  | LN200784601 | SG35W550 | 0.35 | 1200 | 6.03 | LJ2 |  | W26Y01D006 | D232750800 | W550(1) | CR | 800001 |  | 1864 | 0.35 | 1201 | 508 | 1044 | C | W3 |  | CW2065 | Q/320582 YZL601-2019 | 1 | 39 |  |  | 1 |  | LN01 |  | 1864 | 1 | WCK05w44000C1 | 0 |  |  | 0 | 0 | 0 |  |  | 1.274 | 1.222 | 3.152 | 1.69 | 4 |  | 2283006091 | 1 | 1
275 | FALSE | 20220605224909 |  |  | LN200656204 | SG35W550 | 0.35 | 1200 | 6.045 | LJ2 |  | W22A02D028 | D224355100 | W550(1) | CR | 800001 |  | 1872 | 0.35 | 1201 | 508 | 1045 | C | W3 |  | CW2065 | Q/320582 YZL601-2019 | 1 | 39 |  |  | 1 |  | LN01 |  | 1872 | 1 | WCK05w44000C1 | 0 |  |  | 0 | 0 | 0 |  |  | 1.496 | 1.347 | 3.061 | 1.71 | 6 |  | 2281001291 | 1 | 1
276 | FALSE | 20220605230407 |  |  | LN200656503 | SG35W550 | 0.35 | 1200 | 6.05 | LJ2 |  | W23T01D003 | D227762300 | W550(1) | CR | 800001 |  | 1848 | 0.35 | 1201 | 508 | 1040 | C | W3 |  | CW2065 | Q/320582 YZL601-2019 | 1 | 39 |  |  | 1 |  | LN01 |  | 1848 | 1 | WCK05w44000C1 | 0 |  |  | 0 | 0 | 0 |  |  | 1.453 | 1.321 | 3.236 | 1.71 | 5 |  | 2283003107 | 1 | 1
277 | FALSE | 20220608233011 |  |  | LN200656802 | SG35W550 | 0.35 | 1200 | 6.055 | LJ2 |  | W25Y03D001 | D230613300 | W550(1) | CR | 800001 |  | 1861 | 0.35 | 1201 | 508 | 1043 | C | W3 |  | CW2065 | Q/320582 YZL601-2019 | 1 | 39 |  |  | 1 |  | LN01 |  | 1861 | 1 | WCK05w44000C1 | 0 |  |  | 0 | 0 | 0 |  |  | 1.421 | 1.278 | 2.91 | 1.72 | 6 |  | 2281004917 | 1 | 1
278 | FALSE | 20220605232959 |  |  | LN200656303 | SG35W550 | 0.35 | 1200 | 6.08 | LJ2 |  | W23T01D003 | D227761100 | W550(1) | CR | 800001 |  | 1857 | 0.35 | 1201 | 508 | 1042 | C | W3 |  | CW2065 | Q/320582 YZL601-2019 | 1 | 39 |  |  | 1 |  | LN01 |  | 1857 | 1 | WCK05w44000C1 | 0 |  |  | 0 | 0 | 0 |  |  | 1.453 | 1.321 | 3.037 | 1.7 | 7 |  | 2283003107 | 1 | 1
279 | FALSE | 20220707045019 |  |  | LN200773603 | SG35W550 | 0.35 | 1200 | 6.1 | LJ2 |  | W26Y01D006 | D232745000 | W550(1) | CR | 800001 |  | 1877 | 0.35 | 1201 | 508 | 1046 | C | W3 |  | CW2065 | Q/320582 YZL601-2019 | 1 | 39 |  |  | 1 |  | LN01 |  | 1877 | 1 | WCK05w44000C1 | 0 |  |  | 0 | 0 | 0 |  |  | 1.165 | 1.302 | 2.953 | 1.72 | 7 |  | 2283006084 | 1 | 1
280 | FALSE | 20220709101532 |  |  | LN200775802 | SG35W550 | 0.35 | 1200 | 6.12 | LJ2 |  | W26Y01D006 | D232744300 | W550(1) | CR | 800001 |  | 1888 | 0.35 | 1201 | 508 | 1049 | C | W3 |  | CW2065 | Q/320582 YZL601-2019 | 1 | 39 |  |  | 1 |  | LN01 |  | 1888 | 1 | WCK05w44000C1 | 0 |  |  | 0 | 0 | 0 |  |  | 1.119 | 1.294 | 2.873 | 1.73 | 6 |  | 2283006089 | 1 | 1
281 | FALSE | 20220709101041 |  |  | LN200775801 | SG35W550 | 0.35 | 1200 | 6.12 | LJ2 |  | W26Y01D006 | D232744300 | W550(1) | CR | 800001 |  | 1888 | 0.35 | 1201 | 508 | 1049 | C | W3 |  | CW2065 | Q/320582 YZL601-2019 | 1 | 39 |  |  | 1 |  | LN01 |  | 1888 | 1 | WCK05w44000C1 | 0 |  |  | 0 | 0 | 0 |  |  | 1.119 | 1.294 | 2.873 | 1.73 | 5 |  | 2283006089 | 1 | 1
282 | FALSE | 20220605044510 |  |  | LN200659901 | SG35W550 | 0.35 | 1200 | 6.14 | LJ2 |  | W25Y03D001 | D230614500 | W550(1) | CR | 800001 |  | 1897 | 0.35 | 1201 | 508 | 1051 | C | W3 |  | CW2065 | Q/320582 YZL601-2019 | 1 | 39 |  |  | 1 |  | LN01 |  | 1897 | 1 | WCK05w44000C1 | 0 |  |  | 0 | 0 | 0 |  |  | 1.382 | 1.173 | 2.853 | 1.74 | 6 |  | 2281004914 | 1 | 1
283 | FALSE | 20220710041136 |  |  | LN200773703 | SG35W550 | 0.35 | 1200 | 6.14 | LJ2 |  | W26Y01D006 | D231745100 | W550(1) | CR | 800001 |  | 1888 | 0.35 | 1201 | 508 | 1049 | C | W3 |  | CW2065 | Q/320582 YZL601-2019 | 1 | 39 |  |  | 1 |  | LN01 |  | 1888 | 1 | WCK05w44000C1 | 0 |  |  | 0 | 0 | 0 |  |  | 1.39 | 1.38 | 2.915 | 1.73 | 7 |  | 2283005511 | 1 | 1
284 | FALSE | 20220606012305 |  |  | LN200657503 | SG35W550 | 0.35 | 1200 | 6.145 | LJ2 |  | W25Y03D001 | D230613000 | W550(1) | CR | 800001 |  | 1887 | 0.35 | 1201 | 508 | 1048 | C | W3 |  | CW2065 | Q/320582 YZL601-2019 | 1 | 39 |  |  | 1 |  | LN01 |  | 1887 | 1 | WCK05w44000C1 | 0 |  |  | 0 | 0 | 0 |  |  | 1.401 | 1.259 | 3.095 | 1.7 | 6 |  | 2281004914 | 1 | 1
285 | FALSE | 20220710035509 |  |  | LN200773702 | SG35W550 | 0.35 | 1200 | 6.145 | LJ2 |  | W26Y01D006 | D231745100 | W550(1) | CR | 800001 |  | 1900 | 0.35 | 1201 | 508 | 1051 | C | W3 |  | CW2065 | Q/320582 YZL601-2019 | 1 | 39 |  |  | 1 |  | LN01 |  | 1900 | 1 | WCK05w44000C1 | 0 |  |  | 0 | 0 | 0 |  |  | 1.39 | 1.38 | 2.915 | 1.73 | 7 |  | 2283005511 | 1 | 1
286 | FALSE | 20220707150245 |  |  | LN200775303 | SG35W550 | 0.35 | 1200 | 6.18 | LJ2 |  | W26Y01D006 | D231745400 | W550(1) | CR | 800001 |  | 1904 | 0.35 | 1201 | 508 | 1052 | C | W3 |  | CW2065 | Q/320582 YZL601-2019 | 1 | 39 |  |  | 1 |  | LN01 |  | 1904 | 1 | WCK05w44000C1 | 0 |  |  | 0 | 0 | 0 |  |  | 1.135 | 1.318 | 3.145 | 1.69 | 7 |  | 2283005511 | 1 | 1
287 | FALSE | 20220703225602 |  |  | LN200771901 | SG35W550 | 0.35 | 1200 | 6.19 | LJ2 |  | W25Y06D001 | D231746500 | W550(1) | CR | 800001 |  | 1911 | 0.35 | 1201 | 508 | 1053 | C | W3 |  | CW2065 | Q/320582 YZL601-2019 | 1 | 39 |  |  | 1 |  | LN01 |  | 1911 | 1 | WCK05w44000C1 | 0 |  |  | 0 | 0 | 0 |  |  | 1.201 | 1.274 | 2.869 | 1.73 | 4 |  | 2283005510 | 1 | 1
288 | FALSE | 20220707153622 |  |  | LN200775503 | SG35W550 | 0.35 | 1200 | 6.2 | LJ2 |  | W26Y01D006 | D232742900 | W550(1) | CR | 800001 |  | 1914 | 0.35 | 1201 | 508 | 1054 | C | W3 |  | CW2065 | Q/320582 YZL601-2019 | 1 | 39 |  |  | 1 |  | LN01 |  | 1914 | 1 | WCK05w44000C1 | 0 |  |  | 0 | 0 | 0 |  |  | 1.135 | 1.318 | 2.905 | 1.73 | 6 |  | 2283006089 | 1 | 1
1 | FALSE | 20220120201427 |  |  | LN200082401 | SG35WV1900 | 0.35 | 1200 | 6.035 | LJ2 |  | W1BY01D005 | D121086900 | WV1900(1) | CR | 800001 |  | 1898 | 0.35 | 1201 | 508 | 1051 | C | W3 |  | CW2069 | Q/320582 YZL601-2019 | 1 | 39 |  |  | 1 |  | LN01 |  | 1898 | 1 | WCK05w54000C1 | 0 |  |  | 0 | 0 | 0 |  |  | 1.325 | 1.188 | 17.398 | 1.68 | 4 |  | 2182011764 | 1 | 1
2 | FALSE | 20220221132738 |  |  | LN200214103 | SG35WV1900 | 0.35 | 1200 | 6.04 | LJ2 |  | W1CY02D008 | D223884300 | WV1900(1) | CR | 800001 |  | 1894 | 0.35 | 1201 | 508 | 1050 | C | W3 |  | CW2069 | Q/320582 YZL601-2019 | 1 | 39 |  |  | 1 |  | LN01 |  | 1894 | 1 | WCK05w54000C1 | 0 |  |  | 0 | 0 | 0 |  |  | 1.08 | 1.284 | 18.768 | 1.68 | 5 |  | 2283000857 | 1 | 1
3 | FALSE | 20220221043738 |  |  | LN200212002 | SG35WV1900 | 0.35 | 1200 | 6.04 | LJ2 |  | W1CY02D008 | D223884100 | WV1900(1) | CR | 800001 |  | 1907 | 0.35 | 1201 | 508 | 1053 | C | W3 |  | CW2069 | Q/320582 YZL601-2019 | 1 | 39 |  |  | 1 |  | LN01 |  | 1907 | 1 | WCK05w54000C1 | 0 |  |  | 0 | 0 | 0 |  |  | 1.152 | 1.392 | 18.313 | 1.67 | 7 |  | 2283000858 | 1 | 1
4 | FALSE | 20220122005625 |  |  | LN200084902 | SG35WV1900 | 0.35 | 1200 | 6.04 | LJ3 |  | W1BY01D005 | D121086200 | WV1900(1) | CR | 800001 |  | 1879 | 0.35 | 1201 | 508 | 1047 | C | W3 |  | CW2069 | Q/320582 YZL601-2019 | 1 | 39 |  |  | 1 |  | LN01 |  | 1879 | 1 | WCK05w54000C1 | 0 |  |  | 0 | 0 | 0 |  |  | 1.269 | 1.13 | 17.393 | 1.67 | 8 |  | 2182011763 | 1 | 1
5 | FALSE | 20220123133211 |  |  | LN200082302 | SG35WV1900 | 0.35 | 1200 | 6.05 | LJ2 |  | W1CY02D008 | D121084900 | WV1900(1) | CR | 800001 |  | 1905 | 0.35 | 1201 | 508 | 1052 | C | W3 |  | CW2069 | Q/320582 YZL601-2019 | 1 | 39 |  |  | 1 |  | LN01 |  | 1905 | 1 | WCK05w54000C1 | 0 |  |  | 0 | 0 | 0 |  |  | 1.286 | 1.119 | 17.307 | 1.67 | 6 |  | 2182011763 | 1 | 1
6 | FALSE | 20220121075212 |  |  | LN200084302 | SG35WV1900 | 0.35 | 1200 | 6.05 | LJ2 |  | W1BY01D005 | D121086700 | WV1900(1) | CR | 800001 |  | 1886 | 0.35 | 1201 | 508 | 1048 | C | W3 |  | CW2069 | Q/320582 YZL601-2019 | 1 | 39 |  |  | 1 |  | LN01 |  | 1886 | 1 | WCK05w54000C1 | 0 |  |  | 0 | 0 | 0 |  |  | 1.344 | 1.203 | 17.458 | 1.67 | 6 |  | 2182011764 | 1 | 1
7 | FALSE | 20220224012706 |  |  | LN200211803 | SG35WV1900 | 0.35 | 1200 | 6.065 | LJ3 |  | W1CY02D008 | D223883100 | WV1900(1) | CR | 800001 |  | 1916 | 0.35 | 1201 | 508 | 1054 | C | W3 |  | CW2069 | Q/320582 YZL601-2019 | 1 | 39 |  |  | 1 |  | LN01 |  | 1916 | 1 | WCK05w54000C1 | 0 |  |  | 0 | 0 | 0 |  |  | 1.165 | 1.374 | 18.421 | 1.68 | 3 |  | 2283000860 | 1 | 1
8 | FALSE | 20220328075734 |  |  | LN200365905 | SG35WV1900 | 0.35 | 1200 | 6.07 | LJ2 |  | W1CY02D008 | D223882900 | WV1900(1) | CR | 800001 |  | 1907 | 0.35 | 1201 | 508 | 1053 | C | W3 |  | CW2069 | Q/320582 YZL601-2019 | 1 | 39 |  |  | 1 |  | LN01 |  | 1907 | 1 | WCK05w54000C1 | 0 |  |  | 0 | 0 | 0 |  |  | 1.403 | 1.363 | 17.699 | 1.66 | 5 |  | 2283000860 | 1 | 1
9 | FALSE | 20220120204629 |  |  | LN200082501 | SG35WV1900 | 0.35 | 1200 | 6.085 | LJ2 |  | W1BY01D005 | D121085600 | WV1900(1) | CR | 800001 |  | 1907 | 0.35 | 1201 | 508 | 1053 | C | W3 |  | CW2069 | Q/320582 YZL601-2019 | 1 | 39 |  |  | 1 |  | LN01 |  | 1907 | 1 | WCK05w54000C1 | 0 | 卷中间零星断续单机架油斑（复检合格） |  | 0 | 0 | 0 |  |  | 1.325 | 1.188 | 17.381 | 1.67 | 8 |  | 2182011762 | 1 | 1
10 | FALSE | 20220222054821 |  |  | LN200211404 | SG35WV1900 | 0.35 | 1200 | 6.1 | LJ2 |  | W1CY02D008 | D223883000 | WV1900(1) | CR | 800001 |  | 1916 | 0.35 | 1201 | 508 | 1055 | C | W3 |  | CW2069 | Q/320582 YZL601-2019 | 1 | 39 |  |  | 1 |  | LN01 |  | 1916 | 1 | WCK05w54000C1 | 0 |  |  | 0 | 0 | 0 |  |  | 1.168 | 1.396 | 17.855 | 1.67 | 6 |  | 2283000860 | 1 | 1
11 | FALSE | 20220222031124 |  |  | LN200210903 | SG35WV1900 | 0.35 | 1200 | 6.105 | LJ2 |  | W1CY02D008 | D223883200 | WV1900(1) | CR | 800001 |  | 1931 | 0.35 | 1201 | 508 | 1058 | C | W3 |  | CW2069 | Q/320582 YZL601-2019 | 1 | 39 |  |  | 1 |  | LN01 |  | 1931 | 1 | WCK05w54000C1 | 0 |  |  | 0 | 0 | 0 |  |  | 1.171 | 1.367 | 18.411 | 1.67 | 7 |  | 2283000860 | 1 | 1
12 | FALSE | 20220121075917 |  |  | LN200084303 | SG35WV1900 | 0.35 | 1200 | 6.11 | LJ2 |  | W1BY01D005 | D121086700 | WV1900(1) | CR | 800001 |  | 1904 | 0.35 | 1201 | 508 | 1052 | C | W3 |  | CW2069 | Q/320582 YZL601-2019 | 1 | 39 |  |  | 1 |  | LN01 |  | 1904 | 1 | WCK05w54000C1 | 0 |  |  | 0 | 0 | 0 |  |  | 1.344 | 1.203 | 17.458 | 1.67 | 7 |  | 2182011764 | 1 | 1
13 | FALSE | 20220122012027 |  |  | LN200084904 | SG35WV1900 | 0.35 | 1200 | 6.12 | LJ3 |  | W1BY01D005 | D121086200 | WV1900(1) | CR | 800001 |  | 1901 | 0.35 | 1201 | 508 | 1051 | C | W3 |  | CW2069 | Q/320582 YZL601-2019 | 1 | 39 |  |  | 1 |  | LN01 |  | 1901 | 1 | WCK05w54000C1 | 0 |  |  | 0 | 0 | 0 |  |  | 1.269 | 1.13 | 17.393 | 1.67 | 9 |  | 2182011763 | 1 | 1
14 | FALSE | 20220121072851 |  |  | LN200084704 | SG35WV1900 | 0.35 | 1200 | 6.13 | LJ2 |  | W1BY01D005 | D121085000 | WV1900(1) | CR | 800001 |  | 1927 | 0.35 | 1201 | 508 | 1057 | C | W3 |  | CW2069 | Q/320582 YZL601-2019 | 1 | 39 |  |  | 1 |  | LN01 |  | 1927 | 1 | WCK05w54000C1 | 0 |  |  | 0 | 0 | 0 |  |  | 1.288 | 1.124 | 18.156 | 1.67 | 5 |  | 2182011763 | 1 | 1
15 | FALSE | 20220222063658 |  |  | LN200211503 | SG35WV1900 | 0.35 | 1200 | 6.13 | LJ2 |  | W1CY02D008 | D223883800 | WV1900(1) | CR | 800001 |  | 1937 | 0.35 | 1201 | 508 | 1059 | C | W3 |  | CW2069 | Q/320582 YZL601-2019 | 1 | 39 |  |  | 1 |  | LN01 |  | 1937 | 1 | WCK05w54000C1 | 0 |  |  | 0 | 0 | 0 |  |  | 1.165 | 1.374 | 18.513 | 1.68 | 4 |  | 2283000858 | 1 | 1
16 | FALSE | 20220221141941 |  |  | LN200213704 | SG35WV1900 | 0.35 | 1200 | 6.13 | LJ2 |  | W1CY02D008 | D223883900 | WV1900(1) | CR | 800001 |  | 1925 | 0.35 | 1201 | 508 | 1056 | C | W3 |  | CW2069 | Q/320582 YZL601-2019 | 1 | 39 |  |  | 1 |  | LN01 |  | 1925 | 1 | WCK05w54000C1 | 0 |  |  | 0 | 0 | 0 |  |  | 1.08 | 1.284 | 18.732 | 1.67 | 10 |  | 2283000858 | 1 | 1
17 | FALSE | 20220221121850 |  |  | LN200214102 | SG35WV1900 | 0.35 | 1200 | 6.17 | LJ2 |  | W1CY02D008 | D223884300 | WV1900(1) | CR | 800001 |  | 1946 | 0.35 | 1201 | 508 | 1061 | C | W3 |  | CW2069 | Q/320582 YZL601-2019 | 1 | 39 |  |  | 1 |  | LN01 |  | 1946 | 1 | WCK05w54000C1 | 0 |  |  | 0 | 0 | 0 |  |  | 1.08 | 1.284 | 18.768 | 1.68 | 6 |  | 2283000857 | 1 | 1
18 | FALSE | 20220222030335 |  |  | LN200210902 | SG35WV1900 | 0.35 | 1200 | 6.185 | LJ2 |  | W1CY02D008 | D223883200 | WV1900(1) | CR | 800001 |  | 1956 | 0.35 | 1201 | 508 | 1063 | C | W3 |  | CW2069 | Q/320582 YZL601-2019 | 1 | 39 |  |  | 1 |  | LN01 |  | 1956 | 1 | WCK05w54000C1 | 0 |  |  | 0 | 0 | 0 |  |  | 1.171 | 1.367 | 18.411 | 1.67 | 7 |  | 2283000860 | 1 | 1
19 | FALSE | 20220221161106 |  |  | LN200213905 | SG35WV1900 | 0.35 | 1200 | 6.19 | LJ2 |  | W1CY02D008 | D223884400 | WV1900(1) | CR | 800001 |  | 1930 | 0.35 | 1201 | 508 | 1058 | C | W3 |  | CW2069 | Q/320582 YZL601-2019 | 1 | 39 |  |  | 1 |  | LN01 |  | 1930 | 1 | WCK05w54000C1 | 0 |  |  | 0 | 0 | 0 |  |  | 1.087 | 1.281 | 18.595 | 1.68 | 5 |  | 2283000857 | 1 | 1
20 | FALSE | 20220224011825 |  |  | LN200211802 | SG35WV1900 | 0.35 | 1200 | 6.195 | LJ2 |  | W1CY02D008 | D223883100 | WV1900(1) | CR | 800001 |  | 1956 | 0.35 | 1201 | 508 | 1063 | C | W3 |  | CW2069 | Q/320582 YZL601-2019 | 1 | 39 |  |  | 1 |  | LN01 |  | 1956 | 1 | WCK05w54000C1 | 0 |  |  | 0 | 0 | 0 |  |  | 1.165 | 1.374 | 18.421 | 1.68 | 6 |  | 2283000860 | 1 | 1
21 | FALSE | 20220121071835 |  |  | LN200084102 | SG35WV1900 | 0.35 | 1200 | 6.23 | LJ2 |  | W1BY01D005 | D121085900 | WV1900(1) | CR | 800001 |  | 1942 | 0.35 | 1201 | 508 | 1060 | C | W3 |  | CW2069 | Q/320582 YZL601-2019 | 1 | 39 |  |  | 1 |  | LN01 |  | 1942 | 1 | WCK05w54000C1 | 0 |  |  | 0 | 0 | 0 |  |  | 1.344 | 1.203 | 17.446 | 1.67 | 3 |  | 2182011762 | 1 | 1
22 | FALSE | 20220221134842 |  |  | LN200213702 | SG35WV1900 | 0.35 | 1200 | 6.245 | LJ2 |  | W1CY02D008 | D223883900 | WV1900(1) | CR | 800001 |  | 1972 | 0.35 | 1201 | 508 | 1066 | C | W3 |  | CW2069 | Q/320582 YZL601-2019 | 1 | 39 |  |  | 1 |  | LN01 |  | 1972 | 1 | WCK05w54000C1 | 0 |  |  | 0 | 0 | 0 |  |  | 1.08 | 1.284 | 18.732 | 1.67 | 5 |  | 2283000858 | 1 | 1
23 | FALSE | 20220128222623 |  |  | LN200115801 | SG35WV1900 | 0.35 | 1200 | 6.245 | LJ2 |  | W1CY02D008 | D121086500 | WV1900(1) | CR | 800001 |  | 1969 | 0.35 | 1201 | 508 | 1066 | C | W3 |  | CW2069 | Q/320582 YZL601-2019 | 1 | 39 |  |  | 1 |  | LN01 |  | 1969 | 1 | WCK05w54000C1 | 0 |  |  | 0 | 0 | 0 |  |  | 1.362 | 1.496 | 18.033 | 1.67 | 4 |  | 2182011764 | 1 | 1
24 | FALSE | 20220123131134 |  |  | LN200081703 | SG35WV1900 | 0.35 | 1200 | 6.28 | LJ2 |  | W1CY02D008 | D119661300 | WV1900(1) | CR | 800001 |  | 1962 | 0.35 | 1201 | 508 | 1064 | C | W3 |  | CW2069 | Q/320582 YZL601-2019 | 1 | 39 |  |  | 1 |  | LN01 |  | 1962 | 1 | WCK05w54000C1 | 0 |  |  | 0 | 0 | 0 |  |  | 1.257 | 1.11 | 17.962 | 1.67 | 4 |  | 2181011321 | 1 | 1
25 | FALSE | 20220122010322 |  |  | LN200084903 | SG35WV1900 | 0.35 | 1200 | 6.285 | LJ3 |  | W1BY01D005 | D121086200 | WV1900(1) | CR | 800001 |  | 1955 | 0.35 | 1201 | 508 | 1063 | C | W3 |  | CW2069 | Q/320582 YZL601-2019 | 1 | 39 |  |  | 1 |  | LN01 |  | 1955 | 1 | WCK05w54000C1 | 0 |  |  | 0 | 0 | 0 |  |  | 1.269 | 1.13 | 17.393 | 1.67 | 7 |  | 2182011763 | 1 | 1
26 | FALSE | 20220222031846 |  |  | LN200210904 | SG35WV1900 | 0.35 | 1200 | 6.285 | LJ2 |  | W1CY02D008 | D223883200 | WV1900(1) | CR | 800001 |  | 1976 | 0.35 | 1201 | 508 | 1067 | C | W3 |  | CW2069 | Q/320582 YZL601-2019 | 1 | 39 |  |  | 1 |  | LN01 |  | 1976 | 1 | WCK05w54000C1 | 0 |  |  | 0 | 0 | 0 |  |  | 1.171 | 1.367 | 18.411 | 1.67 | 6 |  | 2283000860 | 1 | 1
27 | FALSE | 20220222024540 |  |  | LN200210803 | SG35WV1900 | 0.35 | 1200 | 6.285 | LJ2 |  | W1CY02D008 | D223883600 | WV1900(1) | CR | 800001 |  | 1980 | 0.35 | 1201 | 508 | 1068 | C | W3 |  | CW2069 | Q/320582 YZL601-2019 | 1 | 39 |  |  | 1 |  | LN01 |  | 1980 | 1 | WCK05w54000C1 | 0 |  |  | 0 | 0 | 0 |  |  | 1.168 | 1.396 | 17.815 | 1.67 | 3 |  | 2283000858 | 1 | 1
28 | FALSE | 20220120203920 |  |  | LN200082403 | SG35WV1900 | 0.35 | 1200 | 6.29 | LJ2 |  | W1BY01D005 | D121086900 | WV1900(1) | CR | 800001 |  | 1970 | 0.35 | 1201 | 508 | 1066 | C | W3 |  | CW2069 | Q/320582 YZL601-2019 | 1 | 39 |  |  | 1 |  | LN01 |  | 1970 | 1 | WCK05w54000C1 | 0 |  |  | 0 | 0 | 0 |  |  | 1.325 | 1.188 | 17.398 | 1.68 | 7 |  | 2182011764 | 1 | 1
29 | FALSE | 20220222044301 |  |  | LN200211204 | SG35WV1900 | 0.35 | 1200 | 6.29 | LJ2 |  | W1CY02D008 | D223884000 | WV1900(1) | CR | 800001 |  | 1977 | 0.35 | 1201 | 508 | 1067 | C | W3 |  | CW2069 | Q/320582 YZL601-2019 | 1 | 39 |  |  | 1 |  | LN01 |  | 1977 | 1 | WCK05w54000C1 | 0 |  |  | 0 | 0 | 0 |  |  | 1.165 | 1.374 | 18.42 | 1.68 | 4 |  | 2283000858 | 1 | 1
30 | FALSE | 20220123140651 |  |  | LN200082103 | SG35WV1900 | 0.35 | 1200 | 6.305 | LJ2 |  | W1CY02D008 | D121085400 | WV1900(1) | CR | 800001 |  | 1975 | 0.35 | 1201 | 508 | 1067 | C | W3 |  | CW2069 | Q/320582 YZL601-2019 | 1 | 39 |  |  | 1 |  | LN01 |  | 1975 | 1 | WCK05w54000C1 | 0 |  |  | 0 | 0 | 0 |  |  | 1.286 | 1.119 | 17.291 | 1.67 | 5 |  | 2182011763 | 1 | 1
31 | FALSE | 20220221140410 |  |  | LN200213703 | SG35WV1900 | 0.35 | 1200 | 6.315 | LJ2 |  | W1CY02D008 | D223883900 | WV1900(1) | CR | 800001 |  | 1994 | 0.35 | 1201 | 508 | 1071 | C | W3 |  | CW2069 | Q/320582 YZL601-2019 | 1 | 39 |  |  | 1 |  | LN01 |  | 1994 | 1 | WCK05w54000C1 | 0 |  |  | 0 | 0 | 0 |  |  | 1.08 | 1.284 | 18.732 | 1.67 | 6 |  | 2283000858 | 1 | 1
32 | FALSE | 20220224013546 |  |  | LN200211804 | SG35WV1900 | 0.35 | 1200 | 6.345 | LJ3 |  | W1CY02D008 | D223883100 | WV1900(1) | CR | 800001 |  | 1994 | 0.35 | 1201 | 508 | 1071 | C | W3 |  | CW2069 | Q/320582 YZL601-2019 | 1 | 39 |  |  | 1 |  | LN01 |  | 1994 | 1 | WCK05w54000C1 | 0 |  |  | 0 | 0 | 0 |  |  | 1.165 | 1.374 | 18.421 | 1.68 | 6 |  | 2283000860 | 1 | 1
33 | FALSE | 20220123121245 |  |  | LN200081904 | SG35WV1900 | 0.35 | 1200 | 6.355 | LJ2 |  | W1CY02D008 | D121086600 | WV1900(1) | CR | 800001 |  | 1997 | 0.35 | 1201 | 508 | 1072 | C | W3 |  | CW2069 | Q/320582 YZL601-2019 | 1 | 39 |  |  | 1 |  | LN01 |  | 1997 | 1 | WCK05w54000C1 | 0 |  |  | 0 | 0 | 0 |  |  | 1.286 | 1.119 | 18.008 | 1.67 | 6 |  | 2182011764 | 1 | 1
34 | FALSE | 20220222035321 |  |  | LN200211004 | SG35WV1900 | 0.35 | 1200 | 6.365 | LJ2 |  | W1CY02D008 | D223883700 | WV1900(1) | CR | 800001 |  | 1999 | 0.35 | 1201 | 508 | 1072 | C | W3 |  | CW2069 | Q/320582 YZL601-2019 | 1 | 39 |  |  | 1 |  | LN01 |  | 1999 | 1 | WCK05w54000C1 | 0 |  |  | 0 | 0 | 0 |  |  | 1.171 | 1.367 | 18.552 | 1.68 | 7 |  | 2283000858 | 1 | 1
35 | FALSE | 20220128222202 |  |  | LN200115704 | SG35WV1900 | 0.35 | 1200 | 6.38 | LJ2 |  | W1CY02D008 | D119662200 | WV1900(1) | CR | 800001 |  | 1978 | 0.35 | 1201 | 508 | 1067 | C | W3 |  | CW2069 | Q/320582 YZL601-2019 | 1 | 39 |  |  | 1 |  | LN01 |  | 1978 | 1 | WCK05w54000C1 | 0 |  |  | 0 | 0 | 0 |  |  | 1.362 | 1.496 | 18.38 | 1.67 | 5 |  | 2181011323 | 1 | 1
36 | FALSE | 20220222034656 |  |  | LN200211003 | SG35WV1900 | 0.35 | 1200 | 6.38 | LJ2 |  | W1CY02D008 | D223883700 | WV1900(1) | CR | 800001 |  | 2013 | 0.35 | 1201 | 508 | 1075 | C | W3 |  | CW2069 | Q/320582 YZL601-2019 | 1 | 39 |  |  | 1 |  | LN01 |  | 2013 | 1 | WCK05w54000C1 | 0 |  |  | 0 | 0 | 0 |  |  | 1.171 | 1.367 | 18.552 | 1.68 | 7 |  | 2283000858 | 1 | 1
37 | FALSE | 20220120145400 |  |  | LN200082201 | SG35WV1900 | 0.35 | 1200 | 6.385 | LJ2 |  | W1BY01D005 | D121087000 | WV1900(1) | CR | 800001 |  | 2008 | 0.35 | 1201 | 508 | 1074 | C | W3 |  | CW2069 | Q/320582 YZL601-2019 | 1 | 39 |  |  | 1 |  | LN01 |  | 2008 | 1 | WCK05w54000C1 | 0 |  |  | 0 | 0 | 0 |  |  | 1.257 | 1.11 | 17.519 | 1.67 | 4 |  | 2182011764 | 1 | 1
38 | FALSE | 20220222041941 |  |  | LN200211104 | SG35WV1900 | 0.35 | 1200 | 6.385 | LJ2 |  | W1CY02D008 | D223884500 | WV1900(1) | CR | 800001 |  | 2004 | 0.35 | 1201 | 508 | 1073 | C | W3 |  | CW2069 | Q/320582 YZL601-2019 | 1 | 39 |  |  | 1 |  | LN01 |  | 2004 | 1 | WCK05w54000C1 | 0 |  |  | 0 | 0 | 0 |  |  | 1.168 | 1.396 | 18.048 | 1.67 | 4 |  | 2283000857 | 1 | 1
39 | FALSE | 20220120134255 |  |  | LN200081302 | SG35WV1900 | 0.35 | 1200 | 6.385 | LJ3 |  | W1AB06D001 | D119662400 | WV1900(1) | CR | 800001 |  | 2004 | 0.35 | 1201 | 508 | 1073 | C | W3 |  | CW2069 | Q/320582 YZL601-2019 | 1 | 39 |  |  | 1 |  | LN01 |  | 2004 | 1 | WCK05w54000C1 | 0 |  |  | 0 | 0 | 0 |  |  | 1.326 | 1.177 | 18.796 | 1.67 | 2 |  | 2181011323 | 1 | 1
40 | FALSE | 20220221053548 |  |  | LN200212103 | SG35WV1900 | 0.35 | 1200 | 6.395 | LJ2 |  | W1CY02D008 | D223884700 | WV1900(1) | CR | 800001 |  | 2017 | 0.35 | 1201 | 508 | 1076 | C | W3 |  | CW2069 | Q/320582 YZL601-2019 | 1 | 39 |  |  | 1 |  | LN01 |  | 2017 | 1 | WCK05w54000C1 | 0 |  |  | 0 | 0 | 0 |  |  | 1.152 | 1.392 | 18.059 | 1.67 | 9 |  | 2283000857 | 1 | 1
41 | FALSE | 20220123135311 |  |  | LN200082101 | SG35WV1900 | 0.35 | 1200 | 6.41 | LJ2 |  | W1CY02D008 | D121085400 | WV1900(1) | CR | 800001 |  | 2015 | 0.35 | 1201 | 508 | 1075 | C | W3 |  | CW2069 | Q/320582 YZL601-2019 | 1 | 39 |  |  | 1 |  | LN01 |  | 2015 | 1 | WCK05w54000C1 | 0 |  |  | 0 | 0 | 0 |  |  | 1.286 | 1.119 | 17.291 | 1.67 | 5 |  | 2182011763 | 1 | 1
42 | FALSE | 20220222025325 |  |  | LN200210804 | SG35WV1900 | 0.35 | 1200 | 6.41 | LJ2 |  | W1CY02D008 | D223883600 | WV1900(1) | CR | 800001 |  | 2012 | 0.35 | 1201 | 508 | 1075 | C | W3 |  | CW2069 | Q/320582 YZL601-2019 | 1 | 39 |  |  | 1 |  | LN01 |  | 2012 | 1 | WCK05w54000C1 | 0 |  |  | 0 | 0 | 0 |  |  | 1.168 | 1.396 | 17.815 | 1.67 | 6 |  | 2283000858 | 1 | 1
43 | FALSE | 20220120152645 |  |  | LN200082203 | SG35WV1900 | 0.35 | 1200 | 6.41 | LJ3 |  | W1BY01D005 | D121087000 | WV1900(1) | CR | 800001 |  | 2006 | 0.35 | 1201 | 508 | 1073 | C | W3 |  | CW2069 | Q/320582 YZL601-2019 | 1 | 39 |  |  | 1 |  | LN01 |  | 2006 | 1 | WCK05w54000C1 | 0 |  |  | 0 | 0 | 0 |  |  | 1.257 | 1.11 | 17.519 | 1.67 | 6 |  | 2182011764 | 1 | 1
44 | FALSE | 20220222061831 |  |  | LN200211304 | SG35WV1900 | 0.35 | 1200 | 6.435 | LJ2 |  | W1CY02D008 | D223882800 | WV1900(1) | CR | 800001 |  | 2022 | 0.35 | 1201 | 508 | 1077 | C | W3 |  | CW2069 | Q/320582 YZL601-2019 | 1 | 39 |  |  | 1 |  | LN01 |  | 2022 | 1 | WCK05w54000C1 | 0 |  |  | 0 | 0 | 0 |  |  | 1.107 | 1.356 | 17.871 | 1.67 | 6 |  | 2283000860 | 1 | 1
45 | FALSE | 20220222053355 |  |  | LN200211402 | SG35WV1900 | 0.35 | 1200 | 6.45 | LJ2 |  | W1CY02D008 | D223883000 | WV1900(1) | CR | 800001 |  | 2038 | 0.35 | 1201 | 508 | 1080 | C | W3 |  | CW2069 | Q/320582 YZL601-2019 | 1 | 39 |  |  | 1 |  | LN01 |  | 2038 | 1 | WCK05w54000C1 | 0 |  |  | 0 | 0 | 0 |  |  | 1.168 | 1.396 | 17.855 | 1.67 | 6 |  | 2283000860 | 1 | 1
46 | FALSE | 20220222062830 |  |  | LN200211502 | SG35WV1900 | 0.35 | 1200 | 6.455 | LJ2 |  | W1CY02D008 | D223883800 | WV1900(1) | CR | 800001 |  | 2036 | 0.35 | 1201 | 508 | 1080 | C | W3 |  | CW2069 | Q/320582 YZL601-2019 | 1 | 39 |  |  | 1 |  | LN01 |  | 2036 | 1 | WCK05w54000C1 | 0 |  |  | 0 | 0 | 0 |  |  | 1.165 | 1.374 | 18.513 | 1.68 | 6 |  | 2283000858 | 1 | 1
47 | FALSE | 20220121072519 |  |  | LN200084103 | SG35WV1900 | 0.35 | 1200 | 6.46 | LJ2 |  | W1BY01D005 | D121085900 | WV1900(1) | CR | 800001 |  | 2012 | 0.35 | 1201 | 508 | 1075 | C | W3 |  | CW2069 | Q/320582 YZL601-2019 | 1 | 39 |  |  | 1 |  | LN01 |  | 2012 | 1 | WCK05w54000C1 | 0 |  |  | 0 | 0 | 0 |  |  | 1.344 | 1.203 | 17.446 | 1.67 | 3 |  | 2182011762 | 1 | 1
48 | FALSE | 20220120202155 |  |  | LN200082402 | SG35WV1900 | 0.35 | 1200 | 6.47 | LJ3 |  | W1BY01D005 | D121086900 | WV1900(1) | CR | 800001 |  | 2033 | 0.35 | 1201 | 508 | 1079 | C | W3 |  | CW2069 | Q/320582 YZL601-2019 | 1 | 39 |  |  | 1 |  | LN01 |  | 2033 | 1 | WCK05w54000C1 | 0 |  |  | 0 | 0 | 0 |  |  | 1.325 | 1.188 | 17.398 | 1.68 | 10 |  | 2182011764 | 1 | 1
49 | FALSE | 20220120134621 |  |  | LN200081303 | SG35WV1900 | 0.35 | 1200 | 6.49 | LJ3 |  | W1AB06D001 | D119662400 | WV1900(1) | CR | 800001 |  | 2028 | 0.35 | 1201 | 508 | 1078 | C | W3 |  | CW2069 | Q/320582 YZL601-2019 | 1 | 39 |  |  | 1 |  | LN01 |  | 2028 | 1 | WCK05w54000C1 | 0 |  |  | 0 | 0 | 0 |  |  | 1.326 | 1.177 | 18.796 | 1.67 | 5 |  | 2181011323 | 1 | 1
50 | FALSE | 20220120205713 |  |  | LN200082503 | SG35WV1900 | 0.35 | 1200 | 6.515 | LJ2 |  | W1BY01D005 | D121085600 | WV1900(1) | CR | 800001 |  | 2039 | 0.35 | 1201 | 508 | 1080 | C | W3 |  | CW2069 | Q/320582 YZL601-2019 | 1 | 39 |  |  | 1 |  | LN01 |  | 2039 | 1 | WCK05w54000C1 | 0 | 卷中间零星断续单机架油斑（复检合格） |  | 0 | 0 | 0 |  |  | 1.325 | 1.188 | 17.381 | 1.67 | 10 |  | 2182011762 | 1 | 1
51 | FALSE | 20220120151911 |  |  | LN200082202 | SG35WV1900 | 0.35 | 1200 | 6.525 | LJ3 |  | W1BY01D005 | D121087000 | WV1900(1) | CR | 800001 |  | 2053 | 0.35 | 1201 | 508 | 1083 | C | W3 |  | CW2069 | Q/320582 YZL601-2019 | 1 | 39 |  |  | 1 |  | LN01 |  | 2053 | 1 | WCK05w54000C1 | 0 |  |  | 0 | 0 | 0 |  |  | 1.257 | 1.11 | 17.519 | 1.67 | 4 |  | 2182011764 | 1 | 1
52 | FALSE | 20220120131335 |  |  | LN200081301 | SG35WV1900 | 0.35 | 1200 | 6.54 | LJ3 |  | W1AB06D001 | D119662400 | WV1900(1) | CR | 800001 |  | 2050 | 0.35 | 1201 | 508 | 1083 | C | W3 |  | CW2069 | Q/320582 YZL601-2019 | 1 | 39 |  |  | 1 |  | LN01 |  | 2050 | 1 | WCK05w54000C1 | 0 |  |  | 0 | 0 | 0 |  |  | 1.326 | 1.177 | 18.796 | 1.67 | 5 |  | 2181011323 | 1 | 1
53 | FALSE | 20220221044058 |  |  | LN200212003 | SG35WV1900 | 0.35 | 1200 | 6.555 | LJ3 |  | W1CY02D008 | D223884100 | WV1900(1) | CR | 800001 |  | 2068 | 0.35 | 1201 | 508 | 1086 | C | W3 |  | CW2069 | Q/320582 YZL601-2019 | 1 | 39 |  |  | 1 |  | LN01 |  | 2068 | 1 | WCK05w54000C1 | 0 |  |  | 0 | 0 | 0 |  |  | 1.152 | 1.392 | 18.313 | 1.67 | 6 |  | 2283000858 | 1 | 1
54 | FALSE | 20220222041209 |  |  | LN200211103 | SG35WV1900 | 0.35 | 1200 | 6.63 | LJ2 |  | W1CY02D008 | D223884500 | WV1900(1) | CR | 800001 |  | 2091 | 0.35 | 1201 | 508 | 1091 | C | W3 |  | CW2069 | Q/320582 YZL601-2019 | 1 | 39 |  |  | 1 |  | LN01 |  | 2091 | 1 | WCK05w54000C1 | 0 |  |  | 0 | 0 | 0 |  |  | 1.168 | 1.396 | 18.048 | 1.67 | 4 |  | 2283000857 | 1 | 1
55 | FALSE | 20220128224437 |  |  | LN200115802 | SG35WV1900 | 0.35 | 1200 | 6.69 | LJ2 |  | W1CY02D008 | D121086500 | WV1900(1) | CR | 800001 |  | 2102 | 0.35 | 1201 | 508 | 1093 | C | W3 |  | CW2069 | Q/320582 YZL601-2019 | 1 | 39 |  |  | 1 |  | LN01 |  | 2102 | 1 | WCK05w54000C1 | 0 |  |  | 0 | 0 | 0 |  |  | 1.362 | 1.496 | 18.033 | 1.67 | 5 |  | 2182011764 | 1 | 1
56 | FALSE | 20220325104127 |  |  | LN200081503 | SG35WV1900 | 0.35 | 1200 | 6.73 | LJ2 |  | W1AB06D001 | D119652400 | WV1900(1) | CR | 800001 |  | 2112 | 0.35 | 1201 | 508 | 1095 | C | W3 |  | CW2069 | Q/320582 YZL601-2019 | 1 | 39 |  |  | 1 |  | LN01 |  | 2112 | 1 | WCK05w54000C1 | 0 | 公司要求分卷，客户试用 |  | 0 | 0 | 0 |  |  | 1.326 | 1.177 | 17.776 | 1.67 | 6 |  | 2181011314 | 1 | 1
57 | FALSE | 20220222060332 |  |  | LN200211302 | SG35WV1900 | 0.35 | 1200 | 6.75 | LJ2 |  | W1CY02D008 | D223882800 | WV1900(1) | CR | 800001 |  | 2131 | 0.35 | 1201 | 508 | 1099 | C | W3 |  | CW2069 | Q/320582 YZL601-2019 | 1 | 39 |  |  | 1 |  | LN01 |  | 2131 | 1 | WCK05w54000C1 | 0 |  |  | 0 | 0 | 0 |  |  | 1.107 | 1.356 | 17.871 | 1.67 | 6 |  | 2283000860 | 1 | 1
58 | FALSE | 20220222083845 |  |  | LN200211603 | SG35WV1900 | 0.35 | 1200 | 6.755 | LJ2 |  | W1CY02D008 | D223883500 | WV1900(1) | CR | 800001 |  | 2132 | 0.35 | 1201 | 508 | 1099 | C | W3 |  | CW2069 | Q/320582 YZL601-2019 | 1 | 39 |  |  | 1 |  | LN01 |  | 2132 | 1 | WCK05w54000C1 | 0 |  |  | 0 | 0 | 0 |  |  | 1.107 | 1.356 | 17.62 | 1.67 | 3 |  | 2283000858 | 1 | 1
59 | FALSE | 20220122004930 |  |  | LN200084202 | SG35WV1900 | 0.35 | 1200 | 6.895 | LJ3 |  | W1BY01D005 | D121085500 | WV1900(1) | CR | 800001 |  | 2166 | 0.35 | 1201 | 508 | 1106 | C | W3 |  | CW2069 | Q/320582 YZL601-2019 | 1 | 39 |  |  | 1 |  | LN01 |  | 2166 | 1 | WCK05w54000C1 | 0 |  |  | 0 | 0 | 0 |  |  | 1.344 | 1.203 | 17.503 | 1.68 | 6 |  | 2182011762 | 1 | 1
60 | FALSE | 20220222065930 |  |  | LN200211702 | SG35WV1900 | 0.35 | 1200 | 7.31 | LJ2 |  | W1CY02D008 | D223883400 | WV1900(1) | CR | 800001 |  | 2307 | 0.35 | 1201 | 508 | 1134 | C | W3 |  | CW2069 | Q/320582 YZL601-2019 | 1 | 39 |  |  | 1 |  | LN01 |  | 2307 | 1 | WCK05w54000C1 | 0 |  |  | 0 | 0 | 0 |  |  | 1.107 | 1.356 | 17.413 | 1.67 | 6 |  | 2283000860 | 1 | 1
61 | FALSE | 20220120135758 |  |  | LN200081402 | SG35WV1900 | 0.35 | 1200 | 7.345 | LJ3 |  | W1AB06D001 | D119652600 | WV1900(1) | CR | 800001 |  | 2290 | 0.35 | 1201 | 508 | 1131 | C | W3 |  | CW2069 | Q/320582 YZL601-2019 | 1 | 39 |  |  | 1 |  | LN01 |  | 2290 | 1 | WCK05w54000C1 | 0 | 卷中间零星断续单机架油斑（复检合格） |  | 0 | 0 | 0 |  |  | 1.326 | 1.177 | 18.037 | 1.67 | 3 |  | 2181011314 | 1 | 1
62 | FALSE | 20220221124418 |  |  | LN200214003 | SG35WV1900 | 0.35 | 1200 | 7.385 | LJ3 |  | W1CY02D008 | D223882600 | WV1900(1) | CR | 800001 |  | 2326 | 0.35 | 1201 | 508 | 1138 | C | W3 |  | CW2069 | Q/320582 YZL601-2019 | 1 | 39 |  |  | 1 |  | LN01 |  | 2326 | 1 | WCK05w54000C1 | 0 |  |  | 0 | 0 | 0 |  |  | 1.087 | 1.281 | 18.309 | 1.67 | 6 |  | 2283000860 | 1 | 1
63 | FALSE | 20220328034644 |  |  | LN200366003 | SG35WV1900 | 0.35 | 1200 | 7.425 | LJ2 |  | W1CY02D008 | D223883300 | WV1900(1) | CR | 800001 |  | 2335 | 0.35 | 1201 | 508 | 1140 | C | W3 |  | CW2069 | Q/320582 YZL601-2019 | 1 | 39 |  |  | 1 |  | LN01 |  | 2335 | 1 | WCK05w54000C1 | 0 |  |  | 0 | 0 | 0 |  |  | 1.403 | 1.363 | 17.637 | 1.66 | 6 |  | 2283000860 | 1 | 1
64 | FALSE | 20220122004100 |  |  | LN200084002 | SG35WV1900 | 0.35 | 1200 | 7.43 | LJ3 |  | W1BY01D005 | D121086000 | WV1900(1) | CR | 800001 |  | 2352 | 0.35 | 1201 | 508 | 1143 | C | W3 |  | CW2069 | Q/320582 YZL601-2019 | 1 | 39 |  |  | 1 |  | LN01 |  | 2352 | 1 | WCK05w54000C1 | 0 |  |  | 0 | 0 | 0 |  |  | 1.289 | 1.133 | 18.239 | 1.68 | 8 |  | 2182011762 | 1 | 1
65 | FALSE | 20220221061031 |  |  | LN200212302 | SG35WV1900 | 0.35 | 1200 | 7.46 | LJ2 |  | W1CY02D008 | D223884200 | WV1900(1) | CR | 800001 |  | 2352 | 0.35 | 1201 | 508 | 1143 | C | W3 |  | CW2069 | Q/320582 YZL601-2019 | 1 | 39 |  |  | 1 |  | LN01 |  | 2352 | 1 | WCK05w54000C1 | 0 |  |  | 0 | 0 | 0 |  |  | 1.167 | 1.366 | 17.468 | 1.67 | 8 |  | 2283000858 | 1 | 1
66 | FALSE | 20220221125807 |  |  | LN200214004 | SG35WV1900 | 0.35 | 1200 | 7.53 | LJ2 |  | W1CY02D008 | D223882600 | WV1900(1) | CR | 800001 |  | 2375 | 0.35 | 1201 | 508 | 1147 | C | W3 |  | CW2069 | Q/320582 YZL601-2019 | 1 | 39 |  |  | 1 |  | LN01 |  | 2375 | 1 | WCK05w54000C1 | 0 |  |  | 0 | 0 | 0 |  |  | 1.087 | 1.281 | 18.309 | 1.67 | 5 |  | 2283000860 | 1 | 1
67 | FALSE | 20220123125011 |  |  | LN200081603 | SG35WV1900 | 0.35 | 1200 | 7.58 | LJ2 |  | W1CY02D008 | D119656001 | WV1900(1) | CR | 800001 |  | 2370 | 0.35 | 1201 | 508 | 1146 | C | W3 |  | CW2069 | Q/320582 YZL601-2019 | 1 | 39 |  |  | 1 |  | LN01 |  | 2370 | 1 | WCK05w54000C1 | 0 |  |  | 0 | 0 | 0 |  |  | 1.259 | 1.139 | 17.979 | 1.67 | 5 |  | 2181011317 | 1 | 1
68 | FALSE | 20220122001728 |  |  | LN200084001 | SG35WV1900 | 0.35 | 1200 | 7.585 | LJ3 |  | W1BY01D005 | D121086000 | WV1900(1) | CR | 800001 |  | 2366 | 0.35 | 1201 | 508 | 1146 | C | W3 |  | CW2069 | Q/320582 YZL601-2019 | 1 | 39 |  |  | 1 |  | LN01 |  | 2366 | 1 | WCK05w54000C1 | 0 |  |  | 0 | 0 | 0 |  |  | 1.289 | 1.133 | 18.239 | 1.68 | 7 |  | 2182011762 | 1 | 1
69 | FALSE | 20220328033747 |  |  | LN200366002 | SG35WV1900 | 0.35 | 1200 | 7.59 | LJ2 |  | W1CY02D008 | D223883300 | WV1900(1) | CR | 800001 |  | 2397 | 0.35 | 1201 | 508 | 1152 | C | W3 |  | CW2069 | Q/320582 YZL601-2019 | 1 | 39 |  |  | 1 |  | LN01 |  | 2397 | 1 | WCK05w54000C1 | 0 |  |  | 0 | 0 | 0 |  |  | 1.403 | 1.363 | 17.637 | 1.66 | 7 |  | 2283000860 | 1 | 1
70 | FALSE | 20220123124333 |  |  | LN200081602 | SG35WV1900 | 0.35 | 1200 | 7.65 | LJ2 |  | W1CY02D008 | D119656001 | WV1900(1) | CR | 800001 |  | 2405 | 0.35 | 1201 | 508 | 1153 | C | W3 |  | CW2069 | Q/320582 YZL601-2019 | 1 | 39 |  |  | 1 |  | LN01 |  | 2405 | 1 | WCK05w54000C1 | 0 |  |  | 0 | 0 | 0 |  |  | 1.259 | 1.139 | 17.979 | 1.67 | 4 |  | 2181011317 | 1 | 1
71 | FALSE | 20220120140452 |  |  | LN200081403 | SG35WV1900 | 0.35 | 1200 | 7.65 | LJ2 |  | W1AB06D001 | D119652600 | WV1900(1) | CR | 800001 |  | 2375 | 0.35 | 1201 | 508 | 1147 | C | W3 |  | CW2069 | Q/320582 YZL601-2019 | 1 | 39 |  |  | 1 |  | LN01 |  | 2375 | 1 | WCK05w54000C1 | 0 | 卷中间零星断续单机架油斑（复检合格） |  | 0 | 0 | 0 |  |  | 1.326 | 1.177 | 18.037 | 1.67 | 4 |  | 2181011314 | 1 | 1
72 | FALSE | 20220123122951 |  |  | LN200081502 | SG35WV1900 | 0.35 | 1200 | 7.705 | LJ2 |  | W1AB06D001 | D119652400 | WV1900(1) | CR | 800001 |  | 2411 | 0.35 | 1201 | 508 | 1154 | C | W3 |  | CW2069 | Q/320582 YZL601-2019 | 1 | 39 |  |  | 1 |  | LN01 |  | 2411 | 1 | WCK05w54000C1 | 0 |  |  | 0 | 0 | 0 |  |  | 1.326 | 1.177 | 17.776 | 1.67 | 5 |  | 2181011314 | 1 | 1
73 | FALSE | 20220118222326 |  |  | LN200075201 | SG35WV1900 | 0.35 | 1200 | 7.875 | LJ2 |  | W1BY01D005 | D121086100 | WV1900(1) | CR | 800001 |  | 2474 | 0.35 | 1201 | 508 | 1166 | C | W3 |  | CW2069 | Q/320582 YZL601-2019 | 1 | 39 |  |  | 1 |  | LN01 |  | 2474 | 1 | WCK05w54000C1 | 0 |  |  | 0 | 0 | 0 |  |  | 1.408 | 1.339 | 17.984 | 1.67 | 6 |  | 2182011763 | 1 | 1
74 | FALSE | 20220118224125 |  |  | LN200075202 | SG35WV1900 | 0.35 | 1200 | 8.01 | LJ2 |  | W1BY01D005 | D121086100 | WV1900(1) | CR | 800001 |  | 2507 | 0.35 | 1201 | 508 | 1173 | C | W3 |  | CW2069 | Q/320582 YZL601-2019 | 1 | 39 |  |  | 1 |  | LN01 |  | 2507 | 1 | WCK05w54000C1 | 0 |  |  | 0 | 0 | 0 |  |  | 1.408 | 1.339 | 17.984 | 1.67 | 7 |  | 2182011763 | 1 | 1
75 | FALSE | 20220122002848 |  |  | LN200084403 | SG35WV1900 | 0.35 | 1200 | 8.025 | LJ3 |  | W1BY01D005 | D121086300 | WV1900(1) | CR | 800001 |  | 2521 | 0.35 | 1201 | 508 | 1175 | C | W3 |  | CW2069 | Q/320582 YZL601-2019 | 1 | 39 |  |  | 1 |  | LN01 |  | 2521 | 1 | WCK05w54000C1 | 0 |  |  | 0 | 0 | 0 |  |  | 1.289 | 1.133 | 18.306 | 1.68 | 9 |  | 2182011762 | 1 | 1
76 | FALSE | 20220122002426 |  |  | LN200084402 | SG35WV1900 | 0.35 | 1200 | 8.095 | LJ3 |  | W1BY01D005 | D121086300 | WV1900(1) | CR | 800001 |  | 2541 | 0.35 | 1201 | 508 | 1179 | C | W3 |  | CW2069 | Q/320582 YZL601-2019 | 1 | 39 |  |  | 1 |  | LN01 |  | 2541 | 1 | WCK05w54000C1 | 0 |  |  | 0 | 0 | 0 |  |  | 1.289 | 1.133 | 18.306 | 1.68 | 6 |  | 2182011762 | 1 | 1
77 | FALSE | 20220120153848 |  |  | LN200082003 | SG35WV1900 | 0.35 | 1200 | 8.335 | LJ2 |  | W1BY01D005 | D121086800 | WV1900(1) | CR | 800001 |  | 2594 | 0.35 | 1201 | 508 | 1189 | C | W3 |  | CW2069 | Q/320582 YZL601-2019 | 1 | 39 |  |  | 1 |  | LN01 |  | 2594 | 1 | WCK05w54000C1 | 0 |  |  | 0 | 0 | 0 |  |  | 1.257 | 1.11 | 17.52 | 1.67 | 5 |  | 2182011764 | 1 | 1
78 | FALSE | 20220122023357 |  |  | LN200084803 | SG35WV1900 | 0.35 | 1200 | 8.5 | LJ2 |  | W1BY01D005 | D119661000 | WV1900(1) | CR | 800001 |  | 2664 | 0.35 | 1201 | 508 | 1202 | C | W3 |  | CW2069 | Q/320582 YZL601-2019 | 1 | 39 |  |  | 1 |  | LN01 |  | 2664 | 1 | WCK05w54000C1 | 0 |  |  | 0 | 0 | 0 |  |  | 1.288 | 1.124 | 18.294 | 1.67 | 7 |  | 2181011323 | 1 | 1
79 | FALSE | 20220122014056 |  |  | LN200084603 | SG35WV1900 | 0.35 | 1200 | 8.515 | LJ2 |  | W1BY01D005 | D121085800 | WV1900(1) | CR | 800001 |  | 2655 | 0.35 | 1201 | 508 | 1201 | C | W3 |  | CW2069 | Q/320582 YZL601-2019 | 1 | 39 |  |  | 1 |  | LN01 |  | 2655 | 1 | WCK05w54000C1 | 0 |  |  | 0 | 0 | 0 |  |  | 1.269 | 1.13 | 17.594 | 1.67 | 7 |  | 2182011762 | 1 | 1
80 | FALSE | 20220120153206 |  |  | LN200082002 | SG35WV1900 | 0.35 | 1200 | 8.56 | LJ2 |  | W1BY01D005 | D121086800 | WV1900(1) | CR | 800001 |  | 2671 | 0.35 | 1201 | 508 | 1203 | C | W3 |  | CW2069 | Q/320582 YZL601-2019 | 1 | 39 |  |  | 1 |  | LN01 |  | 2671 | 1 | WCK05w54000C1 | 0 |  |  | 0 | 0 | 0 |  |  | 1.257 | 1.11 | 17.52 | 1.67 | 7 |  | 2182011764 | 1 | 1
81 | FALSE | 20220328011635 |  |  | LN200365801 | SG35WV1900 | 0.35 | 1200 | 8.635 | LJ2 |  | W1CY02D008 | D121085300 | WV1900(1) | CR | 800001 |  | 2726 | 0.35 | 1201 | 508 | 1214 | C | W3 |  | CW2069 | Q/320582 YZL601-2019 | 1 | 39 |  |  | 1 |  | LN01 |  | 2726 | 1 | WCK05w54000C1 | 0 |  |  | 0 | 0 | 0 |  |  | 1.416 | 1.376 | 17.908 | 1.67 | 7 |  | 2182011763 | 1 | 1
82 | FALSE | 20220122021741 |  |  | LN200084802 | SG35WV1900 | 0.35 | 1200 | 8.64 | LJ2 |  | W1BY01D005 | D119661000 | WV1900(1) | CR | 800001 |  | 2713 | 0.35 | 1201 | 508 | 1211 | C | W3 |  | CW2069 | Q/320582 YZL601-2019 | 1 | 39 |  |  | 1 |  | LN01 |  | 2713 | 1 | WCK05w54000C1 | 0 |  |  | 0 | 0 | 0 |  |  | 1.288 | 1.124 | 18.294 | 1.67 | 7 |  | 2181011323 | 1 | 1
83 | FALSE | 20220122013036 |  |  | LN200084602 | SG35WV1900 | 0.35 | 1200 | 8.64 | LJ2 |  | W1BY01D005 | D121085800 | WV1900(1) | CR | 800001 |  | 2695 | 0.35 | 1201 | 508 | 1208 | C | W3 |  | CW2069 | Q/320582 YZL601-2019 | 1 | 39 |  |  | 1 |  | LN01 |  | 2695 | 1 | WCK05w54000C1 | 0 |  |  | 0 | 0 | 0 |  |  | 1.269 | 1.13 | 17.594 | 1.67 | 8 |  | 2182011762 | 1 | 1
84 | FALSE | 20220704041846 |  |  | LN200760301 | SG35WV2000 | 0.35 | 1030 | 4.164 | LJ2 |  | W26Y01D001 | D232738100 | WV2000(1) | CR | 800001 |  | 1515 | 0.35 | 1031 | 508 | 966 | C | W3 |  | CW2107 | Q/320582 YZL601-2019 | 1 | 39 |  |  | 1 |  | LN01 |  | 1515 | 1 | WCK05w49000C1 | 0 | H005炼钢孔洞分切已切除L |  | 0 | 0 | 0 |  |  | 1.503 | 1.521 | 18.589 | 1.68 | 4 |  | 2283006078 | 1 | 1
85 | FALSE | 20220704090820 |  |  | LN200761102 | SG35WV2000 | 0.35 | 1030 | 5.19 | LJ3 |  | W26Y01D001 | D232740300 | WV2000(1) | CR | 800001 |  | 1887 | 0.35 | 1031 | 508 | 1048 | C | W3 |  | CW2107 | Q/320582 YZL601-2019 | 1 | 39 |  |  | 1 |  | LN01 |  | 1887 | 1 | WCK05w49000C1 | 0 |  |  | 0 | 0 | 0 |  |  | 1.426 | 1.425 | 18.417 | 1.68 | 3 |  | 2283006072 | 1 | 1
86 | FALSE | 20220630013358 |  |  | LM200815301 | SG35WV2000 | 0.35 | 1030 | 5.23 | LJ2 |  | W26Y01D001 | D232748500 | WV2000(1) | CR | 800001 |  | 1898 | 0.35 | 1031 | 508 | 1051 | C | W3 |  | CW2107 | Q/320582 YZL601-2019 | 1 | 39 |  |  | 1 |  | LM01 |  | 1898 | 1 | WCK05w49000C1 | 0 |  |  | 0 | 0 | 0 |  |  | 1.488 | 1.477 | 18.187 | 1.68 | 4 |  | 2283006068 | 1 | 1
87 | FALSE | 20220704013909 |  |  | LN200759802 | SG35WV2000 | 0.35 | 1030 | 5.27 | LJ2 |  | W26Y01D001 | D232747600 | WV2000(1) | CR | 800001 |  | 1913 | 0.35 | 1031 | 508 | 1054 | C | W3 |  | CW2107 | Q/320582 YZL601-2019 | 1 | 39 |  |  | 1 |  | LN01 |  | 1913 | 1 | WCK05w49000C1 | 0 |  |  | 0 | 0 | 0 |  |  | 1.437 | 1.422 | 18.475 | 1.68 | 5 |  | 2283006077 | 1 | 1
88 | FALSE | 20220629191835 |  |  | LN200744201 | SG35WV2000 | 0.35 | 1030 | 5.32 | LJ2 |  | W26Y01D001 | D232728600 | WV2000(1) | CR | 800001 |  | 1940 | 0.35 | 1031 | 508 | 1060 | C | W3 |  | CW2107 | Q/320582 YZL601-2019 | 1 | 39 |  |  | 1 |  | LN01 |  | 1940 | 1 | WCK05w49000C1 | 0 |  |  | 0 | 0 | 0 |  |  | 1.362 | 1.343 | 18.163 | 1.69 | 3 |  | 2283006069 | 1 | 1
89 | FALSE | 20220630005336 |  |  | LN200747401 | SG35WV2000 | 0.35 | 1030 | 5.355 | LJ2 |  | W26Y01D001 | D232728200 | WV2000(1) | CR | 800001 |  | 1947 | 0.35 | 1031 | 508 | 1061 | C | W3 |  | CW2107 | Q/320582 YZL601-2019 | 1 | 39 |  |  | 1 |  | LN01 |  | 1947 | 1 | WCK05w49000C1 | 0 |  |  | 0 | 0 | 0 |  |  | 1.387 | 1.363 | 18.727 | 1.69 | 4 |  | 2283006069 | 1 | 1
90 | FALSE | 20220703105928 |  |  | LN200763101 | SG35WV2000 | 0.35 | 1030 | 5.365 | LJ2 |  | W26Y01D001 | D232741500 | WV2000(1) | CR | 800001 |  | 1954 | 0.35 | 1031 | 508 | 1063 | C | W3 |  | CW2107 | Q/320582 YZL601-2019 | 1 | 39 |  |  | 1 |  | LN01 |  | 1954 | 1 | WCK05w49000C1 | 0 |  |  | 0 | 0 | 0 |  |  | 1.385 | 1.388 | 18.749 | 1.69 | 5 |  | 2283006070 | 1 | 1
91 | FALSE | 20220704030127 |  |  | LN200760902 | SG35WV2000 | 0.35 | 1030 | 5.385 | LJ2 |  | W26Y01D001 | D232747200 | WV2000(1) | CR | 800001 |  | 1954 | 0.35 | 1031 | 508 | 1063 | C | W3 |  | CW2107 | Q/320582 YZL601-2019 | 1 | 39 |  |  | 1 |  | LN01 |  | 1954 | 1 | WCK05w49000C1 | 0 |  |  | 0 | 0 | 0 |  |  | 1.416 | 1.41 | 18.457 | 1.68 | 6 |  | 2283006077 | 1 | 1
92 | FALSE | 20220704024429 |  |  | LN200760201 | SG35WV2000 | 0.35 | 1030 | 5.395 | LJ2 |  | W26Y01D001 | D232726900 | WV2000(1) | CR | 800001 |  | 1966 | 0.35 | 1031 | 508 | 1065 | C | W3 |  | CW2107 | Q/320582 YZL601-2019 | 1 | 39 |  |  | 1 |  | LN01 |  | 1966 | 1 | WCK05w49000C1 | 0 |  |  | 0 | 0 | 0 |  |  | 1.412 | 1.412 | 18.404 | 1.69 | 3 |  | 2283006065 | 1 | 1
93 | FALSE | 20220819222057 |  |  | LN200851503 | SG35WV2000 | 0.35 | 1030 | 5.405 | LJ3 |  | W26Y01D001 | D232740000 | WV2000(1) | CR | 800001 |  | 1961 | 0.35 | 1031 | 508 | 1064 | C | W3 |  | CW2107 | Q/320582 YZL601-2019 | 1 | 39 |  |  | 1 |  | LN01 |  | 1961 | 1 | WCK05w49000C1 | 0 |  |  | 0 | 0 | 0 |  |  | 1.075 | 1.461 | 19.068 | 1.68 | 5 |  | 2283006072 | 1 | 1
94 | FALSE | 20220704033031 |  |  | LN200760503 | SG35WV2000 | 0.35 | 1030 | 5.41 | LJ2 |  | W26Y01D001 | D232728000 | WV2000(1) | CR | 800001 |  | 1956 | 0.35 | 1031 | 508 | 1063 | C | W3 |  | CW2107 | Q/320582 YZL601-2019 | 1 | 39 |  |  | 1 |  | LN01 |  | 1956 | 1 | WCK05w49000C1 | 0 |  |  | 0 | 0 | 0 |  |  | 1.416 | 1.41 | 18.57 | 1.68 | 6 |  | 2283006066 | 1 | 1
95 | FALSE | 20220704024009 |  |  | LN200760103 | SG35WV2000 | 0.35 | 1030 | 5.43 | LJ2 |  | W26Y01D001 | D232739400 | WV2000(1) | CR | 800001 |  | 1967 | 0.35 | 1031 | 508 | 1065 | C | W3 |  | CW2107 | Q/320582 YZL601-2019 | 1 | 39 |  |  | 1 |  | LN01 |  | 1967 | 1 | WCK05w49000C1 | 0 |  |  | 0 | 0 | 0 |  |  | 1.412 | 1.412 | 18.475 | 1.68 | 6 |  | 2283006074 | 1 | 1
96 | FALSE | 20220630014037 |  |  | LM200815302 | SG35WV2000 | 0.35 | 1030 | 5.435 | LJ2 |  | W26Y01D001 | D232748500 | WV2000(1) | CR | 800001 |  | 1977 | 0.35 | 1031 | 508 | 1067 | C | W3 |  | CW2107 | Q/320582 YZL601-2019 | 1 | 39 |  |  | 1 |  | LM01 |  | 1977 | 1 | WCK05w49000C1 | 0 |  |  | 0 | 0 | 0 |  |  | 1.488 | 1.477 | 18.187 | 1.68 | 4 |  | 2283006068 | 1 | 1
97 | FALSE | 20220704042940 |  |  | LN200760803 | SG35WV2000 | 0.35 | 1030 | 5.44 | LJ2 |  | W26Y01D001 | D232741100 | WV2000(1) | CR | 800001 |  | 1970 | 0.35 | 1031 | 508 | 1066 | C | W3 |  | CW2107 | Q/320582 YZL601-2019 | 1 | 39 |  |  | 1 |  | LN01 |  | 1970 | 1 | WCK05w49000C1 | 0 |  |  | 0 | 0 | 0 |  |  | 1.424 | 1.421 | 18.628 | 1.69 | 6 |  | 2283006070 | 1 | 1
98 | FALSE | 20220703101719 |  |  | LN200759502 | SG35WV2000 | 0.35 | 1030 | 5.455 | LJ2 |  | W26Y01D001 | D232747300 | WV2000(1) | CR | 800001 |  | 1985 | 0.35 | 1031 | 508 | 1069 | C | W3 |  | CW2107 | Q/320582 YZL601-2019 | 1 | 39 |  |  | 1 |  | LN01 |  | 1985 | 1 | WCK05w49000C1 | 0 |  |  | 0 | 0 | 0 |  |  | 1.46 | 1.425 | 18.392 | 1.68 | 7 |  | 2283006077 | 1 | 1
99 | FALSE | 20220703103224 |  |  | LN200759503 | SG35WV2000 | 0.35 | 1030 | 5.46 | LJ2 |  | W26Y01D001 | D232747300 | WV2000(1) | CR | 800001 |  | 1980 | 0.35 | 1031 | 508 | 1068 | C | W3 |  | CW2107 | Q/320582 YZL601-2019 | 1 | 39 |  |  | 1 |  | LN01 |  | 1980 | 1 | WCK05w49000C1 | 0 |  |  | 0 | 0 | 0 |  |  | 1.46 | 1.425 | 18.392 | 1.68 | 7 |  | 2283006077 | 1 | 1
100 | FALSE | 20220630111402 |  |  | LN200759003 | SG35WV2000 | 0.35 | 1030 | 5.48 | LJ2 |  | W26Y01D001 | D232725800 | WV2000(1) | CR | 800001 |  | 1987 | 0.35 | 1031 | 508 | 1069 | C | W3 |  | CW2107 | Q/320582 YZL601-2019 | 1 | 39 |  |  | 1 |  | LN01 |  | 1987 | 1 | WCK05w49000C1 | 0 |  |  | 0 | 0 | 0 |  |  | 1.426 | 1.453 | 18.09 | 1.69 | 6 |  | 2283006066 | 1 | 1
101 | FALSE | 20220703110901 |  |  | LN200763003 | SG35WV2000 | 0.35 | 1030 | 5.495 | LJ2 |  | W26Y01D001 | D232728300 | WV2000(1) | CR | 800001 |  | 1991 | 0.35 | 1031 | 508 | 1070 | C | W3 |  | CW2107 | Q/320582 YZL601-2019 | 1 | 39 |  |  | 1 |  | LN01 |  | 1991 | 1 | WCK05w49000C1 | 0 |  |  | 0 | 0 | 0 |  |  | 1.389 | 1.418 | 18.55 | 1.69 | 5 |  | 2283006069 | 1 | 1
102 | FALSE | 20220821220726 |  |  | LN200864003 | SG35WV2000 | 0.35 | 1030 | 5.495 | LJ2 |  | W26Y01D001 | D232725700 | WV2000(1) | CR | 800001 |  | 1986 | 0.35 | 1031 | 508 | 1069 | C | W3 |  | CW2107 | Q/320582 YZL601-2019 | 1 | 39 |  |  | 1 |  | LN01 |  | 1986 | 1 | WCK05w49000C1 | 0 |  |  | 0 | 0 | 0 |  |  | 1.097 | 1.483 | 19.072 | 1.69 | 6 |  | 2283006065 | 1 | 1
103 | FALSE | 20220819220636 |  |  | LN200851501 | SG35WV2000 | 0.35 | 1030 | 5.495 | LJ3 |  | W26Y01D001 | D232740000 | WV2000(1) | CR | 800001 |  | 2004 | 0.35 | 1031 | 508 | 1073 | C | W3 |  | CW2107 | Q/320582 YZL601-2019 | 1 | 39 |  |  | 1 |  | LN01 |  | 2004 | 1 | WCK05w49000C1 | 0 |  |  | 0 | 0 | 0 |  |  | 1.075 | 1.461 | 19.068 | 1.68 | 7 |  | 2283006072 | 1 | 1
104 | FALSE | 20220704040722 |  |  | LN200760703 | SG35WV2000 | 0.35 | 1030 | 5.495 | LJ2 |  | W26Y01D001 | D232747800 | WV2000(1) | CR | 800001 |  | 1988 | 0.35 | 1031 | 508 | 1070 | C | W3 |  | CW2107 | Q/320582 YZL601-2019 | 1 | 39 |  |  | 1 |  | LN01 |  | 1988 | 1 | WCK05w49000C1 | 0 |  |  | 0 | 0 | 0 |  |  | 1.503 | 1.521 | 18.438 | 1.68 | 6 |  | 2283006077 | 1 | 1
105 | FALSE | 20220703104641 |  |  | LN200762902 | SG35WV2000 | 0.35 | 1030 | 5.52 | LJ2 |  | W26Y01D001 | D232727100 | WV2000(1) | CR | 800001 |  | 2001 | 0.35 | 1031 | 508 | 1072 | C | W3 |  | CW2107 | Q/320582 YZL601-2019 | 1 | 39 |  |  | 1 |  | LN01 |  | 2001 | 1 | WCK05w49000C1 | 0 |  |  | 0 | 0 | 0 |  |  | 1.443 | 1.411 | 18.439 | 1.69 | 5 |  | 2283006066 | 1 | 1
106 | FALSE | 20220704030923 |  |  | LN200760903 | SG35WV2000 | 0.35 | 1030 | 5.54 | LJ2 |  | W26Y01D001 | D232747200 | WV2000(1) | CR | 800001 |  | 2004 | 0.35 | 1031 | 508 | 1073 | C | W3 |  | CW2107 | Q/320582 YZL601-2019 | 1 | 39 |  |  | 1 |  | LN01 |  | 2004 | 1 | WCK05w49000C1 | 0 |  |  | 0 | 0 | 0 |  |  | 1.416 | 1.41 | 18.457 | 1.68 | 5 |  | 2283006077 | 1 | 1
107 | FALSE | 20220703094507 |  |  | LN200759201 | SG35WV2000 | 0.35 | 1030 | 5.545 | LJ2 |  | W26Y01D001 | D232727700 | WV2000(1) | CR | 800001 |  | 2020 | 0.35 | 1031 | 508 | 1076 | C | W3 |  | CW2107 | Q/320582 YZL601-2019 | 1 | 39 |  |  | 1 |  | LN01 |  | 2020 | 1 | WCK05w49000C1 | 0 |  |  | 0 | 0 | 0 |  |  | 1.46 | 1.425 | 18.371 | 1.68 | 6 |  | 2283006068 | 1 | 1
108 | FALSE | 20220703092450 |  |  | LN200759303 | SG35WV2000 | 0.35 | 1030 | 5.58 | LJ2 |  | W26Y01D001 | D232741300 | WV2000(1) | CR | 800001 |  | 2016 | 0.35 | 1031 | 508 | 1075 | C | W3 |  | CW2107 | Q/320582 YZL601-2019 | 1 | 39 |  |  | 1 |  | LN01 |  | 2016 | 1 | WCK05w49000C1 | 0 |  |  | 0 | 0 | 0 |  |  | 1.434 | 1.403 | 18.899 | 1.68 | 5 |  | 2283006070 | 1 | 1
109 | FALSE | 20220703120051 |  |  | LN200763102 | SG35WV2000 | 0.35 | 1030 | 5.59 | LJ2 |  | W26Y01D001 | D232741500 | WV2000(1) | CR | 800001 |  | 2036 | 0.35 | 1031 | 508 | 1080 | C | W3 |  | CW2107 | Q/320582 YZL601-2019 | 1 | 39 |  |  | 1 |  | LN01 |  | 2036 | 1 | WCK05w49000C1 | 0 |  |  | 0 | 0 | 0 |  |  | 1.385 | 1.388 | 18.749 | 1.69 | 7 |  | 2283006070 | 1 | 1
110 | FALSE | 20220703100330 |  |  | LN200759203 | SG35WV2000 | 0.35 | 1030 | 5.6 | LJ2 |  | W26Y01D001 | D232727700 | WV2000(1) | CR | 800001 |  | 2026 | 0.35 | 1031 | 508 | 1078 | C | W3 |  | CW2107 | Q/320582 YZL601-2019 | 1 | 39 |  |  | 1 |  | LN01 |  | 2026 | 1 | WCK05w49000C1 | 0 |  |  | 0 | 0 | 0 |  |  | 1.46 | 1.425 | 18.371 | 1.68 | 5 |  | 2283006068 | 1 | 1
111 | FALSE | 20220704033828 |  |  | LN200760601 | SG35WV2000 | 0.35 | 1030 | 5.615 | LJ2 |  | W26Y01D001 | D232740800 | WV2000(1) | CR | 800001 |  | 2047 | 0.35 | 1031 | 508 | 1082 | C | W3 |  | CW2107 | Q/320582 YZL601-2019 | 1 | 39 |  |  | 1 |  | LN01 |  | 2047 | 1 | WCK05w49000C1 | 0 |  |  | 0 | 0 | 0 |  |  | 1.503 | 1.521 | 18.535 | 1.68 | 3 |  | 2283006070 | 1 | 1
112 | FALSE | 20220704021725 |  |  | LN200759903 | SG35WV2000 | 0.35 | 1030 | 5.625 | LJ2 |  | W26Y01D001 | D232726100 | WV2000(1) | CR | 800001 |  | 2043 | 0.35 | 1031 | 508 | 1081 | C | W3 |  | CW2107 | Q/320582 YZL601-2019 | 1 | 39 |  |  | 1 |  | LN01 |  | 2043 | 1 | WCK05w49000C1 | 0 |  |  | 0 | 0 | 0 |  |  | 1.412 | 1.412 | 18.341 | 1.69 | 6 |  | 2283006066 | 1 | 1
113 | FALSE | 20220630110300 |  |  | LN200758801 | SG35WV2000 | 0.35 | 1030 | 5.63 | LJ2 |  | W26Y01D001 | D232740400 | WV2000(1) | CR | 800001 |  | 2047 | 0.35 | 1031 | 508 | 1082 | C | W3 |  | CW2107 | Q/320582 YZL601-2019 | 1 | 39 |  |  | 1 |  | LN01 |  | 2047 | 1 | WCK05w49000C1 | 0 |  |  | 0 | 0 | 0 |  |  | 1.426 | 1.453 | 18.489 | 1.69 | 3 |  | 2283006072 | 1 | 1
114 | FALSE | 20220630111909 |  |  | LN200758802 | SG35WV2000 | 0.35 | 1030 | 5.63 | LJ2 |  | W26Y01D001 | D232740400 | WV2000(1) | CR | 800001 |  | 2047 | 0.35 | 1031 | 508 | 1082 | C | W3 |  | CW2107 | Q/320582 YZL601-2019 | 1 | 39 |  |  | 1 |  | LN01 |  | 2047 | 1 | WCK05w49000C1 | 0 |  |  | 0 | 0 | 0 |  |  | 1.426 | 1.453 | 18.489 | 1.69 | 4 |  | 2283006072 | 1 | 1
115 | FALSE | 20220704034702 |  |  | LN200760602 | SG35WV2000 | 0.35 | 1030 | 5.64 | LJ2 |  | W26Y01D001 | D232740800 | WV2000(1) | CR | 800001 |  | 2055 | 0.35 | 1031 | 508 | 1083 | C | W3 |  | CW2107 | Q/320582 YZL601-2019 | 1 | 39 |  |  | 1 |  | LN01 |  | 2055 | 1 | WCK05w49000C1 | 0 |  |  | 0 | 0 | 0 |  |  | 1.503 | 1.521 | 18.535 | 1.68 | 3 |  | 2283006070 | 1 | 1
116 | FALSE | 20220703095508 |  |  | LN200759202 | SG35WV2000 | 0.35 | 1030 | 5.645 | LJ2 |  | W26Y01D001 | D232727700 | WV2000(1) | CR | 800001 |  | 2054 | 0.35 | 1031 | 508 | 1083 | C | W3 |  | CW2107 | Q/320582 YZL601-2019 | 1 | 39 |  |  | 1 |  | LN01 |  | 2054 | 1 | WCK05w49000C1 | 0 |  |  | 0 | 0 | 0 |  |  | 1.46 | 1.425 | 18.371 | 1.68 | 7 |  | 2283006068 | 1 | 1
117 | FALSE | 20220630101812 |  |  | LN200758702 | SG35WV2000 | 0.35 | 1030 | 5.645 | LJ2 |  | W26Y01D001 | D232728500 | WV2000(1) | CR | 800001 |  | 2059 | 0.35 | 1031 | 508 | 1084 | C | W3 |  | CW2107 | Q/320582 YZL601-2019 | 1 | 39 |  |  | 1 |  | LN01 |  | 2059 | 1 | WCK05w49000C1 | 0 |  |  | 0 | 0 | 0 |  |  | 1.454 | 1.466 | 18.593 | 1.68 | 8 |  | 2283006069 | 1 | 1
118 | FALSE | 20220630161258 |  |  | LN200758703 | SG35WV2000 | 0.35 | 1030 | 5.66 | LJ2 |  | W26Y01D001 | D232728500 | WV2000(1) | CR | 800001 |  | 2057 | 0.35 | 1031 | 508 | 1084 | C | W3 |  | CW2107 | Q/320582 YZL601-2019 | 1 | 39 |  |  | 1 |  | LN01 |  | 2057 | 1 | WCK05w49000C1 | 0 |  |  | 0 | 0 | 0 |  |  | 1.454 | 1.466 | 18.593 | 1.68 | 5 |  | 2283006069 | 1 | 1
119 | FALSE | 20220630094003 |  |  | LN200758601 | SG35WV2000 | 0.35 | 1030 | 5.695 | LJ2 |  | W26Y01D001 | D232747100 | WV2000(1) | CR | 800001 |  | 2078 | 0.35 | 1031 | 508 | 1088 | C | W3 |  | CW2107 | Q/320582 YZL601-2019 | 1 | 39 |  |  | 1 |  | LN01 |  | 2078 | 1 | WCK05w49000C1 | 0 |  |  | 0 | 0 | 0 |  |  | 1.454 | 1.466 | 18.375 | 1.68 | 6 |  | 2283006077 | 1 | 1
120 | FALSE | 20220630101353 |  |  | LN200758701 | SG35WV2000 | 0.35 | 1030 | 5.695 | LJ2 |  | W26Y01D001 | D232728500 | WV2000(1) | CR | 800001 |  | 2076 | 0.35 | 1031 | 508 | 1088 | C | W3 |  | CW2107 | Q/320582 YZL601-2019 | 1 | 39 |  |  | 1 |  | LN01 |  | 2076 | 1 | WCK05w49000C1 | 0 |  |  | 0 | 0 | 0 |  |  | 1.454 | 1.466 | 18.593 | 1.68 | 5 |  | 2283006069 | 1 | 1
121 | FALSE | 20220704021037 |  |  | LN200759902 | SG35WV2000 | 0.35 | 1030 | 5.7 | LJ2 |  | W26Y01D001 | D232726100 | WV2000(1) | CR | 800001 |  | 2079 | 0.35 | 1031 | 508 | 1088 | C | W3 |  | CW2107 | Q/320582 YZL601-2019 | 1 | 39 |  |  | 1 |  | LN01 |  | 2079 | 1 | WCK05w49000C1 | 0 |  |  | 0 | 0 | 0 |  |  | 1.412 | 1.412 | 18.341 | 1.69 | 3 |  | 2283006066 | 1 | 1
122 | FALSE | 20220704020406 |  |  | LN200759901 | SG35WV2000 | 0.35 | 1030 | 5.705 | LJ2 |  | W26Y01D001 | D232726100 | WV2000(1) | CR | 800001 |  | 2080 | 0.35 | 1031 | 508 | 1089 | C | W3 |  | CW2107 | Q/320582 YZL601-2019 | 1 | 39 |  |  | 1 |  | LN01 |  | 2080 | 1 | WCK05w49000C1 | 0 |  |  | 0 | 0 | 0 |  |  | 1.412 | 1.412 | 18.341 | 1.69 | 2 |  | 2283006066 | 1 | 1
123 | FALSE | 20220704041200 |  |  | LN200760203 | SG35WV2000 | 0.35 | 1030 | 5.72 | LJ2 |  | W26Y01D001 | D232726900 | WV2000(1) | CR | 800001 |  | 2074 | 0.35 | 1031 | 508 | 1087 | C | W3 |  | CW2107 | Q/320582 YZL601-2019 | 1 | 39 |  |  | 1 |  | LN01 |  | 2074 | 1 | WCK05w49000C1 | 0 |  |  | 0 | 0 | 0 |  |  | 1.412 | 1.412 | 18.404 | 1.69 | 3 |  | 2283006065 | 1 | 1
124 | FALSE | 20220704035411 |  |  | LN200760603 | SG35WV2000 | 0.35 | 1030 | 5.72 | LJ2 |  | W26Y01D001 | D232740800 | WV2000(1) | CR | 800001 |  | 2076 | 0.35 | 1031 | 508 | 1088 | C | W3 |  | CW2107 | Q/320582 YZL601-2019 | 1 | 39 |  |  | 1 |  | LN01 |  | 2076 | 1 | WCK05w49000C1 | 0 |  |  | 0 | 0 | 0 |  |  | 1.503 | 1.521 | 18.535 | 1.68 | 2 |  | 2283006070 | 1 | 1
125 | FALSE | 20220821215219 |  |  | LN200864001 | SG35WV2000 | 0.35 | 1030 | 5.74 | LJ2 |  | W26Y01D001 | D232725700 | WV2000(1) | CR | 800001 |  | 2084 | 0.35 | 1031 | 508 | 1089 | C | W3 |  | CW2107 | Q/320582 YZL601-2019 | 1 | 39 |  |  | 1 |  | LN01 |  | 2084 | 1 | WCK05w49000C1 | 0 |  |  | 0 | 0 | 0 |  |  | 1.097 | 1.483 | 19.072 | 1.69 | 5 |  | 2283006065 | 1 | 1
126 | FALSE | 20220629214137 |  |  | LN200744203 | SG35WV2000 | 0.35 | 1030 | 5.75 | LJ2 |  | W26Y01D001 | D232728600 | WV2000(1) | CR | 800001 |  | 2089 | 0.35 | 1031 | 508 | 1090 | C | W3 |  | CW2107 | Q/320582 YZL601-2019 | 1 | 39 |  |  | 1 |  | LN01 |  | 2089 | 1 | WCK05w49000C1 | 0 |  |  | 0 | 0 | 0 |  |  | 1.362 | 1.343 | 18.163 | 1.69 | 4 |  | 2283006069 | 1 | 1
127 | FALSE | 20220704014657 |  |  | LN200759803 | SG35WV2000 | 0.35 | 1030 | 5.755 | LJ2 |  | W26Y01D001 | D232747600 | WV2000(1) | CR | 800001 |  | 2081 | 0.35 | 1031 | 508 | 1089 | C | W3 |  | CW2107 | Q/320582 YZL601-2019 | 1 | 39 |  |  | 1 |  | LN01 |  | 2081 | 1 | WCK05w49000C1 | 0 |  |  | 0 | 0 | 0 |  |  | 1.437 | 1.422 | 18.475 | 1.68 | 5 |  | 2283006077 | 1 | 1
128 | FALSE | 20220703091313 |  |  | LN200759302 | SG35WV2000 | 0.35 | 1030 | 5.755 | LJ2 |  | W26Y01D001 | D232741300 | WV2000(1) | CR | 800001 |  | 2089 | 0.35 | 1031 | 508 | 1091 | C | W3 |  | CW2107 | Q/320582 YZL601-2019 | 1 | 39 |  |  | 1 |  | LN01 |  | 2089 | 1 | WCK05w49000C1 | 0 |  |  | 0 | 0 | 0 |  |  | 1.434 | 1.403 | 18.899 | 1.68 | 6 |  | 2283006070 | 1 | 1
129 | FALSE | 20220628221839 |  |  | LN200744301 | SG35WV2000 | 0.35 | 1030 | 5.775 | LJ2 |  | W26Y01D001 | D232737900 | WV2000(1) | CR | 800001 |  | 2096 | 0.35 | 1031 | 508 | 1092 | C | W3 |  | CW2107 | Q/320582 YZL601-2019 | 1 | 39 |  |  | 1 |  | LN01 |  | 2096 | 1 | WCK05w49000C1 | 0 |  |  | 0 | 0 | 0 |  |  | 1.406 | 1.356 | 18.397 | 1.68 | 6 |  | 2283006078 | 1 | 1
130 | FALSE | 20220819221138 |  |  | LN200851502 | SG35WV2000 | 0.35 | 1030 | 5.78 | LJ3 |  | W26Y01D001 | D232740000 | WV2000(1) | CR | 800001 |  | 2102 | 0.35 | 1031 | 508 | 1093 | C | W3 |  | CW2107 | Q/320582 YZL601-2019 | 1 | 39 |  |  | 1 |  | LN01 |  | 2102 | 1 | WCK05w49000C1 | 0 |  |  | 0 | 0 | 0 |  |  | 1.075 | 1.461 | 19.068 | 1.68 | 4 |  | 2283006072 | 1 | 1
131 | FALSE | 20220630110633 |  |  | LN200759002 | SG35WV2000 | 0.35 | 1030 | 5.78 | LJ2 |  | W26Y01D001 | D232725800 | WV2000(1) | CR | 800001 |  | 2107 | 0.35 | 1031 | 508 | 1094 | C | W3 |  | CW2107 | Q/320582 YZL601-2019 | 1 | 39 |  |  | 1 |  | LN01 |  | 2107 | 1 | WCK05w49000C1 | 0 |  |  | 0 | 0 | 0 |  |  | 1.426 | 1.453 | 18.09 | 1.69 | 5 |  | 2283006066 | 1 | 1
132 | FALSE | 20220704022437 |  |  | LN200760101 | SG35WV2000 | 0.35 | 1030 | 5.785 | LJ2 |  | W26Y01D001 | D232739400 | WV2000(1) | CR | 800001 |  | 2105 | 0.35 | 1031 | 508 | 1094 | C | W3 |  | CW2107 | Q/320582 YZL601-2019 | 1 | 39 |  |  | 1 |  | LN01 |  | 2105 | 1 | WCK05w49000C1 | 0 |  |  | 0 | 0 | 0 |  |  | 1.412 | 1.412 | 18.475 | 1.68 | 7 |  | 2283006074 | 1 | 1
133 | FALSE | 20220704032308 |  |  | LN200760502 | SG35WV2000 | 0.35 | 1030 | 5.785 | LJ2 |  | W26Y01D001 | D232728000 | WV2000(1) | CR | 800001 |  | 2101 | 0.35 | 1031 | 508 | 1093 | C | W3 |  | CW2107 | Q/320582 YZL601-2019 | 1 | 39 |  |  | 1 |  | LN01 |  | 2101 | 1 | WCK05w49000C1 | 0 |  |  | 0 | 0 | 0 |  |  | 1.416 | 1.41 | 18.57 | 1.68 | 6 |  | 2283006066 | 1 | 1
134 | FALSE | 20220704025642 |  |  | LN200760202 | SG35WV2000 | 0.35 | 1030 | 5.8 | LJ2 |  | W26Y01D001 | D232726900 | WV2000(1) | CR | 800001 |  | 2117 | 0.35 | 1031 | 508 | 1096 | C | W3 |  | CW2107 | Q/320582 YZL601-2019 | 1 | 39 |  |  | 1 |  | LN01 |  | 2117 | 1 | WCK05w49000C1 | 0 |  |  | 0 | 0 | 0 |  |  | 1.412 | 1.412 | 18.404 | 1.69 | 5 |  | 2283006065 | 1 | 1
135 | FALSE | 20220704035022 |  |  | LN200760701 | SG35WV2000 | 0.35 | 1030 | 5.805 | LJ2 |  | W26Y01D001 | D232747800 | WV2000(1) | CR | 800001 |  | 2112 | 0.35 | 1031 | 508 | 1095 | C | W3 |  | CW2107 | Q/320582 YZL601-2019 | 1 | 39 |  |  | 1 |  | LN01 |  | 2112 | 1 | WCK05w49000C1 | 0 |  |  | 0 | 0 | 0 |  |  | 1.503 | 1.521 | 18.438 | 1.68 | 5 |  | 2283006077 | 1 | 1
136 | FALSE | 20220703085744 |  |  | LN200759301 | SG35WV2000 | 0.35 | 1030 | 5.82 | LJ2 |  | W26Y01D001 | D232741300 | WV2000(1) | CR | 800001 |  | 2114 | 0.35 | 1031 | 508 | 1096 | C | W3 |  | CW2107 | Q/320582 YZL601-2019 | 1 | 39 |  |  | 1 |  | LN01 |  | 2114 | 1 | WCK05w49000C1 | 0 |  |  | 0 | 0 | 0 |  |  | 1.434 | 1.403 | 18.899 | 1.68 | 5 |  | 2283006070 | 1 | 1
137 | FALSE | 20220629193338 |  |  | LN200744202 | SG35WV2000 | 0.35 | 1030 | 5.825 | LJ2 |  | W26Y01D001 | D232728600 | WV2000(1) | CR | 800001 |  | 2124 | 0.35 | 1031 | 508 | 1098 | C | W3 |  | CW2107 | Q/320582 YZL601-2019 | 1 | 39 |  |  | 1 |  | LN01 |  | 2124 | 1 | WCK05w49000C1 | 0 |  |  | 0 | 0 | 0 |  |  | 1.362 | 1.343 | 18.163 | 1.69 | 3 |  | 2283006069 | 1 | 1
138 | FALSE | 20220703104126 |  |  | LN200762901 | SG35WV2000 | 0.35 | 1030 | 5.845 | LJ2 |  | W26Y01D001 | D232727100 | WV2000(1) | CR | 800001 |  | 2132 | 0.35 | 1031 | 508 | 1099 | C | W3 |  | CW2107 | Q/320582 YZL601-2019 | 1 | 39 |  |  | 1 |  | LN01 |  | 2132 | 1 | WCK05w49000C1 | 0 |  |  | 0 | 0 | 0 |  |  | 1.443 | 1.411 | 18.439 | 1.69 | 7 |  | 2283006066 | 1 | 1
139 | FALSE | 20220704024922 |  |  | LN200760901 | SG35WV2000 | 0.35 | 1030 | 5.845 | LJ2 |  | W26Y01D001 | D232747200 | WV2000(1) | CR | 800001 |  | 2123 | 0.35 | 1031 | 508 | 1097 | C | W3 |  | CW2107 | Q/320582 YZL601-2019 | 1 | 39 |  |  | 1 |  | LN01 |  | 2123 | 1 | WCK05w49000C1 | 0 |  |  | 0 | 0 | 0 |  |  | 1.416 | 1.41 | 18.457 | 1.68 | 5 |  | 2283006077 | 1 | 1
140 | FALSE | 20220704031422 |  |  | LN200760501 | SG35WV2000 | 0.35 | 1030 | 5.85 | LJ2 |  | W26Y01D001 | D232728000 | WV2000(1) | CR | 800001 |  | 2123 | 0.35 | 1031 | 508 | 1097 | C | W3 |  | CW2107 | Q/320582 YZL601-2019 | 1 | 39 |  |  | 1 |  | LN01 |  | 2123 | 1 | WCK05w49000C1 | 0 |  |  | 0 | 0 | 0 |  |  | 1.416 | 1.41 | 18.57 | 1.68 | 7 |  | 2283006066 | 1 | 1
141 | FALSE | 20220704035919 |  |  | LN200760702 | SG35WV2000 | 0.35 | 1030 | 5.875 | LJ2 |  | W26Y01D001 | D232747800 | WV2000(1) | CR | 800001 |  | 2134 | 0.35 | 1031 | 508 | 1100 | C | W3 |  | CW2107 | Q/320582 YZL601-2019 | 1 | 39 |  |  | 1 |  | LN01 |  | 2134 | 1 | WCK05w49000C1 | 0 |  |  | 0 | 0 | 0 |  |  | 1.503 | 1.521 | 18.438 | 1.68 | 6 |  | 2283006077 | 1 | 1
142 | FALSE | 20220704041531 |  |  | LN200760801 | SG35WV2000 | 0.35 | 1030 | 5.885 | LJ2 |  | W26Y01D001 | D232741100 | WV2000(1) | CR | 800001 |  | 2141 | 0.35 | 1031 | 508 | 1101 | C | W3 |  | CW2107 | Q/320582 YZL601-2019 | 1 | 39 |  |  | 1 |  | LN01 |  | 2141 | 1 | WCK05w49000C1 | 0 |  |  | 0 | 0 | 0 |  |  | 1.424 | 1.421 | 18.628 | 1.69 | 6 |  | 2283006070 | 1 | 1
143 | FALSE | 20220704022908 |  |  | LN200760102 | SG35WV2000 | 0.35 | 1030 | 5.895 | LJ2 |  | W26Y01D001 | D232739400 | WV2000(1) | CR | 800001 |  | 2145 | 0.35 | 1031 | 508 | 1102 | C | W3 |  | CW2107 | Q/320582 YZL601-2019 | 1 | 39 |  |  | 1 |  | LN01 |  | 2145 | 1 | WCK05w49000C1 | 0 |  |  | 0 | 0 | 0 |  |  | 1.412 | 1.412 | 18.475 | 1.68 | 7 |  | 2283006074 | 1 | 1
144 | FALSE | 20220703122205 |  |  | LN200763103 | SG35WV2000 | 0.35 | 1030 | 5.91 | LJ2 |  | W26Y01D001 | D232741500 | WV2000(1) | CR | 800001 |  | 2142 | 0.35 | 1031 | 508 | 1101 | C | W3 |  | CW2107 | Q/320582 YZL601-2019 | 1 | 39 |  |  | 1 |  | LN01 |  | 2142 | 1 | WCK05w49000C1 | 0 |  |  | 0 | 0 | 0 |  |  | 1.385 | 1.388 | 18.749 | 1.69 | 6 |  | 2283006070 | 1 | 1
145 | FALSE | 20220630105540 |  |  | LN200759001 | SG35WV2000 | 0.35 | 1030 | 5.925 | LJ2 |  | W26Y01D001 | D232725800 | WV2000(1) | CR | 800001 |  | 2160 | 0.35 | 1031 | 508 | 1105 | C | W3 |  | CW2107 | Q/320582 YZL601-2019 | 1 | 39 |  |  | 1 |  | LN01 |  | 2160 | 1 | WCK05w49000C1 | 0 |  |  | 0 | 0 | 0 |  |  | 1.426 | 1.453 | 18.09 | 1.69 | 4 |  | 2283006066 | 1 | 1
146 | FALSE | 20220704090057 |  |  | LN200761101 | SG35WV2000 | 0.35 | 1030 | 5.925 | LJ3 |  | W26Y01D001 | D232740300 | WV2000(1) | CR | 800001 |  | 2155 | 0.35 | 1031 | 508 | 1104 | C | W3 |  | CW2107 | Q/320582 YZL601-2019 | 1 | 39 |  |  | 1 |  | LN01 |  | 2155 | 1 | WCK05w49000C1 | 0 |  |  | 0 | 0 | 0 |  |  | 1.426 | 1.425 | 18.417 | 1.68 | 3 |  | 2283006072 | 1 | 1
147 | FALSE | 20220703105113 |  |  | LN200763001 | SG35WV2000 | 0.35 | 1030 | 5.935 | LJ2 |  | W26Y01D001 | D232728300 | WV2000(1) | CR | 800001 |  | 2154 | 0.35 | 1031 | 508 | 1104 | C | W3 |  | CW2107 | Q/320582 YZL601-2019 | 1 | 39 |  |  | 1 |  | LN01 |  | 2154 | 1 | WCK05w49000C1 | 0 |  |  | 0 | 0 | 0 |  |  | 1.389 | 1.418 | 18.55 | 1.69 | 5 |  | 2283006069 | 1 | 1
148 | FALSE | 20220704042229 |  |  | LN200760802 | SG35WV2000 | 0.35 | 1030 | 5.935 | LJ2 |  | W26Y01D001 | D232741100 | WV2000(1) | CR | 800001 |  | 2158 | 0.35 | 1031 | 508 | 1104 | C | W3 |  | CW2107 | Q/320582 YZL601-2019 | 1 | 39 |  |  | 1 |  | LN01 |  | 2158 | 1 | WCK05w49000C1 | 0 |  |  | 0 | 0 | 0 |  |  | 1.424 | 1.421 | 18.628 | 1.69 | 5 |  | 2283006070 | 1 | 1
149 | FALSE | 20220630100546 |  |  | LN200758603 | SG35WV2000 | 0.35 | 1030 | 5.94 | LJ2 |  | W26Y01D001 | D232747100 | WV2000(1) | CR | 800001 |  | 2154 | 0.35 | 1031 | 508 | 1104 | C | W3 |  | CW2107 | Q/320582 YZL601-2019 | 1 | 39 |  |  | 1 |  | LN01 |  | 2154 | 1 | WCK05w49000C1 | 0 |  |  | 0 | 0 | 0 |  |  | 1.454 | 1.466 | 18.375 | 1.68 | 3 |  | 2283006077 | 1 | 1
150 | FALSE | 20220630094638 |  |  | LN200758602 | SG35WV2000 | 0.35 | 1030 | 5.96 | LJ2 |  | W26Y01D001 | D232747100 | WV2000(1) | CR | 800001 |  | 2169 | 0.35 | 1031 | 508 | 1107 | C | W3 |  | CW2107 | Q/320582 YZL601-2019 | 1 | 39 |  |  | 1 |  | LN01 |  | 2169 | 1 | WCK05w49000C1 | 0 |  |  | 0 | 0 | 0 |  |  | 1.454 | 1.466 | 18.375 | 1.68 | 5 |  | 2283006077 | 1 | 1
151 | FALSE | 20220703105536 |  |  | LN200763002 | SG35WV2000 | 0.35 | 1030 | 5.975 | LJ2 |  | W26Y01D001 | D232728300 | WV2000(1) | CR | 800001 |  | 2168 | 0.35 | 1031 | 508 | 1107 | C | W3 |  | CW2107 | Q/320582 YZL601-2019 | 1 | 39 |  |  | 1 |  | LN01 |  | 2168 | 1 | WCK05w49000C1 | 0 |  |  | 0 | 0 | 0 |  |  | 1.389 | 1.418 | 18.55 | 1.69 | 4 |  | 2283006069 | 1 | 1
152 | FALSE | 20220704091735 |  |  | LN200761103 | SG35WV2000 | 0.35 | 1030 | 6 | LJ2 |  | W26Y01D001 | D232740300 | WV2000(1) | CR | 800001 |  | 2173 | 0.35 | 1031 | 508 | 1108 | C | W3 |  | CW2107 | Q/320582 YZL601-2019 | 1 | 39 |  |  | 1 |  | LN01 |  | 2173 | 1 | WCK05w49000C1 | 0 |  |  | 0 | 0 | 0 |  |  | 1.426 | 1.425 | 18.417 | 1.68 | 3 |  | 2283006072 | 1 | 1
153 | FALSE | 20220630010009 |  |  | LN200747403 | SG35WV2000 | 0.35 | 1030 | 6.015 | LJ2 |  | W26Y01D001 | D232728200 | WV2000(1) | CR | 800001 |  | 2177 | 0.35 | 1031 | 508 | 1108 | C | W3 |  | CW2107 | Q/320582 YZL601-2019 | 1 | 39 |  |  | 1 |  | LN01 |  | 2177 | 1 | WCK05w49000C1 | 0 |  |  | 0 | 0 | 0 |  |  | 1.387 | 1.363 | 18.727 | 1.69 | 5 |  | 2283006069 | 1 | 1
154 | FALSE | 20220630005846 |  |  | LN200747402 | SG35WV2000 | 0.35 | 1030 | 6.045 | LJ2 |  | W26Y01D001 | D232728200 | WV2000(1) | CR | 800001 |  | 2195 | 0.35 | 1031 | 508 | 1112 | C | W3 |  | CW2107 | Q/320582 YZL601-2019 | 1 | 39 |  |  | 1 |  | LN01 |  | 2195 | 1 | WCK05w49000C1 | 0 |  |  | 0 | 0 | 0 |  |  | 1.387 | 1.363 | 18.727 | 1.69 | 3 |  | 2283006069 | 1 | 1
155 | FALSE | 20220630112451 |  |  | LN200758803 | SG35WV2000 | 0.35 | 1030 | 6.065 | LJ2 |  | W26Y01D001 | D232740400 | WV2000(1) | CR | 800001 |  | 2197 | 0.35 | 1031 | 508 | 1112 | C | W3 |  | CW2107 | Q/320582 YZL601-2019 | 1 | 39 |  |  | 1 |  | LN01 |  | 2197 | 1 | WCK05w49000C1 | 0 |  |  | 0 | 0 | 0 |  |  | 1.426 | 1.453 | 18.489 | 1.69 | 4 |  | 2283006072 | 1 | 1
156 | FALSE | 20220703101234 |  |  | LN200759501 | SG35WV2000 | 0.35 | 1030 | 6.11 | LJ2 |  | W26Y01D001 | D232747300 | WV2000(1) | CR | 800001 |  | 2226 | 0.35 | 1031 | 508 | 1118 | C | W3 |  | CW2107 | Q/320582 YZL601-2019 | 1 | 39 |  |  | 1 |  | LN01 |  | 2226 | 1 | WCK05w49000C1 | 0 |  |  | 0 | 0 | 0 |  |  | 1.46 | 1.425 | 18.392 | 1.68 | 6 |  | 2283006077 | 1 | 1
157 | FALSE | 20220704013029 |  |  | LN200759801 | SG35WV2000 | 0.35 | 1030 | 6.29 | LJ2 |  | W26Y01D001 | D232747600 | WV2000(1) | CR | 800001 |  | 2284 | 0.35 | 1031 | 508 | 1130 | C | W3 |  | CW2107 | Q/320582 YZL601-2019 | 1 | 39 |  |  | 1 |  | LN01 |  | 2284 | 1 | WCK05w49000C1 | 0 |  |  | 0 | 0 | 0 |  |  | 1.437 | 1.422 | 18.475 | 1.68 | 6 |  | 2283006077 | 1 | 1
158 | FALSE | 20220704044744 |  |  | LN200760303 | SG35WV2000 | 0.35 | 1030 | 6.395 | LJ2 |  | W26Y01D001 | D232738100 | WV2000(1) | CR | 800001 |  | 2321 | 0.35 | 1031 | 508 | 1137 | C | W3 |  | CW2107 | Q/320582 YZL601-2019 | 1 | 39 |  |  | 1 |  | LN01 |  | 2321 | 1 | WCK05w49000C1 | 0 |  |  | 0 | 0 | 0 |  |  | 1.503 | 1.521 | 18.589 | 1.68 | 4 |  | 2283006078 | 1 | 1
159 | FALSE | 20220628222230 |  |  | LN200744302 | SG35WV2000 | 0.35 | 1030 | 6.44 | LJ2 |  | W26Y01D001 | D232737900 | WV2000(1) | CR | 800001 |  | 2330 | 0.35 | 1031 | 508 | 1139 | C | W3 |  | CW2107 | Q/320582 YZL601-2019 | 1 | 39 |  |  | 1 |  | LN01 |  | 2330 | 1 | WCK05w49000C1 | 0 |  |  | 0 | 0 | 0 |  |  | 1.406 | 1.356 | 18.397 | 1.68 | 6 |  | 2283006078 | 1 | 1
160 | FALSE | 20220821215620 |  |  | LN200864002 | SG35WV2000 | 0.35 | 1030 | 6.565 | LJ2 |  | W26Y01D001 | D232725700 | WV2000(1) | CR | 800001 |  | 2383 | 0.35 | 1031 | 508 | 1149 | C | W3 |  | CW2107 | Q/320582 YZL601-2019 | 1 | 39 |  |  | 1 |  | LN01 |  | 2383 | 1 | WCK05w49000C1 | 0 |  |  | 0 | 0 | 0 |  |  | 1.097 | 1.483 | 19.072 | 1.69 | 4 |  | 2283006065 | 1 | 1
161 | FALSE | 20220713081110 |  |  | LN200781500 | SG35WV2000 | 0.35 | 1030 | 6.585 | LJ2 |  | W26Y01D001 | D232746800 | WV2000(1) | CR | 800001 |  | 2368 | 0.35 | 1031 | 508 | 1146 | C | W3 |  | CW2107 | Q/320582 YZL601-2019 | 1 | 39 |  |  | 1 |  | LN01 |  | 2368 | 1 | WCK05w49000C1 | 0 |  |  | 0 | 0 | 0 |  |  | 1.283 | 1.28 | 18.278 | 1.69 | 6 |  | 2283006078 | 1 | 1
162 | FALSE | 20220819213819 |  |  | LN200851401 | SG35WV2000 | 0.35 | 1030 | 6.63 | LJ3 |  | W26Y01D001 | D232747700 | WV2000(1) | CR | 800001 |  | 2413 | 0.35 | 1031 | 508 | 1155 | C | W3 |  | CW2107 | Q/320582 YZL601-2019 | 1 | 39 |  |  | 1 |  | LN01 |  | 2413 | 1 | WCK05w49000C1 | 0 |  |  | 0 | 0 | 0 |  |  | 1.075 | 1.461 | 19 | 1.69 | 7 |  | 2283006077 | 1 | 1
163 | FALSE | 20220630042546 |  |  | LM200816202 | SG35WV2000 | 0.35 | 1030 | 6.63 | LJ2 |  | W26Y01D001 | D232738300 | WV2000(1) | CR | 800001 |  | 2403 | 0.35 | 1031 | 508 | 1153 | C | W3 |  | CW2107 | Q/320582 YZL601-2019 | 1 | 39 |  |  | 1 |  | LM01 |  | 2403 | 1 | WCK05w49000C1 | 0 |  |  | 0 | 0 | 0 |  |  | 1.488 | 1.477 | 18.026 | 1.68 | 3 |  | 2283006076 | 1 | 1
164 | FALSE | 20220704042608 |  |  | LN200760302 | SG35WV2000 | 0.35 | 1030 | 6.77 | LJ2 |  | W26Y01D001 | D232738100 | WV2000(1) | CR | 800001 |  | 2472 | 0.35 | 1031 | 508 | 1166 | C | W3 |  | CW2107 | Q/320582 YZL601-2019 | 1 | 39 |  |  | 1 |  | LN01 |  | 2472 | 1 | WCK05w49000C1 | 0 |  |  | 0 | 0 | 0 |  |  | 1.503 | 1.521 | 18.589 | 1.68 | 5 |  | 2283006078 | 1 | 1
165 | FALSE | 20220630032852 |  |  | LM200815803 | SG35WV2000 | 0.35 | 1030 | 6.85 | LJ2 |  | W26Y01D001 | D232727600 | WV2000(1) | CR | 800001 |  | 2494 | 0.35 | 1031 | 508 | 1170 | C | W3 |  | CW2107 | Q/320582 YZL601-2019 | 1 | 39 |  |  | 1 |  | LM01 |  | 2494 | 1 | WCK05w49000C1 | 0 |  |  | 0 | 0 | 0 |  |  | 1.453 | 1.463 | 18.371 | 1.69 | 4 |  | 2283006068 | 1 | 1
166 | FALSE | 20220714020910 |  |  | LN200781603 | SG35WV2000 | 0.35 | 1030 | 6.905 | LJ2 |  | W26Y01D001 | D232748300 | WV2000(1) | CR | 800001 |  | 2501 | 0.35 | 1031 | 508 | 1172 | C | W3 |  | CW2107 | Q/320582 YZL601-2019 | 1 | 39 |  |  | 1 |  | LN01 |  | 2501 | 1 | WCK05w49000C1 | 0 |  |  | 0 | 0 | 0 |  |  | 1.416 | 1.319 | 18.393 | 1.69 | 7 |  | 2283006069 | 1 | 1
167 | FALSE | 20220630014847 |  |  | LM200815303 | SG35WV2000 | 0.35 | 1030 | 6.92 | LJ2 |  | W26Y01D001 | D232748500 | WV2000(1) | CR | 800001 |  | 2504 | 0.35 | 1031 | 508 | 1172 | C | W3 |  | CW2107 | Q/320582 YZL601-2019 | 1 | 39 |  |  | 1 |  | LM01 |  | 2504 | 1 | WCK05w49000C1 | 0 |  |  | 0 | 0 | 0 |  |  | 1.488 | 1.477 | 18.187 | 1.68 | 5 |  | 2283006068 | 1 | 1
168 | FALSE | 20220629195728 |  |  | LN200744102 | SG35WV2000 | 0.35 | 1030 | 7.075 | LJ2 |  | W26Y01D001 | D232748400 | WV2000(1) | CR | 800001 |  | 2562 | 0.35 | 1031 | 508 | 1183 | C | W3 |  | CW2107 | Q/320582 YZL601-2019 | 1 | 39 |  |  | 1 |  | LN01 |  | 2562 | 1 | WCK05w49000C1 | 0 |  |  | 0 | 0 | 0 |  |  | 1.362 | 1.343 | 18.607 | 1.69 | 5 |  | 2283006068 | 1 | 1
169 | FALSE | 20220630034540 |  |  | LM200816002 | SG35WV2000 | 0.35 | 1030 | 7.2 | LJ2 |  | W26Y01D001 | D232739200 | WV2000(1) | CR | 800001 |  | 2622 | 0.35 | 1031 | 508 | 1194 | C | W3 |  | CW2107 | Q/320582 YZL601-2019 | 1 | 39 |  |  | 1 |  | LM01 |  | 2622 | 1 | WCK05w49000C1 | 0 |  |  | 0 | 0 | 0 |  |  | 1.453 | 1.463 | 18.287 | 1.68 | 6 |  | 2283006074 | 1 | 1
170 | FALSE | 20220630041502 |  |  | LM200816201 | SG35WV2000 | 0.35 | 1030 | 7.25 | LJ2 |  | W26Y01D001 | D232738300 | WV2000(1) | CR | 800001 |  | 2633 | 0.35 | 1031 | 508 | 1196 | C | W3 |  | CW2107 | Q/320582 YZL601-2019 | 1 | 39 |  |  | 1 |  | LM01 |  | 2633 | 1 | WCK05w49000C1 | 0 |  |  | 0 | 0 | 0 |  |  | 1.488 | 1.477 | 18.026 | 1.68 | 4 |  | 2283006076 | 1 | 1
171 | FALSE | 20220703093744 |  |  | LN200762502 | SG35WV2000 | 0.35 | 1030 | 7.275 | LJ2 |  | W26Y01D001 | D232738000 | WV2000(1) | CR | 800001 |  | 2643 | 0.35 | 1031 | 508 | 1198 | C | W3 |  | CW2107 | Q/320582 YZL601-2019 | 1 | 39 |  |  | 1 |  | LN01 |  | 2643 | 1 | WCK05w49000C1 | 0 |  |  | 0 | 0 | 0 |  |  | 1.389 | 1.418 | 18.359 | 1.69 | 6 |  | 2283006078 | 1 | 1
172 | FALSE | 20220629192705 |  |  | LN200744101 | SG35WV2000 | 0.35 | 1030 | 7.335 | LJ2 |  | W26Y01D001 | D232748400 | WV2000(1) | CR | 800001 |  | 2661 | 0.35 | 1031 | 508 | 1202 | C | W3 |  | CW2107 | Q/320582 YZL601-2019 | 1 | 39 |  |  | 1 |  | LN01 |  | 2661 | 1 | WCK05w49000C1 | 0 |  |  | 0 | 0 | 0 |  |  | 1.362 | 1.343 | 18.607 | 1.69 | 6 |  | 2283006068 | 1 | 1
173 | FALSE | 20220822175102 |  |  | LN200864102 | SG35WV2000 | 0.35 | 1030 | 7.385 | LJ2 |  | W26Y01D001 | D232740100 | WV2000(1) | CR | 800001 |  | 2680 | 0.35 | 1031 | 508 | 1205 | C | W3 |  | CW2107 | Q/320582 YZL601-2019 | 1 | 39 |  |  | 1 |  | LN01 |  | 2680 | 1 | WCK05w49000C1 | 0 |  |  | 0 | 0 | 0 |  |  | 1.246 | 1.324 | 18.962 | 1.69 | 4 |  | 2283006072 | 1 | 1
174 | FALSE | 20220714014254 |  |  | LN200781601 | SG35WV2000 | 0.35 | 1030 | 7.44 | LJ2 |  | W26Y01D001 | D232748300 | WV2000(1) | CR | 800001 |  | 2769 | 0.35 | 1031 | 508 | 1221 | C | W3 |  | CW2107 | Q/320582 YZL601-2019 | 1 | 39 |  |  | 1 |  | LN01 |  | 2769 | 1 | WCK05w49000C1 | 0 |  |  | 0 | 0 | 0 |  |  | 1.416 | 1.319 | 18.393 | 1.69 | 7 |  | 2283006069 | 1 | 1
175 | FALSE | 20220714004738 |  |  | LN200781101 | SG35WV2000 | 0.35 | 1030 | 7.45 | LJ2 |  | W26Y01D001 | D232726800 | WV2000(1) | CR | 800001 |  | 2713 | 0.35 | 1031 | 508 | 1211 | C | W3 |  | CW2107 | Q/320582 YZL601-2019 | 1 | 39 |  |  | 1 |  | LN01 |  | 2713 | 1 | WCK05w49000C1 | 0 |  |  | 0 | 0 | 0 |  |  | 1.316 | 1.261 | 18.173 | 1.69 | 7 |  | 2283006065 | 1 | 1
176 | FALSE | 20220630092310 |  |  | LN200758501 | SG35WV2000 | 0.35 | 1030 | 7.495 | LJ2 |  | W26Y01D001 | D232726400 | WV2000(1) | CR | 800001 |  | 2734 | 0.35 | 1031 | 508 | 1215 | C | W3 |  | CW2107 | Q/320582 YZL601-2019 | 1 | 39 |  |  | 1 |  | LN01 |  | 2734 | 1 | WCK05w49000C1 | 0 |  |  | 0 | 0 | 0 |  |  | 1.44 | 1.46 | 18.188 | 1.69 | 3 |  | 2283006065 | 1 | 1
177 | FALSE | 20220714005553 |  |  | LN200781102 | SG35WV2000 | 0.35 | 1030 | 7.53 | LJ2 |  | W26Y01D001 | D232726800 | WV2000(1) | CR | 800001 |  | 2735 | 0.35 | 1031 | 508 | 1215 | C | W3 |  | CW2107 | Q/320582 YZL601-2019 | 1 | 39 |  |  | 1 |  | LN01 |  | 2735 | 1 | WCK05w49000C1 | 0 |  |  | 0 | 0 | 0 |  |  | 1.316 | 1.261 | 18.173 | 1.69 | 7 |  | 2283006065 | 1 | 1
178 | FALSE | 20220703085251 |  |  | LN200762701 | SG35WV2000 | 0.35 | 1030 | 7.55 | LJ2 |  | W26Y01D001 | D232727900 | WV2000(1) | CR | 800001 |  | 2754 | 0.35 | 1031 | 508 | 1219 | C | W3 |  | CW2107 | Q/320582 YZL601-2019 | 1 | 39 |  |  | 1 |  | LN01 |  | 2754 | 1 | WCK05w49000C1 | 0 |  |  | 0 | 0 | 0 |  |  | 1.443 | 1.411 | 18.647 | 1.69 | 5 |  | 2283006068 | 1 | 1
179 | FALSE | 20220703092851 |  |  | LN200762501 | SG35WV2000 | 0.35 | 1030 | 7.555 | LJ2 |  | W26Y01D001 | D232738000 | WV2000(1) | CR | 800001 |  | 2755 | 0.35 | 1031 | 508 | 1219 | C | W3 |  | CW2107 | Q/320582 YZL601-2019 | 1 | 39 |  |  | 1 |  | LN01 |  | 2755 | 1 | WCK05w49000C1 | 0 |  |  | 0 | 0 | 0 |  |  | 1.389 | 1.418 | 18.359 | 1.69 | 5 |  | 2283006078 | 1 | 1
180 | FALSE | 20220630093346 |  |  | LN200758502 | SG35WV2000 | 0.35 | 1030 | 7.57 | LJ2 |  | W26Y01D001 | D232726400 | WV2000(1) | CR | 800001 |  | 2751 | 0.35 | 1031 | 508 | 1218 | C | W3 |  | CW2107 | Q/320582 YZL601-2019 | 1 | 39 |  |  | 1 |  | LN01 |  | 2751 | 1 | WCK05w49000C1 | 0 |  |  | 0 | 0 | 0 |  |  | 1.44 | 1.46 | 18.188 | 1.69 | 4 |  | 2283006065 | 1 | 1
181 | FALSE | 20220703090012 |  |  | LN200762702 | SG35WV2000 | 0.35 | 1030 | 7.57 | LJ2 |  | W26Y01D001 | D232727900 | WV2000(1) | CR | 800001 |  | 2748 | 0.35 | 1031 | 508 | 1218 | C | W3 |  | CW2107 | Q/320582 YZL601-2019 | 1 | 39 |  |  | 1 |  | LN01 |  | 2748 | 1 | WCK05w49000C1 | 0 |  |  | 0 | 0 | 0 |  |  | 1.443 | 1.411 | 18.647 | 1.69 | 7 |  | 2283006068 | 1 | 1
182 | FALSE | 20220630032447 |  |  | LM200815802 | SG35WV2000 | 0.35 | 1030 | 7.67 | LJ2 |  | W26Y01D001 | D232727600 | WV2000(1) | CR | 800001 |  | 2797 | 0.35 | 1031 | 508 | 1227 | C | W3 |  | CW2107 | Q/320582 YZL601-2019 | 1 | 39 |  |  | 1 |  | LM01 |  | 2797 | 1 | WCK05w49000C1 | 0 |  |  | 0 | 0 | 0 |  |  | 1.453 | 1.463 | 18.371 | 1.69 | 3 |  | 2283006068 | 1 | 1
183 | FALSE | 20220703103654 |  |  | LN200762602 | SG35WV2000 | 0.35 | 1030 | 7.7 | LJ2 |  | W26Y01D001 | D232741000 | WV2000(1) | CR | 800001 |  | 2791 | 0.35 | 1031 | 508 | 1226 | C | W3 |  | CW2107 | Q/320582 YZL601-2019 | 1 | 39 |  |  | 1 |  | LN01 |  | 2791 | 1 | WCK05w49000C1 | 0 |  |  | 0 | 0 | 0 |  |  | 1.389 | 1.418 | 18.364 | 1.68 | 5 |  | 2283006072 | 1 | 1
184 | FALSE | 20220822174015 |  |  | LN200864101 | SG35WV2000 | 0.35 | 1030 | 7.76 | LJ2 |  | W26Y01D001 | D232740100 | WV2000(1) | CR | 800001 |  | 2825 | 0.35 | 1031 | 508 | 1232 | C | W3 |  | CW2107 | Q/320582 YZL601-2019 | 1 | 39 |  |  | 1 |  | LN01 |  | 2825 | 1 | WCK05w49000C1 | 0 |  |  | 0 | 0 | 0 |  |  | 1.246 | 1.324 | 18.962 | 1.69 | 5 |  | 2283006072 | 1 | 1
185 | FALSE | 20220704100953 |  |  | LN200761202 | SG35WV2000 | 0.35 | 1030 | 7.8 | LJ2 |  | W26Y01D001 | D232739900 | WV2000(1) | CR | 800001 |  | 2842 | 0.35 | 1031 | 508 | 1235 | C | W3 |  | CW2107 | Q/320582 YZL601-2019 | 1 | 39 |  |  | 1 |  | LN01 |  | 2842 | 1 | WCK05w49000C1 | 0 |  |  | 0 | 0 | 0 |  |  | 1.426 | 1.425 | 18.802 | 1.68 | 7 |  | 2283006074 | 1 | 1
186 | FALSE | 20220630104810 |  |  | LN200758902 | SG35WV2000 | 0.35 | 1030 | 7.84 | LJ2 |  | W26Y01D001 | D232727000 | WV2000(1) | CR | 800001 |  | 2847 | 0.35 | 1031 | 508 | 1236 | C | W3 |  | CW2107 | Q/320582 YZL601-2019 | 1 | 39 |  |  | 1 |  | LN01 |  | 2847 | 1 | WCK05w49000C1 | 0 |  |  | 0 | 0 | 0 |  |  | 1.426 | 1.453 | 18.021 | 1.68 | 7 |  | 2283006065 | 1 | 1
187 | FALSE | 20220819102328 |  |  | LN200851301 | SG35WV2000 | 0.35 | 1030 | 7.875 | LJ2 |  | W26Y01D001 | D232728400 | WV2000(1) | CR | 800001 |  | 2870 | 0.35 | 1031 | 508 | 1240 | C | W3 |  | CW2107 | Q/320582 YZL601-2019 | 1 | 39 |  |  | 1 |  | LN01 |  | 2870 | 1 | WCK05w49000C1 | 0 |  |  | 0 | 0 | 0 |  |  | 1.03 | 1.429 | 18.69 | 1.69 | 4 |  | 2283006069 | 1 | 1
188 | FALSE | 20220630023242 |  |  | LM200815701 | SG35WV2000 | 0.35 | 1030 | 7.875 | LJ2 |  | W26Y01D001 | D232739600 | WV2000(1) | CR | 800001 |  | 2876 | 0.35 | 1031 | 508 | 1241 | C | W3 |  | CW2107 | Q/320582 YZL601-2019 | 1 | 39 |  |  | 1 |  | LM01 |  | 2876 | 1 | WCK05w49000C1 | 0 |  |  | 0 | 0 | 0 |  |  | 1.44 | 1.46 | 18.436 | 1.69 | 7 |  | 2283006074 | 1 | 1
189 | FALSE | 20220714010548 |  |  | LN200781200 | SG35WV2000 | 0.35 | 1030 | 7.955 | LJ2 |  | W26Y01D001 | D232740602 | WV2000(1) | CR | 800001 |  | 2893 | 0.35 | 1031 | 508 | 1244 | C | W3 |  | CW2107 | Q/320582 YZL601-2019 | 1 | 39 |  |  | 1 |  | LN01 |  | 2893 | 1 | WCK05w49000C1 | 0 |  |  | 0 | 0 | 0 |  |  | 1.316 | 1.261 | 18.233 | 1.69 | 4 |  | 2283006072 | 1 | 1
190 | FALSE | 20220704123406 |  |  | LN200761901 | SG35WV2000 | 0.35 | 1030 | 7.985 | LJ2 |  | W26Y01D001 | D232728700 | WV2000(1) | CR | 800001 |  | 2914 | 0.35 | 1031 | 508 | 1248 | C | W3 |  | CW2107 | Q/320582 YZL601-2019 | 1 | 39 |  |  | 1 |  | LN01 |  | 2914 | 1 | WCK05w49000C1 | 0 |  |  | 0 | 0 | 0 |  |  | 1.373 | 1.396 | 18.318 | 1.68 | 4 |  | 2283006069 | 1 | 1
191 | FALSE | 20220703102855 |  |  | LN200762601 | SG35WV2000 | 0.35 | 1030 | 7.985 | LJ2 |  | W26Y01D001 | D232741000 | WV2000(1) | CR | 800001 |  | 2902 | 0.35 | 1031 | 508 | 1246 | C | W3 |  | CW2107 | Q/320582 YZL601-2019 | 1 | 39 |  |  | 1 |  | LN01 |  | 2902 | 1 | WCK05w49000C1 | 0 |  |  | 0 | 0 | 0 |  |  | 1.389 | 1.418 | 18.364 | 1.68 | 4 |  | 2283006072 | 1 | 1
192 | FALSE | 20220630040425 |  |  | LM200816102 | SG35WV2000 | 0.35 | 1030 | 7.985 | LJ2 |  | W26Y01D001 | D232740500 | WV2000(1) | CR | 800001 |  | 2913 | 0.35 | 1031 | 508 | 1248 | C | W3 |  | CW2107 | Q/320582 YZL601-2019 | 1 | 39 |  |  | 1 |  | LM01 |  | 2913 | 1 | WCK05w49000C1 | 0 |  |  | 0 | 0 | 0 |  |  | 1.453 | 1.463 | 18.348 | 1.68 | 3 |  | 2283006072 | 1 | 1
193 | FALSE | 20220704032656 |  |  | LN200760402 | SG35WV2000 | 0.35 | 1030 | 8.05 | LJ2 |  | W26Y01D001 | D232726500 | WV2000(1) | CR | 800001 |  | 2924 | 0.35 | 1031 | 508 | 1250 | C | W3 |  | CW2107 | Q/320582 YZL601-2019 | 1 | 39 |  |  | 1 |  | LN01 |  | 2924 | 1 | WCK05w49000C1 | 0 |  |  | 0 | 0 | 0 |  |  | 1.416 | 1.41 | 18.364 | 1.69 | 5 |  | 2283006065 | 1 | 1
194 | FALSE | 20220703100937 |  |  | LN200762802 | SG35WV2000 | 0.35 | 1030 | 8.155 | LJ2 |  | W26Y01D001 | D232726700 | WV2000(1) | CR | 800001 |  | 2955 | 0.35 | 1031 | 508 | 1255 | C | W3 |  | CW2107 | Q/320582 YZL601-2019 | 1 | 39 |  |  | 1 |  | LN01 |  | 2955 | 1 | WCK05w49000C1 | 0 |  |  | 0 | 0 | 0 |  |  | 1.443 | 1.411 | 18.405 | 1.69 | 6 |  | 2283006065 | 1 | 1
195 | FALSE | 20220704100122 |  |  | LN200761201 | SG35WV2000 | 0.35 | 1030 | 8.165 | LJ2 |  | W26Y01D001 | D232739900 | WV2000(1) | CR | 800001 |  | 2091 | 0.35 | 1031 | 508 | 1261 | C | W3 |  | CW2107 | Q/320582 YZL601-2019 | 1 | 39 |  |  | 1 |  | LN01 |  | 2091 | 1 | WCK05w49000C1 | 0 |  |  | 0 | 0 | 0 |  |  | 1.426 | 1.425 | 18.802 | 1.68 | 5 |  | 2283006074 | 1 | 1
196 | FALSE | 20220630103117 |  |  | LN200758901 | SG35WV2000 | 0.35 | 1030 | 8.17 | LJ2 |  | W26Y01D001 | D232727000 | WV2000(1) | CR | 800001 |  | 2980 | 0.35 | 1031 | 508 | 1259 | C | W3 |  | CW2107 | Q/320582 YZL601-2019 | 1 | 39 |  |  | 1 |  | LN01 |  | 2980 | 1 | WCK05w49000C1 | 0 |  |  | 0 | 0 | 0 |  |  | 1.426 | 1.453 | 18.021 | 1.68 | 5 |  | 2283006065 | 1 | 1
197 | FALSE | 20220704111013 |  |  | LN200761503 | SG35WV2000 | 0.35 | 1030 | 8.175 | LJ2 |  | W26Y01D001 | D232725900 | WV2000(1) | CR | 800001 |  | 2962 | 0.35 | 1031 | 508 | 1256 | C | W3 |  | CW2107 | Q/320582 YZL601-2019 | 1 | 39 |  |  | 1 |  | LN01 |  | 2962 | 1 | WCK05w49000C1 | 0 |  |  | 0 | 0 | 0 |  |  | 1.373 | 1.396 | 18.373 | 1.69 | 3 |  | 2283006066 | 1 | 1
198 | FALSE | 20220819215624 |  |  | LN200851403 | SG35WV2000 | 0.35 | 1030 | 8.18 | LJ3 |  | W26Y01D001 | D232747700 | WV2000(1) | CR | 800001 |  | 2968 | 0.35 | 1031 | 508 | 1257 | C | W3 |  | CW2107 | Q/320582 YZL601-2019 | 1 | 39 |  |  | 1 |  | LN01 |  | 2968 | 1 | WCK05w49000C1 | 0 |  |  | 0 | 0 | 0 |  |  | 1.075 | 1.461 | 19 | 1.69 | 7 |  | 2283006077 | 1 | 1
199 | FALSE | 20220819103157 |  |  | LN200851302 | SG35WV2000 | 0.35 | 1030 | 8.195 | LJ2 |  | W26Y01D001 | D232728400 | WV2000(1) | CR | 800001 |  | 2975 | 0.35 | 1031 | 508 | 1259 | C | W3 |  | CW2107 | Q/320582 YZL601-2019 | 1 | 39 |  |  | 1 |  | LN01 |  | 2975 | 1 | WCK05w49000C1 | 0 |  |  | 0 | 0 | 0 |  |  | 1.03 | 1.429 | 18.69 | 1.69 | 6 |  | 2283006069 | 1 | 1
200 | FALSE | 20220630011529 |  |  | LM200815201 | SG35WV2000 | 0.35 | 1030 | 8.2 | LJ2 |  | W26Y01D001 | D232747900 | WV2000(1) | CR | 800001 |  | 2988 | 0.35 | 1031 | 508 | 1261 | C | W3 |  | CW2107 | Q/320582 YZL601-2019 | 1 | 39 |  |  | 1 |  | LM01 |  | 2988 | 1 | WCK05w49000C1 | 0 |  |  | 0 | 0 | 0 |  |  | 1.519 | 1.49 | 18.285 | 1.68 | 7 |  | 2283006077 | 1 | 1
201 | FALSE | 20220819220100 |  |  | LN200851701 | SG35WV2000 | 0.35 | 1030 | 8.24 | LJ3 |  | W26Y01D001 | D232738700 | WV2000(1) | CR | 800001 |  | 2988 | 0.35 | 1031 | 508 | 1261 | C | W3 |  | CW2107 | Q/320582 YZL601-2019 | 1 | 39 |  |  | 1 |  | LN01 |  | 2988 | 1 | WCK05w49000C1 | 0 |  |  | 0 | 0 | 0 |  |  | 1.211 | 1.502 | 18.836 | 1.68 | 5 |  | 2283006076 | 1 | 1
202 | FALSE | 20220704124648 |  |  | LN200761902 | SG35WV2000 | 0.35 | 1030 | 8.255 | LJ3 |  | W26Y01D001 | D232728700 | WV2000(1) | CR | 800001 |  | 2999 | 0.35 | 1031 | 508 | 1263 | C | W3 |  | CW2107 | Q/320582 YZL601-2019 | 1 | 39 |  |  | 1 |  | LN01 |  | 2999 | 1 | WCK05w49000C1 | 0 |  |  | 0 | 0 | 0 |  |  | 1.373 | 1.396 | 18.318 | 1.68 | 6 |  | 2283006069 | 1 | 1
203 | FALSE | 20220704023611 |  |  | LN200760000 | SG35WV2000 | 0.35 | 1030 | 8.265 | LJ2 |  | W26Y01D001 | D232740601 | WV2000(1) | CR | 800001 |  | 3011 | 0.35 | 1031 | 508 | 1265 | C | W3 |  | CW2107 | Q/320582 YZL601-2019 | 1 | 39 |  |  | 1 |  | LN01 |  | 3011 | 1 | WCK05w49000C1 | 0 |  |  | 0 | 0 | 0 |  |  | 1.437 | 1.422 | 18.246 | 1.69 | 3 |  | 2283006072 | 1 | 1
204 | FALSE | 20220714013350 |  |  | LN200781300 | SG35WV2000 | 0.35 | 1030 | 8.29 | LJ2 |  | W26Y01D001 | D232741701 | WV2000(1) | CR | 800001 |  | 3001 | 0.35 | 1031 | 508 | 1263 | C | W3 |  | CW2107 | Q/320582 YZL601-2019 | 1 | 39 |  |  | 1 |  | LN01 |  | 3001 | 1 | WCK05w49000C1 | 0 |  |  | 0 | 0 | 0 |  |  | 1.316 | 1.261 | 18.062 | 1.68 | 5 |  | 2283006070 | 1 | 1
205 | FALSE | 20220703094944 |  |  | LN200762801 | SG35WV2000 | 0.35 | 1030 | 8.29 | LJ2 |  | W26Y01D001 | D232726700 | WV2000(1) | CR | 800001 |  | 3008 | 0.35 | 1031 | 508 | 1264 | C | W3 |  | CW2107 | Q/320582 YZL601-2019 | 1 | 39 |  |  | 1 |  | LN01 |  | 3008 | 1 | WCK05w49000C1 | 0 |  |  | 0 | 0 | 0 |  |  | 1.443 | 1.411 | 18.405 | 1.69 | 4 |  | 2283006065 | 1 | 1
206 | FALSE | 20220704125701 |  |  | LN200765402 | SG35WV2000 | 0.35 | 1030 | 8.34 | LJ2 |  | W26Y01D001 | D232746700 | WV2000(1) | CR | 800001 |  | 3002 | 0.35 | 1031 | 508 | 1263 | C | W3 |  | CW2107 | Q/320582 YZL601-2019 | 1 | 39 |  |  | 1 |  | LN01 |  | 3002 | 1 | WCK05w49000C1 | 0 |  |  | 0 | 0 | 0 |  |  | 1.393 | 1.419 | 18.582 | 1.69 | 6 |  | 2283006078 | 1 | 1
207 | FALSE | 20220714005115 |  |  | LN200781401 | SG35WV2000 | 0.35 | 1030 | 8.36 | LJ2 |  | W26Y01D001 | D232740200 | WV2000(1) | CR | 800001 |  | 3039 | 0.35 | 1031 | 508 | 1270 | C | W3 |  | CW2107 | Q/320582 YZL601-2019 | 1 | 39 |  |  | 1 |  | LN01 |  | 3039 | 1 | WCK05w49000C1 | 0 |  |  | 0 | 0 | 0 |  |  | 1.283 | 1.28 | 18.221 | 1.68 | 7 |  | 2283006072 | 1 | 1
208 | FALSE | 20220627002235 |  |  | LN200744002 | SG35WV2000 | 0.35 | 1030 | 8.375 | LJ2 |  | W26Y01D001 | D232726000 | WV2000(1) | CR | 800001 |  | 3036 | 0.35 | 1031 | 508 | 1269 | C | W3 |  | CW2107 | Q/320582 YZL601-2019 | 1 | 39 |  |  | 1 |  | LN01 |  | 3036 | 1 | WCK05w49000C1 | 0 |  |  | 0 | 0 | 0 |  |  | 1.406 | 1.356 | 18.523 | 1.68 | 5 |  | 2283006066 | 1 | 1
209 | FALSE | 20220630010637 |  |  | LN200747601 | SG35WV2000 | 0.35 | 1030 | 8.38 | LJ2 |  | W26Y01D001 | D232738600 | WV2000(1) | CR | 800001 |  | 3055 | 0.35 | 1031 | 508 | 1273 | C | W3 |  | CW2107 | Q/320582 YZL601-2019 | 1 | 39 |  |  | 1 |  | LN01 |  | 3055 | 1 | WCK05w49000C1 | 0 |  |  | 0 | 0 | 0 |  |  | 1.387 | 1.363 | 18.7 | 1.68 | 3 |  | 2283006076 | 1 | 1
210 | FALSE | 20220714010130 |  |  | LN200781402 | SG35WV2000 | 0.35 | 1030 | 8.38 | LJ2 |  | W26Y01D001 | D232740200 | WV2000(1) | CR | 800001 |  | 3039 | 0.35 | 1031 | 508 | 1270 | C | W3 |  | CW2107 | Q/320582 YZL601-2019 | 1 | 39 |  |  | 1 |  | LN01 |  | 3039 | 1 | WCK05w49000C1 | 0 |  |  | 0 | 0 | 0 |  |  | 1.283 | 1.28 | 18.221 | 1.68 | 7 |  | 2283006072 | 1 | 1
211 | FALSE | 20220630014506 |  |  | LM200815202 | SG35WV2000 | 0.35 | 1030 | 8.39 | LJ2 |  | W26Y01D001 | D232747900 | WV2000(1) | CR | 800001 |  | 3043 | 0.35 | 1031 | 508 | 1270 | C | W3 |  | CW2107 | Q/320582 YZL601-2019 | 1 | 39 |  |  | 1 |  | LM01 |  | 3043 | 1 | WCK05w49000C1 | 0 |  |  | 0 | 0 | 0 |  |  | 1.519 | 1.49 | 18.285 | 1.68 | 6 |  | 2283006077 | 1 | 1
212 | FALSE | 20220704113001 |  |  | LN200761802 | SG35WV2000 | 0.35 | 1030 | 8.4 | LJ2 |  | W26Y01D001 | D232740900 | WV2000(1) | CR | 800001 |  | 3072 | 0.35 | 1031 | 508 | 1276 | C | W3 |  | CW2107 | Q/320582 YZL601-2019 | 1 | 39 |  |  | 1 |  | LN01 |  | 3072 | 1 | WCK05w49000C1 | 0 |  |  | 0 | 0 | 0 |  |  | 1.355 | 1.404 | 18.9 | 1.69 | 5 |  | 2283006070 | 1 | 1
213 | FALSE | 20220630022650 |  |  | LM200815502 | SG35WV2000 | 0.35 | 1030 | 8.405 | LJ2 |  | W26Y01D001 | D232741400 | WV2000(1) | CR | 800001 |  | 3045 | 0.35 | 1031 | 508 | 1271 | C | W3 |  | CW2107 | Q/320582 YZL601-2019 | 1 | 39 |  |  | 1 |  | LM01 |  | 3045 | 1 | WCK05w49000C1 | 0 |  |  | 0 | 0 | 0 |  |  | 1.519 | 1.49 | 18.447 | 1.68 | 5 |  | 2283006070 | 1 | 1
214 | FALSE | 20220703094107 |  |  | LN200759102 | SG35WV2000 | 0.35 | 1030 | 8.415 | LJ2 |  | W26Y01D001 | D232727400 | WV2000(1) | CR | 800001 |  | 3045 | 0.35 | 1031 | 508 | 1271 | C | W3 |  | CW2107 | Q/320582 YZL601-2019 | 1 | 39 |  |  | 1 |  | LN01 |  | 3045 | 1 | WCK05w49000C1 | 0 |  |  | 0 | 0 | 0 |  |  | 1.434 | 1.403 | 18.166 | 1.68 | 5 |  | 2283006068 | 1 | 1
215 | FALSE | 20220630103911 |  |  | LN200758402 | SG35WV2000 | 0.35 | 1030 | 8.43 | LJ2 |  | W26Y01D001 | D232728100 | WV2000(1) | CR | 800001 |  | 3059 | 0.35 | 1031 | 508 | 1273 | C | W3 |  | CW2107 | Q/320582 YZL601-2019 | 1 | 39 |  |  | 1 |  | LN01 |  | 3059 | 1 | WCK05w49000C1 | 0 |  |  | 0 | 0 | 0 |  |  | 1.44 | 1.46 | 18.322 | 1.68 | 6 |  | 2283006066 | 1 | 1
216 | FALSE | 20220819221623 |  |  | LN200851702 | SG35WV2000 | 0.35 | 1030 | 8.445 | LJ3 |  | W26Y01D001 | D232738700 | WV2000(1) | CR | 800001 |  | 3055 | 0.35 | 1031 | 508 | 1273 | C | W3 |  | CW2107 | Q/320582 YZL601-2019 | 1 | 39 |  |  | 1 |  | LN01 |  | 3055 | 1 | WCK05w49000C1 | 0 |  |  | 0 | 0 | 0 |  |  | 1.211 | 1.502 | 18.836 | 1.68 | 3 |  | 2283006076 | 1 | 1
217 | FALSE | 20220704103213 |  |  | LN200761402 | SG35WV2000 | 0.35 | 1030 | 8.45 | LJ2 |  | W26Y01D001 | D232738200 | WV2000(1) | CR | 800001 |  | 3060 | 0.35 | 1031 | 508 | 1273 | C | W3 |  | CW2107 | Q/320582 YZL601-2019 | 1 | 39 |  |  | 1 |  | LN01 |  | 3060 | 1 | WCK05w49000C1 | 0 |  |  | 0 | 0 | 0 |  |  | 1.403 | 1.416 | 18.796 | 1.68 | 3 |  | 2283006078 | 1 | 1
218 | FALSE | 20220630102511 |  |  | LN200758401 | SG35WV2000 | 0.35 | 1030 | 8.455 | LJ2 |  | W26Y01D001 | D232728100 | WV2000(1) | CR | 800001 |  | 3069 | 0.35 | 1031 | 508 | 1275 | C | W3 |  | CW2107 | Q/320582 YZL601-2019 | 1 | 39 |  |  | 1 |  | LN01 |  | 3069 | 1 | WCK05w49000C1 | 0 |  |  | 0 | 0 | 0 |  |  | 1.44 | 1.46 | 18.322 | 1.68 | 3 |  | 2283006066 | 1 | 1
219 | FALSE | 20220630010918 |  |  | LN200747502 | SG35WV2000 | 0.35 | 1030 | 8.495 | LJ2 |  | W26Y01D001 | D232748000 | WV2000(1) | CR | 800001 |  | 3075 | 0.35 | 1031 | 508 | 1276 | C | W3 |  | CW2107 | Q/320582 YZL601-2019 | 1 | 39 |  |  | 1 |  | LN01 |  | 3075 | 1 | WCK05w49000C1 | 0 |  |  | 0 | 0 | 0 |  |  | 1.387 | 1.363 | 18.751 | 1.69 | 4 |  | 2283006068 | 1 | 1
220 | FALSE | 20220704110130 |  |  | LN200761502 | SG35WV2000 | 0.35 | 1030 | 8.51 | LJ2 |  | W26Y01D001 | D232725900 | WV2000(1) | CR | 800001 |  | 3089 | 0.35 | 1031 | 508 | 1279 | C | W3 |  | CW2107 | Q/320582 YZL601-2019 | 1 | 39 |  |  | 1 |  | LN01 |  | 3089 | 1 | WCK05w49000C1 | 0 |  |  | 0 | 0 | 0 |  |  | 1.373 | 1.396 | 18.373 | 1.69 | 3 |  | 2283006066 | 1 | 1
221 | FALSE | 20220630034039 |  |  | LM200816001 | SG35WV2000 | 0.35 | 1030 | 8.53 | LJ2 |  | W26Y01D001 | D232739200 | WV2000(1) | CR | 800001 |  | 3104 | 0.35 | 1031 | 508 | 1281 | C | W3 |  | CW2107 | Q/320582 YZL601-2019 | 1 | 39 |  |  | 1 |  | LM01 |  | 3104 | 1 | WCK05w49000C1 | 0 |  |  | 0 | 0 | 0 |  |  | 1.453 | 1.463 | 18.287 | 1.68 | 5 |  | 2283006074 | 1 | 1
222 | FALSE | 20220704031942 |  |  | LN200760401 | SG35WV2000 | 0.35 | 1030 | 8.53 | LJ2 |  | W26Y01D001 | D232726500 | WV2000(1) | CR | 800001 |  | 3108 | 0.35 | 1031 | 508 | 1282 | C | W3 |  | CW2107 | Q/320582 YZL601-2019 | 1 | 39 |  |  | 1 |  | LN01 |  | 3108 | 1 | WCK05w49000C1 | 0 |  |  | 0 | 0 | 0 |  |  | 1.416 | 1.41 | 18.364 | 1.69 | 3 |  | 2283006065 | 1 | 1
223 | FALSE | 20220630022220 |  |  | LM200815501 | SG35WV2000 | 0.35 | 1030 | 8.535 | LJ2 |  | W26Y01D001 | D232741400 | WV2000(1) | CR | 800001 |  | 3101 | 0.35 | 1031 | 508 | 1281 | C | W3 |  | CW2107 | Q/320582 YZL601-2019 | 1 | 39 |  |  | 1 |  | LM01 |  | 3101 | 1 | WCK05w49000C1 | 0 |  |  | 0 | 0 | 0 |  |  | 1.519 | 1.49 | 18.447 | 1.68 | 5 |  | 2283006070 | 1 | 1
224 | FALSE | 20220704100619 |  |  | LN200761002 | SG35WV2000 | 0.35 | 1030 | 8.56 | LJ2 |  | W26Y01D001 | D232727500 | WV2000(1) | CR | 800001 |  | 3098 | 0.35 | 1031 | 508 | 1280 | C | W3 |  | CW2107 | Q/320582 YZL601-2019 | 1 | 39 |  |  | 1 |  | LN01 |  | 3098 | 1 | WCK05w49000C1 | 0 |  |  | 0 | 0 | 0 |  |  | 1.426 | 1.425 | 18.32 | 1.68 | 4 |  | 2283006068 | 1 | 1
225 | FALSE | 20220630025510 |  |  | LN200747302 | SG35WV2000 | 0.35 | 1030 | 8.58 | LJ2 |  | W26Y01D001 | D232740700 | WV2000(1) | CR | 800001 |  | 3110 | 0.35 | 1031 | 508 | 1282 | C | W3 |  | CW2107 | Q/320582 YZL601-2019 | 1 | 39 |  |  | 1 |  | LN01 |  | 3110 | 1 | WCK05w49000C1 | 0 |  |  | 0 | 0 | 0 |  |  | 1.362 | 1.343 | 18.569 | 1.68 | 4 |  | 2283006072 | 1 | 1
226 | FALSE | 20220704102208 |  |  | LN200761401 | SG35WV2000 | 0.35 | 1030 | 8.585 | LJ2 |  | W26Y01D001 | D232738200 | WV2000(1) | CR | 800001 |  | 3116 | 0.35 | 1031 | 508 | 1283 | C | W3 |  | CW2107 | Q/320582 YZL601-2019 | 1 | 39 |  |  | 1 |  | LN01 |  | 3116 | 1 | WCK05w49000C1 | 0 |  |  | 0 | 0 | 0 |  |  | 1.403 | 1.416 | 18.796 | 1.68 | 4 |  | 2283006078 | 1 | 1
227 | FALSE | 20220630010132 |  |  | LN200747501 | SG35WV2000 | 0.35 | 1030 | 8.595 | LJ2 |  | W26Y01D001 | D232748000 | WV2000(1) | CR | 800001 |  | 3123 | 0.35 | 1031 | 508 | 1284 | C | W3 |  | CW2107 | Q/320582 YZL601-2019 | 1 | 39 |  |  | 1 |  | LN01 |  | 3123 | 1 | WCK05w49000C1 | 0 |  |  | 0 | 0 | 0 |  |  | 1.387 | 1.363 | 18.751 | 1.69 | 4 |  | 2283006068 | 1 | 1
228 | FALSE | 20220630024624 |  |  | LN200747301 | SG35WV2000 | 0.35 | 1030 | 8.61 | LJ2 |  | W26Y01D001 | D232740700 | WV2000(1) | CR | 800001 |  | 3130 | 0.35 | 1031 | 508 | 1286 | C | W3 |  | CW2107 | Q/320582 YZL601-2019 | 1 | 39 |  |  | 1 |  | LN01 |  | 3130 | 1 | WCK05w49000C1 | 0 |  |  | 0 | 0 | 0 |  |  | 1.362 | 1.343 | 18.569 | 1.68 | 5 |  | 2283006072 | 1 | 1
229 | FALSE | 20220704124304 |  |  | LN200765401 | SG35WV2000 | 0.35 | 1030 | 8.615 | LJ3 |  | W26Y01D001 | D232746700 | WV2000(1) | CR | 800001 |  | 3117 | 0.35 | 1031 | 508 | 1283 | C | W3 |  | CW2107 | Q/320582 YZL601-2019 | 1 | 39 |  |  | 1 |  | LN01 |  | 3117 | 1 | WCK05w49000C1 | 0 |  |  | 0 | 0 | 0 |  |  | 1.393 | 1.419 | 18.582 | 1.69 | 8 |  | 2283006078 | 1 | 1
230 | FALSE | 20220630023720 |  |  | LM200815702 | SG35WV2000 | 0.35 | 1030 | 8.615 | LJ2 |  | W26Y01D001 | D232739600 | WV2000(1) | CR | 800001 |  | 3152 | 0.35 | 1031 | 508 | 1290 | C | W3 |  | CW2107 | Q/320582 YZL601-2019 | 1 | 39 |  |  | 1 |  | LM01 |  | 3152 | 1 | WCK05w49000C1 | 0 |  |  | 0 | 0 | 0 |  |  | 1.44 | 1.46 | 18.436 | 1.69 | 6 |  | 2283006074 | 1 | 1
231 | FALSE | 20220630015358 |  |  | LM200815401 | SG35WV2000 | 0.35 | 1030 | 8.625 | LJ2 |  | W26Y01D001 | D232748200 | WV2000(1) | CR | 800001 |  | 3146 | 0.35 | 1031 | 508 | 1289 | C | W3 |  | CW2107 | Q/320582 YZL601-2019 | 1 | 39 |  |  | 1 |  | LM01 |  | 3146 | 1 | WCK05w49000C1 | 0 |  |  | 0 | 0 | 0 |  |  | 1.446 | 1.466 | 18.591 | 1.69 | 6 |  | 2283006069 | 1 | 1
232 | FALSE | 20220630032023 |  |  | LM200815902 | SG35WV2000 | 0.35 | 1030 | 8.625 | LJ2 |  | W26Y01D001 | D232739700 | WV2000(1) | CR | 800001 |  | 3135 | 0.35 | 1031 | 508 | 1287 | C | W3 |  | CW2107 | Q/320582 YZL601-2019 | 1 | 39 |  |  | 1 |  | LM01 |  | 3135 | 1 | WCK05w49000C1 | 0 |  |  | 0 | 0 | 0 |  |  | 1.488 | 1.477 | 18.438 | 1.68 | 4 |  | 2283006074 | 1 | 1
233 | FALSE | 20220630035322 |  |  | LM200816101 | SG35WV2000 | 0.35 | 1030 | 8.635 | LJ2 |  | W26Y01D001 | D232740500 | WV2000(1) | CR | 800001 |  | 3152 | 0.35 | 1031 | 508 | 1290 | C | W3 |  | CW2107 | Q/320582 YZL601-2019 | 1 | 39 |  |  | 1 |  | LM01 |  | 3152 | 1 | WCK05w49000C1 | 0 |  |  | 0 | 0 | 0 |  |  | 1.453 | 1.463 | 18.348 | 1.68 | 6 |  | 2283006072 | 1 | 1
234 | FALSE | 20220704095754 |  |  | LN200761001 | SG35WV2000 | 0.35 | 1030 | 8.64 | LJ2 |  | W26Y01D001 | D232727500 | WV2000(1) | CR | 800001 |  | 3135 | 0.35 | 1031 | 508 | 1287 | C | W3 |  | CW2107 | Q/320582 YZL601-2019 | 1 | 39 |  |  | 1 |  | LN01 |  | 3135 | 1 | WCK05w49000C1 | 0 |  |  | 0 | 0 | 0 |  |  | 1.426 | 1.425 | 18.32 | 1.68 | 5 |  | 2283006068 | 1 | 1
235 | FALSE | 20220630030937 |  |  | LM200815901 | SG35WV2000 | 0.35 | 1030 | 8.645 | LJ2 |  | W26Y01D001 | D232739700 | WV2000(1) | CR | 800001 |  | 3147 | 0.35 | 1031 | 508 | 1289 | C | W3 |  | CW2107 | Q/320582 YZL601-2019 | 1 | 39 |  |  | 1 |  | LM01 |  | 3147 | 1 | WCK05w49000C1 | 0 |  |  | 0 | 0 | 0 |  |  | 1.488 | 1.477 | 18.438 | 1.68 | 6 |  | 2283006074 | 1 | 1
236 | FALSE | 20220626233941 |  |  | LN200744401 | SG35WV2000 | 0.35 | 1030 | 8.665 | LJ2 |  | W26Y01D001 | D232739500 | WV2000(1) | CR | 800001 |  | 3160 | 0.35 | 1031 | 508 | 1291 | C | W3 |  | CW2107 | Q/320582 YZL601-2019 | 1 | 39 |  |  | 1 |  | LN01 |  | 3160 | 1 | WCK05w49000C1 | 0 |  |  | 0 | 0 | 0 |  |  | 1.406 | 1.356 | 18.506 | 1.68 | 6 |  | 2283006074 | 1 | 1
237 | FALSE | 20220626235209 |  |  | LN200744402 | SG35WV2000 | 0.35 | 1030 | 8.675 | LJ2 |  | W26Y01D001 | D232739500 | WV2000(1) | CR | 800001 |  | 3162 | 0.35 | 1031 | 508 | 1291 | C | W3 |  | CW2107 | Q/320582 YZL601-2019 | 1 | 39 |  |  | 1 |  | LN01 |  | 3162 | 1 | WCK05w49000C1 | 0 |  |  | 0 | 0 | 0 |  |  | 1.406 | 1.356 | 18.506 | 1.68 | 5 |  | 2283006074 | 1 | 1
238 | FALSE | 20220704112332 |  |  | LN200761701 | SG35WV2000 | 0.35 | 1030 | 8.675 | LJ2 |  | W26Y01D001 | D232748100 | WV2000(1) | CR | 800001 |  | 3141 | 0.35 | 1031 | 508 | 1288 | C | W3 |  | CW2107 | Q/320582 YZL601-2019 | 1 | 39 |  |  | 1 |  | LN01 |  | 3141 | 1 | WCK05w49000C1 | 0 |  |  | 0 | 0 | 0 |  |  | 1.373 | 1.396 | 18.694 | 1.69 | 5 |  | 2283006068 | 1 | 1
239 | FALSE | 20220630011216 |  |  | LN200747602 | SG35WV2000 | 0.35 | 1030 | 8.675 | LJ2 |  | W26Y01D001 | D232738600 | WV2000(1) | CR | 800001 |  | 3152 | 0.35 | 1031 | 508 | 1289 | C | W3 |  | CW2107 | Q/320582 YZL601-2019 | 1 | 39 |  |  | 1 |  | LN01 |  | 3152 | 1 | WCK05w49000C1 | 0 |  |  | 0 | 0 | 0 |  |  | 1.387 | 1.363 | 18.7 | 1.68 | 7 |  | 2283006076 | 1 | 1
240 | FALSE | 20220704113451 |  |  | LN200761702 | SG35WV2000 | 0.35 | 1030 | 8.68 | LJ2 |  | W26Y01D001 | D232748100 | WV2000(1) | CR | 800001 |  | 3140 | 0.35 | 1031 | 508 | 1287 | C | W3 |  | CW2107 | Q/320582 YZL601-2019 | 1 | 39 |  |  | 1 |  | LN01 |  | 3140 | 1 | WCK05w49000C1 | 0 |  |  | 0 | 0 | 0 |  |  | 1.373 | 1.396 | 18.694 | 1.69 | 8 |  | 2283006068 | 1 | 1
241 | FALSE | 20220704105722 |  |  | LN200761601 | SG35WV2000 | 0.35 | 1030 | 8.705 | LJ2 |  | W26Y01D001 | D232747400 | WV2000(1) | CR | 800001 |  | 3171 | 0.35 | 1031 | 508 | 1293 | C | W3 |  | CW2107 | Q/320582 YZL601-2019 | 1 | 39 |  |  | 1 |  | LN01 |  | 3171 | 1 | WCK05w49000C1 | 0 |  |  | 0 | 0 | 0 |  |  | 1.355 | 1.404 | 18.822 | 1.68 | 6 |  | 2283006078 | 1 | 1
242 | FALSE | 20220703093230 |  |  | LN200759101 | SG35WV2000 | 0.35 | 1030 | 8.71 | LJ2 |  | W26Y01D001 | D232727400 | WV2000(1) | CR | 800001 |  | 3156 | 0.35 | 1031 | 508 | 1290 | C | W3 |  | CW2107 | Q/320582 YZL601-2019 | 1 | 39 |  |  | 1 |  | LN01 |  | 3156 | 1 | WCK05w49000C1 | 0 |  |  | 0 | 0 | 0 |  |  | 1.434 | 1.403 | 18.166 | 1.68 | 4 |  | 2283006068 | 1 | 1
243 | FALSE | 20220704102744 |  |  | LN200761301 | SG35WV2000 | 0.35 | 1030 | 8.72 | LJ2 |  | W26Y01D001 | D232747500 | WV2000(1) | CR | 800001 |  | 3179 | 0.35 | 1031 | 508 | 1294 | C | W3 |  | CW2107 | Q/320582 YZL601-2019 | 1 | 39 |  |  | 1 |  | LN01 |  | 3179 | 1 | WCK05w49000C1 | 0 |  |  | 0 | 0 | 0 |  |  | 1.403 | 1.416 | 18.612 | 1.68 | 4 |  | 2283006078 | 1 | 1
244 | FALSE | 20220704123822 |  |  | LN200762002 | SG35WV2000 | 0.35 | 1030 | 8.72 | LJ3 |  | W26Y01D001 | D232747000 | WV2000(1) | CR | 800001 |  | 3156 | 0.35 | 1031 | 508 | 1290 | C | W3 |  | CW2107 | Q/320582 YZL601-2019 | 1 | 39 |  |  | 1 |  | LN01 |  | 3156 | 1 | WCK05w49000C1 | 0 |  |  | 0 | 0 | 0 |  |  | 1.403 | 1.416 | 18.629 | 1.68 | 4 |  | 2283006077 | 1 | 1
245 | FALSE | 20220626234653 |  |  | LN200744001 | SG35WV2000 | 0.35 | 1030 | 8.725 | LJ2 |  | W26Y01D001 | D232726000 | WV2000(1) | CR | 800001 |  | 3161 | 0.35 | 1031 | 508 | 1291 | C | W3 |  | CW2107 | Q/320582 YZL601-2019 | 1 | 39 |  |  | 1 |  | LN01 |  | 3161 | 1 | WCK05w49000C1 | 0 |  |  | 0 | 0 | 0 |  |  | 1.406 | 1.356 | 18.523 | 1.68 | 6 |  | 2283006066 | 1 | 1
246 | FALSE | 20220630030104 |  |  | LM200815602 | SG35WV2000 | 0.35 | 1030 | 8.725 | LJ2 |  | W26Y01D001 | D232727800 | WV2000(1) | CR | 800001 |  | 3169 | 0.35 | 1031 | 508 | 1292 | C | W3 |  | CW2107 | Q/320582 YZL601-2019 | 1 | 39 |  |  | 1 |  | LM01 |  | 3169 | 1 | WCK05w49000C1 | 0 |  |  | 0 | 0 | 0 |  |  | 1.446 | 1.466 | 18.175 | 1.68 | 3 |  | 2283006068 | 1 | 1
247 | FALSE | 20220704111647 |  |  | LN200761801 | SG35WV2000 | 0.35 | 1030 | 8.73 | LJ2 |  | W26Y01D001 | D232740900 | WV2000(1) | CR | 800001 |  | 3182 | 0.35 | 1031 | 508 | 1295 | C | W3 |  | CW2107 | Q/320582 YZL601-2019 | 1 | 39 |  |  | 1 |  | LN01 |  | 3182 | 1 | WCK05w49000C1 | 0 |  |  | 0 | 0 | 0 |  |  | 1.355 | 1.404 | 18.9 | 1.69 | 7 |  | 2283006070 | 1 | 1
248 | FALSE | 20220630025130 |  |  | LM200815601 | SG35WV2000 | 0.35 | 1030 | 8.745 | LJ2 |  | W26Y01D001 | D232727800 | WV2000(1) | CR | 800001 |  | 3186 | 0.35 | 1031 | 508 | 1295 | C | W3 |  | CW2107 | Q/320582 YZL601-2019 | 1 | 39 |  |  | 1 |  | LM01 |  | 3186 | 1 | WCK05w49000C1 | 0 |  |  | 0 | 0 | 0 |  |  | 1.446 | 1.466 | 18.175 | 1.68 | 6 |  | 2283006068 | 1 | 1
249 | FALSE | 20220704123025 |  |  | LN200762001 | SG35WV2000 | 0.35 | 1030 | 8.75 | LJ2 |  | W26Y01D001 | D232747000 | WV2000(1) | CR | 800001 |  | 3175 | 0.35 | 1031 | 508 | 1293 | C | W3 |  | CW2107 | Q/320582 YZL601-2019 | 1 | 39 |  |  | 1 |  | LN01 |  | 3175 | 1 | WCK05w49000C1 | 0 |  |  | 0 | 0 | 0 |  |  | 1.403 | 1.416 | 18.629 | 1.68 | 4 |  | 2283006077 | 1 | 1
250 | FALSE | 20220703090442 |  |  | LN200759401 | SG35WV2000 | 0.35 | 1030 | 8.77 | LJ2 |  | W26Y01D001 | D232746800 | WV2000(1) | CR | 800001 |  | 3182 | 0.35 | 1031 | 508 | 1295 | C | W3 |  | CW2107 | Q/320582 YZL601-2019 | 1 | 39 |  |  | 1 |  | LN01 |  | 3182 | 1 | WCK05w49000C1 | 0 |  |  | 0 | 0 | 0 |  |  | 1.46 | 1.425 | 18.931 | 1.69 | 7 |  | 2283006078 | 1 | 1
251 | FALSE | 20220630015802 |  |  | LM200815402 | SG35WV2000 | 0.35 | 1030 | 8.78 | LJ2 |  | W26Y01D001 | D232748200 | WV2000(1) | CR | 800001 |  | 3191 | 0.35 | 1031 | 508 | 1296 | C | W3 |  | CW2107 | Q/320582 YZL601-2019 | 1 | 39 |  |  | 1 |  | LM01 |  | 3191 | 1 | WCK05w49000C1 | 0 |  |  | 0 | 0 | 0 |  |  | 1.446 | 1.466 | 18.591 | 1.69 | 7 |  | 2283006069 | 1 | 1
252 | FALSE | 20220704110523 |  |  | LN200761602 | SG35WV2000 | 0.35 | 1030 | 8.835 | LJ2 |  | W26Y01D001 | D232747400 | WV2000(1) | CR | 800001 |  | 3208 | 0.35 | 1031 | 508 | 1299 | C | W3 |  | CW2107 | Q/320582 YZL601-2019 | 1 | 39 |  |  | 1 |  | LN01 |  | 3208 | 1 | WCK05w49000C1 | 0 |  |  | 0 | 0 | 0 |  |  | 1.355 | 1.404 | 18.822 | 1.68 | 5 |  | 2283006078 | 1 | 1
253 | FALSE | 20220704103621 |  |  | LN200761302 | SG35WV2000 | 0.35 | 1030 | 8.875 | LJ2 |  | W26Y01D001 | D232747500 | WV2000(1) | CR | 800001 |  | 3224 | 0.35 | 1031 | 508 | 1302 | C | W3 |  | CW2107 | Q/320582 YZL601-2019 | 1 | 39 |  |  | 1 |  | LN01 |  | 3224 | 1 | WCK05w49000C1 | 0 |  |  | 0 | 0 | 0 |  |  | 1.403 | 1.416 | 18.612 | 1.68 | 5 |  | 2283006078 | 1 | 1
254 | FALSE | 20220530144702 |  |  | LN200622201 | SG35WV2000 | 0.35 | 1110 | 3.142 | LJ2 |  | W25Y01D003 | D230649800 | WV2000(1) | CR | 800001 |  | 1063 | 0.35 | 1111 | 508 | 856 | C | W3 |  | CW2107 | Q/320582 YZL601-2019 | 1 | 39 |  |  | 1 |  | LN01 |  | 1063 | 1 | WCK05w49000C1 | 0 | I014原料单机架边浪分切D |  | 0 | 0 | 0 |  |  | 1.396 | 1.228 | 18.412 | 1.68 | 5 |  | 2283004855 | 1 | 1
255 | FALSE | 20220425050002 |  |  | LN200491101 | SG35WV2000 | 0.35 | 1110 | 3.154 | LJ2 |  | W24Y02D003 | D228820000 | WV2000(1) | CR | 800001 |  | 1056 | 0.35 | 1111 | 508 | 854 | C | W3 |  | CW2107 | Q/320582 YZL601-2019 | 1 | 39 |  |  | 1 |  | LN01 |  | 1056 | 1 | WCK05w49000C1 | 0 | H005炼钢孔洞分切L |  | 0 | 0 | 0 |  |  | 1.365 | 1.339 | 18.344 | 1.68 | 6 |  | 2283003717 | 1 | 1
256 | FALSE | 20220530150915 |  |  | LN200635402 | SG35WV2000 | 0.35 | 1110 | 3.198 | LJ2 |  | W25Y01D003 | D230656400 | WV2000(1) | CR | 800001 |  | 1069 | 0.35 | 1111 | 508 | 857 | C | W3 |  | CW2107 | Q/320582 YZL601-2019 | 1 | 39 |  |  | 1 |  | LN01 |  | 1069 | 1 | WCK05w49000C1 | 0 | I014原料单机架边浪分切D |  | 0 | 0 | 0 |  |  | 1.385 | 1.401 | 18.488 | 1.67 | 5 |  | 2283004862 | 1 | 1
257 | FALSE | 20220530111406 |  |  | LN200635101 | SG35WV2000 | 0.35 | 1110 | 3.224 | LJ3 |  | W25Y01D003 | D230656200 | WV2000(1) | CR | 800001 |  | 1082 | 0.35 | 1111 | 508 | 860 | C | W3 |  | CW2107 | Q/320582 YZL601-2019 | 1 | 39 |  |  | 1 |  | LN01 |  | 1082 | 1 | WCK05w49000C1 | 0 | I014原料单机架边浪分切D |  | 0 | 0 | 0 |  |  | 1.385 | 1.398 | 18.842 | 1.67 | 6 |  | 2283004864 | 1 | 1
258 | FALSE | 20220715165919 |  |  | LN200780603 | SG35WV2000 | 0.35 | 1110 | 4.112 | LJ2 |  | W24Y02D003 | D228818200 | WV2000(1) | CR | 800001 |  | 1435 | 0.35 | 1111 | 508 | 948 | C | W3 |  | CW2107 | Q/320582 YZL601-2019 | 1 | 39 |  |  | 1 |  | LN01 |  | 1435 | 1 | WCK05w49000C1 | 0 | H005带尾1400m热轧孔洞已切除Z |  | 0 | 0 | 0 |  |  | 1.227 | 1.233 | 18.715 | 1.68 | 4 |  | 2283003721 | 1 | 1
259 | FALSE | 20220530105209 |  |  | LN200634902 | SG35WV2000 | 0.35 | 1110 | 4.662 | LJ2 |  | W25Y01D003 | D230656700 | WV2000(1) | CR | 800001 |  | 1572 | 0.35 | 1111 | 508 | 979 | C | W3 |  | CW2107 | Q/320582 YZL601-2019 | 1 | 39 |  |  | 1 |  | LN01 |  | 1572 | 1 | WCK05w49000C1 | 0 | I015传动侧板型不良分切D |  | 0 | 0 | 0 |  |  | 1.385 | 1.401 | 18.967 | 1.68 | 4 |  | 2283004865 | 1 | 1
260 | FALSE | 20220530061156 |  |  | LN200634102 | SG35WV2000 | 0.35 | 1110 | 5.02 | LJ3 |  | W25Y01D003 | D230654700 | WV2000(1) | CR | 800001 |  | 1698 | 0.35 | 1111 | 508 | 1007 | C | W3 |  | CW2107 | Q/320582 YZL601-2019 | 1 | 39 |  |  | 1 |  | LN01 |  | 1698 | 1 | WCK05w49000C1 | 0 |  |  | 0 | 0 | 0 |  |  | 1.444 | 1.431 | 18.866 | 1.68 | 6 |  | 2283004859 | 1 | 1
261 | FALSE | 20220531020622 |  |  | LN200633603 | SG35WV2000 | 0.35 | 1110 | 5.055 | LJ2 |  | W25Y01D003 | D230657100 | WV2000(1) | CR | 800001 |  | 1701 | 0.35 | 1111 | 508 | 1008 | C | W3 |  | CW2107 | Q/320582 YZL601-2019 | 1 | 39 |  |  | 1 |  | LN01 |  | 1701 | 1 | WCK05w49000C1 | 0 |  |  | 0 | 0 | 0 |  |  | 1.378 | 1.445 | 19.037 | 1.68 | 4 |  | 2283004864 | 1 | 1
262 | FALSE | 20220526230822 |  |  | LN200620503 | SG35WV2000 | 0.35 | 1110 | 5.06 | LJ2 |  | W25Y01D003 | D230668600 | WV2000(1) | CR | 800001 |  | 1704 | 0.35 | 1111 | 508 | 1009 | C | W3 |  | CW2107 | Q/320582 YZL601-2019 | 1 | 39 |  |  | 1 |  | LN01 |  | 1704 | 1 | WCK05w49000C1 | 0 |  |  | 0 | 0 | 0 |  |  | 1.321 | 1.165 | 18.671 | 1.68 | 5 |  | 2283004869 | 1 | 1
263 | FALSE | 20220530030047 |  |  | LN200633504 | SG35WV2000 | 0.35 | 1110 | 5.06 | LJ3 |  | W25Y01D003 | D230657000 | WV2000(1) | CR | 800001 |  | 1707 | 0.35 | 1111 | 508 | 1009 | C | W3 |  | CW2107 | Q/320582 YZL601-2019 | 1 | 39 |  |  | 1 |  | LN01 |  | 1707 | 1 | WCK05w49000C1 | 0 |  |  | 0 | 0 | 0 |  |  | 1.444 | 1.431 | 16.58 | 1.67 | 5 |  | 2283004865 | 1 | 1
264 | FALSE | 20220530060111 |  |  | LN200634101 | SG35WV2000 | 0.35 | 1110 | 5.06 | LJ3 |  | W25Y01D003 | D230654700 | WV2000(1) | CR | 800001 |  | 1713 | 0.35 | 1111 | 508 | 1011 | C | W3 |  | CW2107 | Q/320582 YZL601-2019 | 1 | 39 |  |  | 1 |  | LN01 |  | 1713 | 1 | WCK05w49000C1 | 0 |  |  | 0 | 0 | 0 |  |  | 1.444 | 1.431 | 18.866 | 1.68 | 6 |  | 2283004859 | 1 | 1
265 | FALSE | 20220526232232 |  |  | LN200620504 | SG35WV2000 | 0.35 | 1110 | 5.075 | LJ2 |  | W25Y01D003 | D230668600 | WV2000(1) | CR | 800001 |  | 1707 | 0.35 | 1111 | 508 | 1009 | C | W3 |  | CW2107 | Q/320582 YZL601-2019 | 1 | 39 |  |  | 1 |  | LN01 |  | 1707 | 1 | WCK05w49000C1 | 0 |  |  | 0 | 0 | 0 |  |  | 1.321 | 1.165 | 18.671 | 1.68 | 6 |  | 2283004869 | 1 | 1
266 | FALSE | 20220530182447 |  |  | LN200631704 | SG35WV2000 | 0.35 | 1110 | 5.18 | LJ2 |  | W25Y01D003 | D230648600 | WV2000(1) | CR | 800001 |  | 1745 | 0.35 | 1111 | 508 | 1018 | C | W3 |  | CW2107 | Q/320582 YZL601-2019 | 1 | 39 |  |  | 1 |  | LN01 |  | 1745 | 1 | WCK05w49000C1 | 0 |  |  | 0 | 0 | 0 |  |  | 1.339 | 1.383 | 18.401 | 1.68 | 3 |  | 2283004853 | 1 | 1
267 | FALSE | 20220428093411 |  |  | LN200495404 | SG35WV2000 | 0.35 | 1110 | 5.21 | LJ2 |  | W24Y02D003 | D228817700 | WV2000(1) | CR | 800001 |  | 1751 | 0.35 | 1111 | 508 | 1019 | C | W3 |  | CW2107 | Q/320582 YZL601-2019 | 1 | 39 |  |  | 1 |  | LN01 |  | 1751 | 1 | WCK05w49000C1 | 0 |  |  | 0 | 0 | 0 |  |  | 1.21 | 1.236 | 18.517 | 1.69 | 4 |  | 2283003721 | 1 | 1
268 | FALSE | 20220531005906 |  |  | LN200621003 | SG35WV2000 | 0.35 | 1110 | 5.215 | LJ2 |  | W25Y01D003 | D230657300 | WV2000(1) | CR | 800001 |  | 1744 | 0.35 | 1111 | 508 | 1018 | C | W3 |  | CW2107 | Q/320582 YZL601-2019 | 1 | 39 |  |  | 1 |  | LN01 |  | 1744 | 1 | WCK05w49000C1 | 0 |  |  | 0 | 0 | 0 |  |  | 1.4 | 1.206 | 19.094 | 1.68 | 6 |  | 2283004864 | 1 | 1
269 | FALSE | 20220819100323 |  |  | LN200851101 | SG35WV2000 | 0.35 | 1110 | 5.215 | LJ2 |  | W25Y01D003 | D230654500 | WV2000(1) | CR | 800001 |  | 1762 | 0.35 | 1111 | 508 | 1021 | C | W3 |  | CW2107 | Q/320582 YZL601-2019 | 1 | 39 |  |  | 1 |  | LN01 |  | 1762 | 1 | WCK05w49000C1 | 0 |  |  | 0 | 0 | 0 |  |  | 1.106 | 1.463 | 18.875 | 1.68 | 4 |  | 2283004859 | 1 | 1
270 | FALSE | 20220425230627 |  |  | LN200492903 | SG35WV2000 | 0.35 | 1110 | 5.265 | LJ2 |  | W24Y02D003 | D228823100 | WV2000(1) | CR | 800001 |  | 1754 | 0.35 | 1111 | 508 | 1020 | C | W3 |  | CW2107 | Q/320582 YZL601-2019 | 1 | 39 |  |  | 1 |  | LN01 |  | 1754 | 1 | WCK05w49000C1 | 0 |  |  | 0 | 0 | 0 |  |  | 1.254 | 1.272 | 18.578 | 1.69 | 6 |  | 2283003728 | 1 | 1
271 | FALSE | 20220530072246 |  |  | LN200633805 | SG35WV2000 | 0.35 | 1110 | 5.28 | LJ3 |  | W25Y01D003 | D230648300 | WV2000(1) | CR | 800001 |  | 1774 | 0.35 | 1111 | 508 | 1024 | C | W3 |  | CW2107 | Q/320582 YZL601-2019 | 1 | 39 |  |  | 1 |  | LN01 |  | 1774 | 1 | WCK05w49000C1 | 0 |  |  | 0 | 0 | 0 |  |  | 1.388 | 1.433 | 18.955 | 1.68 | 7 |  | 2283004855 | 1 | 1
272 | FALSE | 20220629180652 |  |  | LN200756101 | SG35WV2000 | 0.35 | 1110 | 5.285 | LJ2 |  | W25Y01D003 | D230668400 | WV2000(1) | CR | 800001 |  | 1785 | 0.35 | 1111 | 508 | 1026 | C | W3 |  | CW2107 | Q/320582 YZL601-2019 | 1 | 39 |  |  | 1 |  | LN01 |  | 1785 | 1 | WCK05w49000C1 | 0 |  |  | 0 | 0 | 0 |  |  | 1.527 | 1.5 | 18.006 | 1.68 | 6 |  | 2283004869 | 1 | 1
273 | FALSE | 20220528164217 |  |  | LN200620803 | SG35WV2000 | 0.35 | 1110 | 5.29 | LJ2 |  | W25Y01D003 | D230657500 | WV2000(1) | CR | 800001 |  | 1768 | 0.35 | 1111 | 508 | 1023 | C | W3 |  | CW2107 | Q/320582 YZL601-2019 | 1 | 39 |  |  | 1 |  | LN01 |  | 1768 | 1 | WCK05w49000C1 | 0 |  |  | 0 | 0 | 0 |  |  | 1.321 | 1.165 | 18.851 | 1.68 | 5 |  | 2283004865 | 1 | 1
274 | FALSE | 20220530160627 |  |  | LN200634404 | SG35WV2000 | 0.35 | 1110 | 5.295 | LJ2 |  | W25Y01D003 | D230657600 | WV2000(1) | CR | 800001 |  | 1765 | 0.35 | 1111 | 508 | 1022 | C | W3 |  | CW2107 | Q/320582 YZL601-2019 | 1 | 39 |  |  | 1 |  | LN01 |  | 1765 | 1 | WCK05w49000C1 | 0 |  |  | 0 | 0 | 0 |  |  | 1.42 | 1.425 | 19.031 | 1.68 | 4 |  | 2283004865 | 1 | 1
275 | FALSE | 20220528163521 |  |  | LN200620802 | SG35WV2000 | 0.35 | 1110 | 5.295 | LJ2 |  | W25Y01D003 | D230657500 | WV2000(1) | CR | 800001 |  | 1774 | 0.35 | 1111 | 508 | 1024 | C | W3 |  | CW2107 | Q/320582 YZL601-2019 | 1 | 39 |  |  | 1 |  | LN01 |  | 1774 | 1 | WCK05w49000C1 | 0 |  |  | 0 | 0 | 0 |  |  | 1.321 | 1.165 | 18.851 | 1.68 | 3 |  | 2283004865 | 1 | 1
276 | FALSE | 20220530034843 |  |  | LN200633704 | SG35WV2000 | 0.35 | 1110 | 5.295 | LJ3 |  | W25Y01D003 | D230669300 | WV2000(1) | CR | 800001 |  | 1778 | 0.35 | 1111 | 508 | 1025 | C | W3 |  | CW2107 | Q/320582 YZL601-2019 | 1 | 39 |  |  | 1 |  | LN01 |  | 1778 | 1 | WCK05w49000C1 | 0 |  |  | 0 | 0 | 0 |  |  | 1.378 | 1.445 | 18.657 | 1.68 | 5 |  | 2283004867 | 1 | 1
277 | FALSE | 20220717050310 |  |  | LN200762302 | SG35WV2000 | 0.35 | 1110 | 5.325 | LJ2 |  | W25Y01D003 | D230669000 | WV2000(1) | CR | 800001 |  | 1798 | 0.35 | 1111 | 508 | 1029 | C | W3 |  | CW2107 | Q/320582 YZL601-2019 | 1 | 39 |  |  | 1 |  | LN01 |  | 1798 | 1 | WCK05w49000C1 | 0 |  |  | 0 | 0 | 0 |  |  | 1.379 | 1.372 | 18.478 | 1.68 | 5 |  | 2283004867 | 1 | 1
278 | FALSE | 20220425094351 |  |  | LN200488703 | SG35WV2000 | 0.35 | 1110 | 5.325 | LJ2 |  | W24Y02D003 | D228818500 | WV2000(1) | CR | 800001 |  | 1781 | 0.35 | 1111 | 508 | 1026 | C | W3 |  | CW2107 | Q/320582 YZL601-2019 | 1 | 39 |  |  | 1 |  | LN01 |  | 1781 | 1 | WCK05w49000C1 | 0 |  |  | 0 | 0 | 0 |  |  | 1.357 | 1.391 | 18.453 | 1.68 | 5 |  | 2283003720 | 1 | 1
279 | FALSE | 20220530151941 |  |  | LN200635404 | SG35WV2000 | 0.35 | 1110 | 5.43 | LJ2 |  | W25Y01D003 | D230656400 | WV2000(1) | CR | 800001 |  | 1822 | 0.35 | 1111 | 508 | 1034 | C | W3 |  | CW2107 | Q/320582 YZL601-2019 | 1 | 39 |  |  | 1 |  | LN01 |  | 1822 | 1 | WCK05w49000C1 | 0 |  |  | 0 | 0 | 0 |  |  | 1.385 | 1.401 | 18.488 | 1.67 | 7 |  | 2283004862 | 1 | 1
280 | FALSE | 20220531022112 |  |  | LN200633604 | SG35WV2000 | 0.35 | 1110 | 5.43 | LJ2 |  | W25Y01D003 | D230657100 | WV2000(1) | CR | 800001 |  | 1822 | 0.35 | 1111 | 508 | 1034 | C | W3 |  | CW2107 | Q/320582 YZL601-2019 | 1 | 39 |  |  | 1 |  | LN01 |  | 1822 | 1 | WCK05w49000C1 | 0 |  |  | 0 | 0 | 0 |  |  | 1.378 | 1.445 | 19.037 | 1.68 | 5 |  | 2283004864 | 1 | 1
281 | FALSE | 20220425224943 |  |  | LN200492902 | SG35WV2000 | 0.35 | 1110 | 5.475 | LJ2 |  | W24Y02D003 | D228823100 | WV2000(1) | CR | 800001 |  | 1835 | 0.35 | 1111 | 508 | 1037 | C | W3 |  | CW2107 | Q/320582 YZL601-2019 | 1 | 39 |  |  | 1 |  | LN01 |  | 1835 | 1 | WCK05w49000C1 | 0 |  |  | 0 | 0 | 0 |  |  | 1.254 | 1.272 | 18.578 | 1.69 | 5 |  | 2283003728 | 1 | 1
282 | FALSE | 20220428095826 |  |  | LN200495804 | SG35WV2000 | 0.35 | 1110 | 5.485 | LJ2 |  | W24Y02D003 | D228823200 | WV2000(1) | CR | 800001 |  | 1844 | 0.35 | 1111 | 508 | 1039 | C | W3 |  | CW2107 | Q/320582 YZL601-2019 | 1 | 39 |  |  | 1 |  | LN01 |  | 1844 | 1 | WCK05w49000C1 | 0 |  |  | 0 | 0 | 0 |  |  | 1.27 | 1.274 | 18.705 | 1.69 | 2 |  | 2283003728 | 1 | 1
283 | FALSE | 20220425095433 |  |  | LN200492702 | SG35WV2000 | 0.35 | 1110 | 5.495 | LJ2 |  | W24Y02D003 | D228820700 | WV2000(1) | CR | 800001 |  | 1844 | 0.35 | 1111 | 508 | 1039 | C | W3 |  | CW2107 | Q/320582 YZL601-2019 | 1 | 39 |  |  | 1 |  | LN01 |  | 1844 | 1 | WCK05w49000C1 | 0 |  |  | 0 | 0 | 0 |  |  | 1.345 | 1.314 | 18.65 | 1.68 | 4 |  | 2283003717 | 1 | 1
284 | FALSE | 20220425062220 |  |  | LN200491503 | SG35WV2000 | 0.35 | 1110 | 5.505 | LJ2 |  | W24Y02D003 | D228817400 | WV2000(1) | CR | 800001 |  | 1837 | 0.35 | 1111 | 508 | 1038 | C | W3 |  | CW2107 | Q/320582 YZL601-2019 | 1 | 39 |  |  | 1 |  | LN01 |  | 1837 | 1 | WCK05w49000C1 | 0 |  |  | 0 | 0 | 0 |  |  | 1.354 | 1.357 | 18.87 | 1.68 | 1 |  | 2283003725 | 1 | 1
285 | FALSE | 20220425224236 |  |  | LN200492901 | SG35WV2000 | 0.35 | 1110 | 5.505 | LJ2 |  | W24Y02D003 | D228823100 | WV2000(1) | CR | 800001 |  | 1846 | 0.35 | 1111 | 508 | 1040 | C | W3 |  | CW2107 | Q/320582 YZL601-2019 | 1 | 39 |  |  | 1 |  | LN01 |  | 1846 | 1 | WCK05w49000C1 | 0 |  |  | 0 | 0 | 0 |  |  | 1.254 | 1.272 | 18.578 | 1.69 | 6 |  | 2283003728 | 1 | 1
286 | FALSE | 20220530040718 |  |  | LN200633803 | SG35WV2000 | 0.35 | 1110 | 5.51 | LJ3 |  | W25Y01D003 | D230648300 | WV2000(1) | CR | 800001 |  | 1859 | 0.35 | 1111 | 508 | 1042 | C | W3 |  | CW2107 | Q/320582 YZL601-2019 | 1 | 39 |  |  | 1 |  | LN01 |  | 1859 | 1 | WCK05w49000C1 | 0 |  |  | 0 | 0 | 0 |  |  | 1.388 | 1.433 | 18.955 | 1.68 | 3 |  | 2283004855 | 1 | 1
287 | FALSE | 20220425234449 |  |  | LN200493101 | SG35WV2000 | 0.35 | 1110 | 5.545 | LJ2 |  | W24Y02D003 | D228818900 | WV2000(1) | CR | 800001 |  | 1847 | 0.35 | 1111 | 508 | 1040 | C | W3 |  | CW2107 | Q/320582 YZL601-2019 | 1 | 39 |  |  | 1 |  | LN01 |  | 1847 | 1 | WCK05w49000C1 | 0 |  |  | 0 | 0 | 0 |  |  | 1.197 | 1.228 | 18.794 | 1.68 | 7 |  | 2283003720 | 1 | 1
288 | FALSE | 20220531105459 |  |  | LN200621603 | SG35WV2000 | 0.35 | 1110 | 5.575 | LJ2 |  | W25Y01D003 | D230649600 | WV2000(1) | CR | 800001 |  | 1888 | 0.35 | 1111 | 508 | 1049 | C | W3 |  | CW2107 | Q/320582 YZL601-2019 | 1 | 39 |  |  | 1 |  | LN01 |  | 1888 | 1 | WCK05w49000C1 | 0 |  |  | 0 | 0 | 0 |  |  | 1.392 | 1.216 | 18.465 | 1.68 | 5 |  | 2283004855 | 1 | 1
1 | FALSE | 20220629204003 |  |  | LN200756403 | SG35WV2000 | 0.35 | 1110 | 5.585 | LJ2 |  | W25Y01D003 | D230654400 | WV2000(1) | CR | 800001 |  | 1881 | 0.35 | 1111 | 508 | 1047 | C | W3 |  | CW2107 | Q/320582 YZL601-2019 | 1 | 39 |  |  | 1 |  | LN01 |  | 1881 | 1 | WCK05w49000C1 | 0 |  |  | 0 | 0 | 0 |  |  | 1.527 | 1.5 | 18.373 | 1.68 | 4 |  | 2283004859 | 1 | 1
2 | FALSE | 20220530050512 |  |  | LN200633903 | SG35WV2000 | 0.35 | 1110 | 5.615 | LJ2 |  | W25Y01D003 | D230648700 | WV2000(1) | CR | 800001 |  | 1897 | 0.35 | 1111 | 508 | 1050 | C | W3 |  | CW2107 | Q/320582 YZL601-2019 | 1 | 39 |  |  | 1 |  | LN01 |  | 1897 | 1 | WCK05w49000C1 | 0 |  |  | 0 | 0 | 0 |  |  | 1.388 | 1.433 | 18.944 | 1.68 | 5 |  | 2283004853 | 1 | 1
3 | FALSE | 20220530105454 |  |  | LN200635302 | SG35WV2000 | 0.35 | 1110 | 5.625 | LJ2 |  | W25Y01D003 | D230669400 | WV2000(1) | CR | 800001 |  | 1887 | 0.35 | 1111 | 508 | 1048 | C | W3 |  | CW2107 | Q/320582 YZL601-2019 | 1 | 39 |  |  | 1 |  | LN01 |  | 1887 | 1 | WCK05w49000C1 | 0 |  |  | 0 | 0 | 0 |  |  | 1.385 | 1.401 | 18.691 | 1.68 | 6 |  | 2283004867 | 1 | 1
4 | FALSE | 20220704050437 |  |  | LN200763203 | SG35WV2000 | 0.35 | 1110 | 5.63 | LJ2 |  | W25Y01D003 | D230655100 | WV2000(1) | CR | 800001 |  | 1891 | 0.35 | 1111 | 508 | 1049 | C | W3 |  | CW2107 | Q/320582 YZL601-2019 | 1 | 39 |  |  | 1 |  | LN01 |  | 1891 | 1 | WCK05w49000C1 | 0 |  |  | 0 | 0 | 0 |  |  | 1.386 | 1.37 | 18.903 | 1.68 | 4 |  | 2283004862 | 1 | 1
5 | FALSE | 20220819101426 |  |  | LN200851102 | SG35WV2000 | 0.35 | 1110 | 5.635 | LJ2 |  | W25Y01D003 | D230654500 | WV2000(1) | CR | 800001 |  | 1894 | 0.35 | 1111 | 508 | 1050 | C | W3 |  | CW2107 | Q/320582 YZL601-2019 | 1 | 39 |  |  | 1 |  | LN01 |  | 1894 | 1 | WCK05w49000C1 | 0 |  |  | 0 | 0 | 0 |  |  | 1.106 | 1.463 | 18.875 | 1.68 | 6 |  | 2283004859 | 1 | 1
6 | FALSE | 20220530092241 |  |  | LN200634803 | SG35WV2000 | 0.35 | 1110 | 5.69 | LJ3 |  | W25Y01D003 | D230669100 | WV2000(1) | CR | 800001 |  | 1912 | 0.35 | 1111 | 508 | 1054 | C | W3 |  | CW2107 | Q/320582 YZL601-2019 | 1 | 39 |  |  | 1 |  | LN01 |  | 1912 | 1 | WCK05w49000C1 | 0 |  |  | 0 | 0 | 0 |  |  | 1.42 | 1.425 | 18.786 | 1.68 | 5 |  | 2283004867 | 1 | 1
7 | FALSE | 20220629200259 |  |  | LN200756301 | SG35WV2000 | 0.35 | 1110 | 5.71 | LJ2 |  | W25Y01D003 | D230657200 | WV2000(1) | CR | 800001 |  | 1923 | 0.35 | 1111 | 508 | 1056 | C | W3 |  | CW2107 | Q/320582 YZL601-2019 | 1 | 39 |  |  | 1 |  | LN01 |  | 1923 | 1 | WCK05w49000C1 | 0 |  |  | 0 | 0 | 0 |  |  | 1.54 | 1.505 | 18.297 | 1.68 | 5 |  | 2283004864 | 1 | 1
8 | FALSE | 20220629181017 |  |  | LN200756102 | SG35WV2000 | 0.35 | 1110 | 5.735 | LJ2 |  | W25Y01D003 | D230668400 | WV2000(1) | CR | 800001 |  | 1936 | 0.35 | 1111 | 508 | 1059 | C | W3 |  | CW2107 | Q/320582 YZL601-2019 | 1 | 39 |  |  | 1 |  | LN01 |  | 1936 | 1 | WCK05w49000C1 | 0 |  |  | 0 | 0 | 0 |  |  | 1.527 | 1.5 | 18.006 | 1.68 | 5 |  | 2283004869 | 1 | 1
9 | FALSE | 20220424135728 |  |  | LN200488803 | SG35WV2000 | 0.35 | 1110 | 5.74 | LJ2 |  | W24Y02D003 | D228817900 | WV2000(1) | CR | 800001 |  | 1919 | 0.35 | 1111 | 508 | 1055 | C | W3 |  | CW2107 | Q/320582 YZL601-2019 | 1 | 39 |  |  | 1 |  | LN01 |  | 1919 | 1 | WCK05w49000C1 | 0 |  |  | 0 | 0 | 0 |  |  | 1.364 | 1.386 | 18.524 | 1.68 | 5 |  | 2283003721 | 1 | 1
10 | FALSE | 20220530090240 |  |  | LN200634503 | SG35WV2000 | 0.35 | 1110 | 5.755 | LJ3 |  | W25Y01D003 | D230649100 | WV2000(1) | CR | 800001 |  | 1935 | 0.35 | 1111 | 508 | 1058 | C | W3 |  | CW2107 | Q/320582 YZL601-2019 | 1 | 39 |  |  | 1 |  | LN01 |  | 1935 | 1 | WCK05w49000C1 | 0 |  |  | 0 | 0 | 0 |  |  | 1.42 | 1.425 | 18.857 | 1.68 | 5 |  | 2283004855 | 1 | 1
11 | FALSE | 20220530093846 |  |  | LN200635002 | SG35WV2000 | 0.35 | 1110 | 5.755 | LJ2 |  | W25Y01D003 | D230656100 | WV2000(1) | CR | 800001 |  | 1946 | 0.35 | 1111 | 508 | 1061 | C | W3 |  | CW2107 | Q/320582 YZL601-2019 | 1 | 39 |  |  | 1 |  | LN01 |  | 1946 | 1 | WCK05w49000C1 | 0 |  |  | 0 | 0 | 0 |  |  | 1.437 | 1.429 | 18.833 | 1.68 | 4 |  | 2283004864 | 1 | 1
12 | FALSE | 20220425090038 |  |  | LN200492802 | SG35WV2000 | 0.35 | 1110 | 5.765 | LJ2 |  | W24Y02D003 | D228820600 | WV2000(1) | CR | 800001 |  | 1936 | 0.35 | 1111 | 508 | 1059 | C | W3 |  | CW2107 | Q/320582 YZL601-2019 | 1 | 39 |  |  | 1 |  | LN01 |  | 1936 | 1 | WCK05w49000C1 | 0 |  |  | 0 | 0 | 0 |  |  | 1.345 | 1.314 | 18.251 | 1.68 | 6 |  | 2283003717 | 1 | 1
13 | FALSE | 20220428095054 |  |  | LN200495803 | SG35WV2000 | 0.35 | 1110 | 5.765 | LJ2 |  | W24Y02D003 | D228823200 | WV2000(1) | CR | 800001 |  | 1949 | 0.35 | 1111 | 508 | 1061 | C | W3 |  | CW2107 | Q/320582 YZL601-2019 | 1 | 39 |  |  | 1 |  | LN01 |  | 1949 | 1 | WCK05w49000C1 | 0 |  |  | 0 | 0 | 0 |  |  | 1.27 | 1.274 | 18.705 | 1.69 | 2 |  | 2283003728 | 1 | 1
14 | FALSE | 20220530024815 |  |  | LN200633502 | SG35WV2000 | 0.35 | 1110 | 5.775 | LJ3 |  | W25Y01D003 | D230657000 | WV2000(1) | CR | 800001 |  | 1950 | 0.35 | 1111 | 508 | 1062 | C | W3 |  | CW2107 | Q/320582 YZL601-2019 | 1 | 39 |  |  | 1 |  | LN01 |  | 1950 | 1 | WCK05w49000C1 | 0 |  |  | 0 | 0 | 0 |  |  | 1.444 | 1.431 | 16.58 | 1.67 | 6 |  | 2283004865 | 1 | 1
15 | FALSE | 20220530095621 |  |  | LN200634704 | SG35WV2000 | 0.35 | 1110 | 5.785 | LJ2 |  | W25Y01D003 | D230668800 | WV2000(1) | CR | 800001 |  | 1936 | 0.35 | 1111 | 508 | 1059 | C | W3 |  | CW2107 | Q/320582 YZL601-2019 | 1 | 39 |  |  | 1 |  | LN01 |  | 1936 | 1 | WCK05w49000C1 | 0 |  |  | 0 | 0 | 0 |  |  | 1.437 | 1.429 | 18.396 | 1.68 | 6 |  | 2283004867 | 1 | 1
16 | FALSE | 20220629201127 |  |  | LN200756401 | SG35WV2000 | 0.35 | 1110 | 5.79 | LJ2 |  | W25Y01D003 | D230654400 | WV2000(1) | CR | 800001 |  | 1959 | 0.35 | 1111 | 508 | 1064 | C | W3 |  | CW2107 | Q/320582 YZL601-2019 | 1 | 39 |  |  | 1 |  | LN01 |  | 1959 | 1 | WCK05w49000C1 | 0 |  |  | 0 | 0 | 0 |  |  | 1.527 | 1.5 | 18.373 | 1.68 | 4 |  | 2283004859 | 1 | 1
17 | FALSE | 20220629202758 |  |  | LN200756402 | SG35WV2000 | 0.35 | 1110 | 5.79 | LJ2 |  | W25Y01D003 | D230654400 | WV2000(1) | CR | 800001 |  | 1960 | 0.35 | 1111 | 508 | 1064 | C | W3 |  | CW2107 | Q/320582 YZL601-2019 | 1 | 39 |  |  | 1 |  | LN01 |  | 1960 | 1 | WCK05w49000C1 | 0 |  |  | 0 | 0 | 0 |  |  | 1.527 | 1.5 | 18.373 | 1.68 | 5 |  | 2283004859 | 1 | 1
18 | FALSE | 20220426002742 |  |  | LN200493102 | SG35WV2000 | 0.35 | 1110 | 5.8 | LJ2 |  | W24Y02D003 | D228818900 | WV2000(1) | CR | 800001 |  | 1962 | 0.35 | 1111 | 508 | 1064 | C | W3 |  | CW2107 | Q/320582 YZL601-2019 | 1 | 39 |  |  | 1 |  | LN01 |  | 1962 | 1 | WCK05w49000C1 | 0 |  |  | 0 | 0 | 0 |  |  | 1.197 | 1.228 | 18.794 | 1.68 | 6 |  | 2283003720 | 1 | 1
19 | FALSE | 20220528014147 |  |  | LN200622101 | SG35WV2000 | 0.35 | 1110 | 5.8 | LJ3 |  | W25Y01D003 | D230668900 | WV2000(1) | CR | 800001 |  | 1960 | 0.35 | 1111 | 508 | 1064 | C | W3 |  | CW2107 | Q/320582 YZL601-2019 | 1 | 39 |  |  | 1 |  | LN01 |  | 1960 | 1 | WCK05w49000C1 | 0 |  |  | 0 | 0 | 0 |  |  | 1.357 | 1.239 | 18.604 | 1.68 | 6 |  | 2283004867 | 1 | 1
20 | FALSE | 20220629174654 |  |  | LN200756202 | SG35WV2000 | 0.35 | 1110 | 5.8 | LJ2 |  | W25Y01D003 | D230669700 | WV2000(1) | CR | 800001 |  | 1959 | 0.35 | 1111 | 508 | 1064 | C | W3 |  | CW2107 | Q/320582 YZL601-2019 | 1 | 39 |  |  | 1 |  | LN01 |  | 1959 | 1 | WCK05w49000C1 | 0 |  |  | 0 | 0 | 0 |  |  | 1.527 | 1.5 | 18.55 | 1.69 | 3 |  | 2283004865 | 1 | 1
21 | FALSE | 20220530152929 |  |  | LN200622302 | SG35WV2000 | 0.35 | 1110 | 5.815 | LJ2 |  | W25Y01D003 | D230655200 | WV2000(1) | CR | 800001 |  | 1965 | 0.35 | 1111 | 508 | 1065 | C | W3 |  | CW2107 | Q/320582 YZL601-2019 | 1 | 39 |  |  | 1 |  | LN01 |  | 1965 | 1 | WCK05w49000C1 | 0 |  |  | 0 | 0 | 0 |  |  | 1.357 | 1.239 | 18.23 | 1.68 | 4 |  | 2283004861 | 1 | 1
22 | FALSE | 20220425225955 |  |  | LN200493002 | SG35WV2000 | 0.35 | 1110 | 5.82 | LJ2 |  | W24Y02D003 | D228825000 | WV2000(1) | CR | 800001 |  | 1967 | 0.35 | 1111 | 508 | 1065 | C | W3 |  | CW2107 | Q/320582 YZL601-2019 | 1 | 39 |  |  | 1 |  | LN01 |  | 1967 | 1 | WCK05w49000C1 | 0 |  |  | 0 | 0 | 0 |  |  | 1.254 | 1.272 | 18.75 | 1.68 | 3 |  | 2283003725 | 1 | 1
23 | FALSE | 20220629173526 |  |  | LN200756201 | SG35WV2000 | 0.35 | 1110 | 5.83 | LJ2 |  | W25Y01D003 | D230669700 | WV2000(1) | CR | 800001 |  | 1971 | 0.35 | 1111 | 508 | 1066 | C | W3 |  | CW2107 | Q/320582 YZL601-2019 | 1 | 39 |  |  | 1 |  | LN01 |  | 1971 | 1 | WCK05w49000C1 | 0 |  |  | 0 | 0 | 0 |  |  | 1.527 | 1.5 | 18.55 | 1.69 | 3 |  | 2283004865 | 1 | 1
24 | FALSE | 20220530050829 |  |  | LN200633904 | SG35WV2000 | 0.35 | 1110 | 5.835 | LJ3 |  | W25Y01D003 | D230648700 | WV2000(1) | CR | 800001 |  | 1961 | 0.35 | 1111 | 508 | 1064 | C | W3 |  | CW2107 | Q/320582 YZL601-2019 | 1 | 39 |  |  | 1 |  | LN01 |  | 1961 | 1 | WCK05w49000C1 | 0 |  |  | 0 | 0 | 0 |  |  | 1.388 | 1.433 | 18.944 | 1.68 | 6 |  | 2283004853 | 1 | 1
25 | FALSE | 20220530092808 |  |  | LN200634702 | SG35WV2000 | 0.35 | 1110 | 5.84 | LJ3 |  | W25Y01D003 | D230668800 | WV2000(1) | CR | 800001 |  | 1962 | 0.35 | 1111 | 508 | 1064 | C | W3 |  | CW2107 | Q/320582 YZL601-2019 | 1 | 39 |  |  | 1 |  | LN01 |  | 1962 | 1 | WCK05w49000C1 | 0 |  |  | 0 | 0 | 0 |  |  | 1.437 | 1.429 | 18.396 | 1.68 | 7 |  | 2283004867 | 1 | 1
26 | FALSE | 20220715171024 |  |  | LN200780801 | SG35WV2000 | 0.35 | 1110 | 5.85 | LJ2 |  | W25Y01D003 | D230669500 | WV2000(1) | CR | 800001 |  | 1975 | 0.35 | 1111 | 508 | 1067 | C | W3 |  | CW2107 | Q/320582 YZL601-2019 | 1 | 39 |  |  | 1 |  | LN01 |  | 1975 | 1 | WCK05w49000C1 | 0 |  |  | 0 | 0 | 0 |  |  | 1.234 | 1.279 | 18.844 | 1.68 | 4 |  | 2283004867 | 1 | 1
27 | FALSE | 20220425230907 |  |  | LN200493003 | SG35WV2000 | 0.35 | 1110 | 5.855 | LJ2 |  | W24Y02D003 | D228825000 | WV2000(1) | CR | 800001 |  | 1968 | 0.35 | 1111 | 508 | 1065 | C | W3 |  | CW2107 | Q/320582 YZL601-2019 | 1 | 39 |  |  | 1 |  | LN01 |  | 1968 | 1 | WCK05w49000C1 | 0 |  |  | 0 | 0 | 0 |  |  | 1.254 | 1.272 | 18.75 | 1.68 | 3 |  | 2283003725 | 1 | 1
28 | FALSE | 20220530185017 |  |  | LN200631904 | SG35WV2000 | 0.35 | 1110 | 5.885 | LJ2 |  | W25Y01D003 | D230648400 | WV2000(1) | CR | 800001 |  | 1963 | 0.35 | 1111 | 508 | 1064 | C | W3 |  | CW2107 | Q/320582 YZL601-2019 | 1 | 39 |  |  | 1 |  | LN01 |  | 1963 | 1 | WCK05w49000C1 | 0 |  |  | 0 | 0 | 0 |  |  | 1.348 | 1.376 | 18.82 | 1.67 | 6 |  | 2283004855 | 1 | 1
29 | FALSE | 20220706224728 |  |  | LN200762405 | SG35WV2000 | 0.35 | 1110 | 5.895 | LJ3 |  | W25Y01D003 | D230649500 | WV2000(1) | CR | 800001 |  | 1981 | 0.35 | 1111 | 508 | 1068 | C | W3 |  | CW2107 | Q/320582 YZL601-2019 | 1 | 39 |  |  | 1 |  | LN01 |  | 1981 | 1 | WCK05w49000C1 | 0 |  |  | 0 | 0 | 0 |  |  | 1.385 | 1.388 | 18.631 | 1.68 | 5 |  | 2283004855 | 1 | 1
30 | FALSE | 20220530040052 |  |  | LN200633802 | SG35WV2000 | 0.35 | 1110 | 5.895 | LJ3 |  | W25Y01D003 | D230648300 | WV2000(1) | CR | 800001 |  | 1989 | 0.35 | 1111 | 508 | 1070 | C | W3 |  | CW2107 | Q/320582 YZL601-2019 | 1 | 39 |  |  | 1 |  | LN01 |  | 1989 | 1 | WCK05w49000C1 | 0 |  |  | 0 | 0 | 0 |  |  | 1.388 | 1.433 | 18.955 | 1.68 | 5 |  | 2283004855 | 1 | 1
31 | FALSE | 20220530165529 |  |  | LN200636002 | SG35WV2000 | 0.35 | 1110 | 5.905 | LJ3 |  | W24Y02D003 | D228819800 | WV2000(1) | CR | 800001 |  | 1981 | 0.35 | 1111 | 508 | 1068 | C | W3 |  | CW2107 | Q/320582 YZL601-2019 | 1 | 39 |  |  | 1 |  | LN01 |  | 1981 | 1 | WCK05w49000C1 | 0 |  |  | 0 | 0 | 0 |  |  | 1.284 | 1.329 | 18.053 | 1.69 | 3 |  | 2283003717 | 1 | 1
32 | FALSE | 20220530103501 |  |  | LN200635004 | SG35WV2000 | 0.35 | 1110 | 5.925 | LJ2 |  | W25Y01D003 | D230656100 | WV2000(1) | CR | 800001 |  | 2005 | 0.35 | 1111 | 508 | 1073 | C | W3 |  | CW2107 | Q/320582 YZL601-2019 | 1 | 39 |  |  | 1 |  | LN01 |  | 2005 | 1 | WCK05w49000C1 | 0 |  |  | 0 | 0 | 0 |  |  | 1.437 | 1.429 | 18.833 | 1.68 | 5 |  | 2283004864 | 1 | 1
33 | FALSE | 20220530180856 |  |  | LN200631702 | SG35WV2000 | 0.35 | 1110 | 5.945 | LJ2 |  | W25Y01D003 | D230648600 | WV2000(1) | CR | 800001 |  | 2006 | 0.35 | 1111 | 508 | 1073 | C | W3 |  | CW2107 | Q/320582 YZL601-2019 | 1 | 39 |  |  | 1 |  | LN01 |  | 2006 | 1 | WCK05w49000C1 | 0 |  |  | 0 | 0 | 0 |  |  | 1.339 | 1.383 | 18.401 | 1.68 | 6 |  | 2283004853 | 1 | 1
34 | FALSE | 20220425034426 |  |  | LN200490601 | SG35WV2000 | 0.35 | 1110 | 5.945 | LJ3 |  | W24Y02D003 | D228817500 | WV2000(1) | CR | 800001 |  | 2009 | 0.35 | 1111 | 508 | 1074 | C | W3 |  | CW2107 | Q/320582 YZL601-2019 | 1 | 39 |  |  | 1 |  | LN01 |  | 2009 | 1 | WCK05w49000C1 | 0 |  |  | 0 | 0 | 0 |  |  | 1.355 | 1.371 | 18.49 | 1.68 | 4 |  | 2283003725 | 1 | 1
35 | FALSE | 20220717051106 |  |  | LN200762303 | SG35WV2000 | 0.35 | 1110 | 5.95 | LJ2 |  | W25Y01D003 | D230669000 | WV2000(1) | CR | 800001 |  | 2011 | 0.35 | 1111 | 508 | 1074 | C | W3 |  | CW2107 | Q/320582 YZL601-2019 | 1 | 39 |  |  | 1 |  | LN01 |  | 2011 | 1 | WCK05w49000C1 | 0 |  |  | 0 | 0 | 0 |  |  | 1.379 | 1.372 | 18.478 | 1.68 | 6 |  | 2283004867 | 1 | 1
36 | FALSE | 20220425040311 |  |  | LN200490603 | SG35WV2000 | 0.35 | 1110 | 5.96 | LJ3 |  | W24Y02D003 | D228817500 | WV2000(1) | CR | 800001 |  | 2004 | 0.35 | 1111 | 508 | 1073 | C | W3 |  | CW2107 | Q/320582 YZL601-2019 | 1 | 39 |  |  | 1 |  | LN01 |  | 2004 | 1 | WCK05w49000C1 | 0 |  |  | 0 | 0 | 0 |  |  | 1.355 | 1.371 | 18.49 | 1.68 | 4 |  | 2283003725 | 1 | 1
37 | FALSE | 20220425041336 |  |  | LN200490702 | SG35WV2000 | 0.35 | 1110 | 5.965 | LJ3 |  | W24Y02D003 | D228823900 | WV2000(1) | CR | 800001 |  | 2019 | 0.35 | 1111 | 508 | 1076 | C | W3 |  | CW2107 | Q/320582 YZL601-2019 | 1 | 39 |  |  | 1 |  | LN01 |  | 2019 | 1 | WCK05w49000C1 | 0 |  |  | 0 | 0 | 0 |  |  | 1.355 | 1.371 | 18.689 | 1.68 | 3 |  | 2283003725 | 1 | 1
38 | FALSE | 20220526232837 |  |  | LN200620603 | SG35WV2000 | 0.35 | 1110 | 5.965 | LJ2 |  | W25Y01D003 | D230655000 | WV2000(1) | CR | 800001 |  | 1996 | 0.35 | 1111 | 508 | 1071 | C | W3 |  | CW2107 | Q/320582 YZL601-2019 | 1 | 39 |  |  | 1 |  | LN01 |  | 1996 | 1 | WCK05w49000C1 | 0 |  |  | 0 | 0 | 0 |  |  | 1.4 | 1.206 | 18.967 | 1.68 | 5 |  | 2283004858 | 1 | 1
39 | FALSE | 20220530172228 |  |  | LN200636003 | SG35WV2000 | 0.35 | 1110 | 5.995 | LJ3 |  | W24Y02D003 | D228819800 | WV2000(1) | CR | 800001 |  | 2003 | 0.35 | 1111 | 508 | 1073 | C | W3 |  | CW2107 | Q/320582 YZL601-2019 | 1 | 39 |  |  | 1 |  | LN01 |  | 2003 | 1 | WCK05w49000C1 | 0 |  |  | 0 | 0 | 0 |  |  | 1.284 | 1.329 | 18.053 | 1.69 | 3 |  | 2283003717 | 1 | 1
40 | FALSE | 20220530165129 |  |  | LN200632002 | SG35WV2000 | 0.35 | 1110 | 6 | LJ3 |  | W25Y01D003 | D230669600 | WV2000(1) | CR | 800001 |  | 2027 | 0.35 | 1111 | 508 | 1078 | C | W3 |  | CW2107 | Q/320582 YZL601-2019 | 1 | 39 |  |  | 1 |  | LN01 |  | 2027 | 1 | WCK05w49000C1 | 0 |  |  | 0 | 0 | 0 |  |  | 1.339 | 1.383 | 18.644 | 1.68 | 6 |  | 2283004867 | 1 | 1
41 | FALSE | 20220530185912 |  |  | LN200636301 | SG35WV2000 | 0.35 | 1110 | 6.005 | LJ2 |  | W25Y01D003 | D230654300 | WV2000(1) | CR | 800001 |  | 2033 | 0.35 | 1111 | 508 | 1079 | C | W3 |  | CW2107 | Q/320582 YZL601-2019 | 1 | 39 |  |  | 1 |  | LN01 |  | 2033 | 1 | WCK05w49000C1 | 0 |  |  | 0 | 0 | 0 |  |  | 1.284 | 1.329 | 18.579 | 1.68 | 3 |  | 2283004859 | 1 | 1
42 | FALSE | 20220530172657 |  |  | LN200632004 | SG35WV2000 | 0.35 | 1110 | 6.01 | LJ2 |  | W25Y01D003 | D230669600 | WV2000(1) | CR | 800001 |  | 2020 | 0.35 | 1111 | 508 | 1076 | C | W3 |  | CW2107 | Q/320582 YZL601-2019 | 1 | 39 |  |  | 1 |  | LN01 |  | 2020 | 1 | WCK05w49000C1 | 0 |  |  | 0 | 0 | 0 |  |  | 1.339 | 1.383 | 18.644 | 1.68 | 6 |  | 2283004867 | 1 | 1
43 | FALSE | 20220530170047 |  |  | LN200632003 | SG35WV2000 | 0.35 | 1110 | 6.01 | LJ3 |  | W25Y01D003 | D230669600 | WV2000(1) | CR | 800001 |  | 2032 | 0.35 | 1111 | 508 | 1079 | C | W3 |  | CW2107 | Q/320582 YZL601-2019 | 1 | 39 |  |  | 1 |  | LN01 |  | 2032 | 1 | WCK05w49000C1 | 0 |  |  | 0 | 0 | 0 |  |  | 1.339 | 1.383 | 18.644 | 1.68 | 3 |  | 2283004867 | 1 | 1
44 | FALSE | 20220426003108 |  |  | LN200493103 | SG35WV2000 | 0.35 | 1110 | 6.02 | LJ2 |  | W24Y02D003 | D228818900 | WV2000(1) | CR | 800001 |  | 2026 | 0.35 | 1111 | 508 | 1078 | C | W3 |  | CW2107 | Q/320582 YZL601-2019 | 1 | 39 |  |  | 1 |  | LN01 |  | 2026 | 1 | WCK05w49000C1 | 0 |  |  | 0 | 0 | 0 |  |  | 1.197 | 1.228 | 18.794 | 1.68 | 7 |  | 2283003720 | 1 | 1
45 | FALSE | 20220425052136 |  |  | LN200491201 | SG35WV2000 | 0.35 | 1110 | 6.02 | LJ2 |  | W24Y02D003 | D228825400 | WV2000(1) | CR | 800001 |  | 2035 | 0.35 | 1111 | 508 | 1079 | C | W3 |  | CW2107 | Q/320582 YZL601-2019 | 1 | 39 |  |  | 1 |  | LN01 |  | 2035 | 1 | WCK05w49000C1 | 0 |  |  | 0 | 0 | 0 |  |  | 1.365 | 1.339 | 18.93 | 1.68 | 8 |  | 2283003723 | 1 | 1
46 | FALSE | 20220528123104 |  |  | LN200623402 | SG35WV2000 | 0.35 | 1110 | 6.025 | LJ2 |  | W25Y01D003 | D230649200 | WV2000(1) | CR | 800001 |  | 2036 | 0.35 | 1111 | 508 | 1080 | C | W3 |  | CW2107 | Q/320582 YZL601-2019 | 1 | 39 |  |  | 1 |  | LN01 |  | 2036 | 1 | WCK05w49000C1 | 0 |  |  | 0 | 0 | 0 |  |  | 1.357 | 1.239 | 18.882 | 1.68 | 9 |  | 2283004855 | 1 | 1
47 | FALSE | 20220528034139 |  |  | LN200621403 | SG35WV2000 | 0.35 | 1110 | 6.03 | LJ2 |  | W25Y01D003 | D230655800 | WV2000(1) | CR | 800001 |  | 2012 | 0.35 | 1111 | 508 | 1075 | C | W3 |  | CW2107 | Q/320582 YZL601-2019 | 1 | 39 |  |  | 1 |  | LN01 |  | 2012 | 1 | WCK05w49000C1 | 0 |  |  | 0 | 0 | 0 |  |  | 1.385 | 1.211 | 18.197 | 1.67 | 6 |  | 2283004864 | 1 | 1
48 | FALSE | 20220425233031 |  |  | LN200493302 | SG35WV2000 | 0.35 | 1110 | 6.045 | LJ2 |  | W24Y02D003 | D228825500 | WV2000(1) | CR | 800001 |  | 2042 | 0.35 | 1111 | 508 | 1081 | C | W3 |  | CW2107 | Q/320582 YZL601-2019 | 1 | 39 |  |  | 1 |  | LN01 |  | 2042 | 1 | WCK05w49000C1 | 0 |  |  | 0 | 0 | 0 |  |  | 1.254 | 1.272 | 18.82 | 1.68 | 5 |  | 2283003723 | 1 | 1
49 | FALSE | 20220530184006 |  |  | LN200631903 | SG35WV2000 | 0.35 | 1110 | 6.045 | LJ2 |  | W25Y01D003 | D230648400 | WV2000(1) | CR | 800001 |  | 2025 | 0.35 | 1111 | 508 | 1077 | C | W3 |  | CW2107 | Q/320582 YZL601-2019 | 1 | 39 |  |  | 1 |  | LN01 |  | 2025 | 1 | WCK05w49000C1 | 0 |  |  | 0 | 0 | 0 |  |  | 1.348 | 1.376 | 18.82 | 1.67 | 7 |  | 2283004855 | 1 | 1
50 | FALSE | 20220530103149 |  |  | LN200635003 | SG35WV2000 | 0.35 | 1110 | 6.055 | LJ2 |  | W25Y01D003 | D230656100 | WV2000(1) | CR | 800001 |  | 2041 | 0.35 | 1111 | 508 | 1081 | C | W3 |  | CW2107 | Q/320582 YZL601-2019 | 1 | 39 |  |  | 1 |  | LN01 |  | 2041 | 1 | WCK05w49000C1 | 0 |  |  | 0 | 0 | 0 |  |  | 1.437 | 1.429 | 18.833 | 1.68 | 4 |  | 2283004864 | 1 | 1
51 | FALSE | 20220528123921 |  |  | LN200623403 | SG35WV2000 | 0.35 | 1110 | 6.055 | LJ2 |  | W25Y01D003 | D230649200 | WV2000(1) | CR | 800001 |  | 2037 | 0.35 | 1111 | 508 | 1080 | C | W3 |  | CW2107 | Q/320582 YZL601-2019 | 1 | 39 |  |  | 1 |  | LN01 |  | 2037 | 1 | WCK05w49000C1 | 0 |  |  | 0 | 0 | 0 |  |  | 1.357 | 1.239 | 18.882 | 1.68 | 5 |  | 2283004855 | 1 | 1
52 | FALSE | 20220428100222 |  |  | LN200495702 | SG35WV2000 | 0.35 | 1110 | 6.055 | LJ2 |  | W24Y02D003 | D228824900 | WV2000(1) | CR | 800001 |  | 2031 | 0.35 | 1111 | 508 | 1079 | C | W3 |  | CW2107 | Q/320582 YZL601-2019 | 1 | 39 |  |  | 1 |  | LN01 |  | 2031 | 1 | WCK05w49000C1 | 0 |  |  | 0 | 0 | 0 |  |  | 1.27 | 1.274 | 18.51 | 1.68 | 6 |  | 2283003725 | 1 | 1
53 | FALSE | 20220424150640 |  |  | LN200488602 | SG35WV2000 | 0.35 | 1110 | 6.06 | LJ2 |  | W24Y02D003 | D228824800 | WV2000(1) | CR | 800001 |  | 2032 | 0.35 | 1111 | 508 | 1079 | C | W3 |  | CW2107 | Q/320582 YZL601-2019 | 1 | 39 |  |  | 1 |  | LN01 |  | 2032 | 1 | WCK05w49000C1 | 0 |  |  | 0 | 0 | 0 |  |  | 1.357 | 1.391 | 18.355 | 1.68 | 6 |  | 2283003725 | 1 | 1
54 | FALSE | 20220528021403 |  |  | LN200622103 | SG35WV2000 | 0.35 | 1110 | 6.06 | LJ3 |  | W25Y01D003 | D230668900 | WV2000(1) | CR | 800001 |  | 2038 | 0.35 | 1111 | 508 | 1080 | C | W3 |  | CW2107 | Q/320582 YZL601-2019 | 1 | 39 |  |  | 1 |  | LN01 |  | 2038 | 1 | WCK05w49000C1 | 0 |  |  | 0 | 0 | 0 |  |  | 1.357 | 1.239 | 18.604 | 1.68 | 5 |  | 2283004867 | 1 | 1
55 | FALSE | 20220427185700 |  |  | LN200497601 | SG35WV2000 | 0.35 | 1110 | 6.06 | LJ2 |  | W24Y02D003 | D228819600 | WV2000(1) | CR | 800001 |  | 2029 | 0.35 | 1111 | 508 | 1078 | C | W3 |  | CW2107 | Q/320582 YZL601-2019 | 1 | 39 |  |  | 1 |  | LN01 |  | 2029 | 1 | WCK05w49000C1 | 0 |  |  | 0 | 0 | 0 |  |  | 1.127 | 1.166 | 18.457 | 1.68 | 3 |  | 2283003719 | 1 | 1
56 | FALSE | 20220426164223 |  |  | LN200493902 | SG35WV2000 | 0.35 | 1110 | 6.065 | LJ3 |  | W24Y02D003 | D228820100 | WV2000(1) | CR | 800001 |  | 2034 | 0.35 | 1111 | 508 | 1079 | C | W3 |  | CW2107 | Q/320582 YZL601-2019 | 1 | 39 |  |  | 1 |  | LN01 |  | 2034 | 1 | WCK05w49000C1 | 0 |  |  | 0 | 0 | 0 |  |  | 1.189 | 1.179 | 18.258 | 1.69 | 7 |  | 2283003717 | 1 | 1
57 | FALSE | 20220425044008 |  |  | LN200490703 | SG35WV2000 | 0.35 | 1110 | 6.075 | LJ3 |  | W24Y02D003 | D228823900 | WV2000(1) | CR | 800001 |  | 2044 | 0.35 | 1111 | 508 | 1081 | C | W3 |  | CW2107 | Q/320582 YZL601-2019 | 1 | 39 |  |  | 1 |  | LN01 |  | 2044 | 1 | WCK05w49000C1 | 0 |  |  | 0 | 0 | 0 |  |  | 1.355 | 1.371 | 18.689 | 1.68 | 6 |  | 2283003725 | 1 | 1
58 | FALSE | 20220530084928 |  |  | LN200634502 | SG35WV2000 | 0.35 | 1110 | 6.075 | LJ2 |  | W25Y01D003 | D230649100 | WV2000(1) | CR | 800001 |  | 2054 | 0.35 | 1111 | 508 | 1083 | C | W3 |  | CW2107 | Q/320582 YZL601-2019 | 1 | 39 |  |  | 1 |  | LN01 |  | 2054 | 1 | WCK05w49000C1 | 0 |  |  | 0 | 0 | 0 |  |  | 1.42 | 1.425 | 18.857 | 1.68 | 5 |  | 2283004855 | 1 | 1
59 | FALSE | 20220704045133 |  |  | LN200763202 | SG35WV2000 | 0.35 | 1110 | 6.075 | LJ2 |  | W25Y01D003 | D230655100 | WV2000(1) | CR | 800001 |  | 2048 | 0.35 | 1111 | 508 | 1082 | C | W3 |  | CW2107 | Q/320582 YZL601-2019 | 1 | 39 |  |  | 1 |  | LN01 |  | 2048 | 1 | WCK05w49000C1 | 0 |  |  | 0 | 0 | 0 |  |  | 1.386 | 1.37 | 18.903 | 1.68 | 2 |  | 2283004862 | 1 | 1
60 | FALSE | 20220629203508 |  |  | LN200756303 | SG35WV2000 | 0.35 | 1110 | 6.075 | LJ2 |  | W25Y01D003 | D230657200 | WV2000(1) | CR | 800001 |  | 2036 | 0.35 | 1111 | 508 | 1080 | C | W3 |  | CW2107 | Q/320582 YZL601-2019 | 1 | 39 |  |  | 1 |  | LN01 |  | 2036 | 1 | WCK05w49000C1 | 0 |  |  | 0 | 0 | 0 |  |  | 1.54 | 1.505 | 18.297 | 1.68 | 7 |  | 2283004864 | 1 | 1
61 | FALSE | 20220424185426 |  |  | LN200490002 | SG35WV2000 | 0.35 | 1110 | 6.075 | LJ2 |  | W24Y02D003 | D228824500 | WV2000(1) | CR | 800001 |  | 2053 | 0.35 | 1111 | 508 | 1083 | C | W3 |  | CW2107 | Q/320582 YZL601-2019 | 1 | 39 |  |  | 1 |  | LN01 |  | 2053 | 1 | WCK05w49000C1 | 0 |  |  | 0 | 0 | 0 |  |  | 1.389 | 1.405 | 18.324 | 1.68 | 6 |  | 2283003725 | 1 | 1
62 | FALSE | 20220424184316 |  |  | LN200489902 | SG35WV2000 | 0.35 | 1110 | 6.095 | LJ2 |  | W24Y02D003 | D228819400 | WV2000(1) | CR | 800001 |  | 2048 | 0.35 | 1111 | 508 | 1082 | C | W3 |  | CW2107 | Q/320582 YZL601-2019 | 1 | 39 |  |  | 1 |  | LN01 |  | 2048 | 1 | WCK05w49000C1 | 0 |  |  | 0 | 0 | 0 |  |  | 1.342 | 1.372 | 18.52 | 1.68 | 6 |  | 2283003719 | 1 | 1
63 | FALSE | 20220425040611 |  |  | LN200490701 | SG35WV2000 | 0.35 | 1110 | 6.1 | LJ3 |  | W24Y02D003 | D228823900 | WV2000(1) | CR | 800001 |  | 2063 | 0.35 | 1111 | 508 | 1085 | C | W3 |  | CW2107 | Q/320582 YZL601-2019 | 1 | 39 |  |  | 1 |  | LN01 |  | 2063 | 1 | WCK05w49000C1 | 0 |  |  | 0 | 0 | 0 |  |  | 1.355 | 1.371 | 18.689 | 1.68 | 9 |  | 2283003725 | 1 | 1
64 | FALSE | 20220530153421 |  |  | LN200635405 | SG35WV2000 | 0.35 | 1110 | 6.105 | LJ2 |  | W25Y01D003 | D230656400 | WV2000(1) | CR | 800001 |  | 2039 | 0.35 | 1111 | 508 | 1080 | C | W3 |  | CW2107 | Q/320582 YZL601-2019 | 1 | 39 |  |  | 1 |  | LN01 |  | 2039 | 1 | WCK05w49000C1 | 0 |  |  | 0 | 0 | 0 |  |  | 1.385 | 1.401 | 18.488 | 1.67 | 6 |  | 2283004862 | 1 | 1
65 | FALSE | 20220428091146 |  |  | LN200495402 | SG35WV2000 | 0.35 | 1110 | 6.12 | LJ2 |  | W24Y02D003 | D228817700 | WV2000(1) | CR | 800001 |  | 2069 | 0.35 | 1111 | 508 | 1086 | C | W3 |  | CW2107 | Q/320582 YZL601-2019 | 1 | 39 |  |  | 1 |  | LN01 |  | 2069 | 1 | WCK05w49000C1 | 0 |  |  | 0 | 0 | 0 |  |  | 1.21 | 1.236 | 18.517 | 1.69 | 4 |  | 2283003721 | 1 | 1
66 | FALSE | 20220530181243 |  |  | LN200631703 | SG35WV2000 | 0.35 | 1110 | 6.14 | LJ2 |  | W25Y01D003 | D230648600 | WV2000(1) | CR | 800001 |  | 2070 | 0.35 | 1111 | 508 | 1087 | C | W3 |  | CW2107 | Q/320582 YZL601-2019 | 1 | 39 |  |  | 1 |  | LN01 |  | 2070 | 1 | WCK05w49000C1 | 0 |  |  | 0 | 0 | 0 |  |  | 1.339 | 1.383 | 18.401 | 1.68 | 7 |  | 2283004853 | 1 | 1
67 | FALSE | 20220426180516 |  |  | LN200493603 | SG35WV2000 | 0.35 | 1110 | 6.145 | LJ3 |  | W24Y02D003 | D228819700 | WV2000(1) | CR | 700001 |  | 2065 | 0.35 | 1111 | 508 | 1086 | C | W3 |  | CW2107 | Q/320582 YZL601-2019 | 1 | 39 |  |  | 1 |  | LN01 |  | 2065 | 1 | WCK05w49000C1 | 0 |  |  | 0 | 0 | 0 |  |  | 1.184 | 1.2 | 18.35 | 1.69 | 6 |  | 2283003719 | 1 | 1
68 | FALSE | 20220530093532 |  |  | LN200634703 | SG35WV2000 | 0.35 | 1110 | 6.145 | LJ2 |  | W25Y01D003 | D230668800 | WV2000(1) | CR | 800001 |  | 2066 | 0.35 | 1111 | 508 | 1086 | C | W3 |  | CW2107 | Q/320582 YZL601-2019 | 1 | 39 |  |  | 1 |  | LN01 |  | 2066 | 1 | WCK05w49000C1 | 0 |  |  | 0 | 0 | 0 |  |  | 1.437 | 1.429 | 18.396 | 1.68 | 5 |  | 2283004867 | 1 | 1
69 | FALSE | 20220528021009 |  |  | LN200622102 | SG35WV2000 | 0.35 | 1110 | 6.15 | LJ3 |  | W25Y01D003 | D230668900 | WV2000(1) | CR | 800001 |  | 2077 | 0.35 | 1111 | 508 | 1088 | C | W3 |  | CW2107 | Q/320582 YZL601-2019 | 1 | 39 |  |  | 1 |  | LN01 |  | 2077 | 1 | WCK05w49000C1 | 0 |  |  | 0 | 0 | 0 |  |  | 1.357 | 1.239 | 18.604 | 1.68 | 5 |  | 2283004867 | 1 | 1
70 | FALSE | 20220528014546 |  |  | LN200622403 | SG35WV2000 | 0.35 | 1110 | 6.15 | LJ3 |  | W25Y01D003 | D230657400 | WV2000(1) | CR | 800001 |  | 2049 | 0.35 | 1111 | 508 | 1082 | C | W3 |  | CW2107 | Q/320582 YZL601-2019 | 1 | 39 |  |  | 1 |  | LN01 |  | 2049 | 1 | WCK05w49000C1 | 0 |  |  | 0 | 0 | 0 |  |  | 1.392 | 1.216 | 18.348 | 1.67 | 4 |  | 2283004864 | 1 | 1
71 | FALSE | 20220426163842 |  |  | LN200493901 | SG35WV2000 | 0.35 | 1110 | 6.16 | LJ3 |  | W24Y02D003 | D228820100 | WV2000(1) | CR | 800001 |  | 2069 | 0.35 | 1111 | 508 | 1086 | C | W3 |  | CW2107 | Q/320582 YZL601-2019 | 1 | 39 |  |  | 1 |  | LN01 |  | 2069 | 1 | WCK05w49000C1 | 0 |  |  | 0 | 0 | 0 |  |  | 1.189 | 1.179 | 18.258 | 1.69 | 6 |  | 2283003717 | 1 | 1
72 | FALSE | 20220428102150 |  |  | LN200495602 | SG35WV2000 | 0.35 | 1110 | 6.175 | LJ2 |  | W24Y02D003 | D228823300 | WV2000(1) | CR | 800001 |  | 2090 | 0.35 | 1111 | 508 | 1091 | C | W3 |  | CW2107 | Q/320582 YZL601-2019 | 1 | 39 |  |  | 1 |  | LN01 |  | 2090 | 1 | WCK05w49000C1 | 0 |  |  | 0 | 0 | 0 |  |  | 1.27 | 1.274 | 18.41 | 1.68 | 5 |  | 2283003726 | 1 | 1
73 | FALSE | 20220428100850 |  |  | LN200495703 | SG35WV2000 | 0.35 | 1110 | 6.175 | LJ2 |  | W24Y02D003 | D228824900 | WV2000(1) | CR | 800001 |  | 2064 | 0.35 | 1111 | 508 | 1085 | C | W3 |  | CW2107 | Q/320582 YZL601-2019 | 1 | 39 |  |  | 1 |  | LN01 |  | 2064 | 1 | WCK05w49000C1 | 0 |  |  | 0 | 0 | 0 |  |  | 1.27 | 1.274 | 18.51 | 1.68 | 5 |  | 2283003725 | 1 | 1
74 | FALSE | 20220528122014 |  |  | LN200623401 | SG35WV2000 | 0.35 | 1110 | 6.175 | LJ2 |  | W25Y01D003 | D230649200 | WV2000(1) | CR | 800001 |  | 2087 | 0.35 | 1111 | 508 | 1090 | C | W3 |  | CW2107 | Q/320582 YZL601-2019 | 1 | 39 |  |  | 1 |  | LN01 |  | 2087 | 1 | WCK05w49000C1 | 0 |  |  | 0 | 0 | 0 |  |  | 1.357 | 1.239 | 18.882 | 1.68 | 8 |  | 2283004855 | 1 | 1
75 | FALSE | 20220530052204 |  |  | LN200634002 | SG35WV2000 | 0.35 | 1110 | 6.18 | LJ2 |  | W25Y01D003 | D230649000 | WV2000(1) | CR | 800001 |  | 2088 | 0.35 | 1111 | 508 | 1090 | C | W3 |  | CW2107 | Q/320582 YZL601-2019 | 1 | 39 |  |  | 1 |  | LN01 |  | 2088 | 1 | WCK05w49000C1 | 0 |  |  | 0 | 0 | 0 |  |  | 1.444 | 1.431 | 18.796 | 1.68 | 6 |  | 2283004858 | 1 | 1
76 | FALSE | 20220428102947 |  |  | LN200495603 | SG35WV2000 | 0.35 | 1110 | 6.18 | LJ2 |  | W24Y02D003 | D228823300 | WV2000(1) | CR | 800001 |  | 2080 | 0.35 | 1111 | 508 | 1089 | C | W3 |  | CW2107 | Q/320582 YZL601-2019 | 1 | 39 |  |  | 1 |  | LN01 |  | 2080 | 1 | WCK05w49000C1 | 0 |  |  | 0 | 0 | 0 |  |  | 1.27 | 1.274 | 18.41 | 1.68 | 6 |  | 2283003726 | 1 | 1
77 | FALSE | 20220425090921 |  |  | LN200492803 | SG35WV2000 | 0.35 | 1110 | 6.195 | LJ2 |  | W24Y02D003 | D228820600 | WV2000(1) | CR | 800001 |  | 2073 | 0.35 | 1111 | 508 | 1087 | C | W3 |  | CW2107 | Q/320582 YZL601-2019 | 1 | 39 |  |  | 1 |  | LN01 |  | 2073 | 1 | WCK05w49000C1 | 0 |  |  | 0 | 0 | 0 |  |  | 1.345 | 1.314 | 18.251 | 1.68 | 5 |  | 2283003717 | 1 | 1
78 | FALSE | 20220715172143 |  |  | LN200780802 | SG35WV2000 | 0.35 | 1110 | 6.2 | LJ2 |  | W25Y01D003 | D230669500 | WV2000(1) | CR | 800001 |  | 2092 | 0.35 | 1111 | 508 | 1091 | C | W3 |  | CW2107 | Q/320582 YZL601-2019 | 1 | 39 |  |  | 1 |  | LN01 |  | 2092 | 1 | WCK05w49000C1 | 0 |  |  | 0 | 0 | 0 |  |  | 1.234 | 1.279 | 18.844 | 1.68 | 5 |  | 2283004867 | 1 | 1
79 | FALSE | 20220428100628 |  |  | LN200495601 | SG35WV2000 | 0.35 | 1110 | 6.21 | LJ2 |  | W24Y02D003 | D228823300 | WV2000(1) | CR | 800001 |  | 2101 | 0.35 | 1111 | 508 | 1093 | C | W3 |  | CW2107 | Q/320582 YZL601-2019 | 1 | 39 |  |  | 1 |  | LN01 |  | 2101 | 1 | WCK05w49000C1 | 0 |  |  | 0 | 0 | 0 |  |  | 1.27 | 1.274 | 18.41 | 1.68 | 6 |  | 2283003726 | 1 | 1
80 | FALSE | 20220424151419 |  |  | LN200488501 | SG35WV2000 | 0.35 | 1110 | 6.22 | LJ2 |  | W24Y02D003 | D228824400 | WV2000(1) | CR | 800001 |  | 2090 | 0.35 | 1111 | 508 | 1091 | C | W3 |  | CW2107 | Q/320582 YZL601-2019 | 1 | 39 |  |  | 1 |  | LN01 |  | 2090 | 1 | WCK05w49000C1 | 0 |  |  | 0 | 0 | 0 |  |  | 1.357 | 1.391 | 18.54 | 1.68 | 6 |  | 2283003726 | 1 | 1
81 | FALSE | 20220424135348 |  |  | LN200488802 | SG35WV2000 | 0.35 | 1110 | 6.23 | LJ2 |  | W24Y02D003 | D228817900 | WV2000(1) | CR | 800001 |  | 2094 | 0.35 | 1111 | 508 | 1091 | C | W3 |  | CW2107 | Q/320582 YZL601-2019 | 1 | 39 |  |  | 1 |  | LN01 |  | 2094 | 1 | WCK05w49000C1 | 0 |  |  | 0 | 0 | 0 |  |  | 1.364 | 1.386 | 18.524 | 1.68 | 5 |  | 2283003721 | 1 | 1
82 | FALSE | 20220629201819 |  |  | LN200756302 | SG35WV2000 | 0.35 | 1110 | 6.23 | LJ2 |  | W25Y01D003 | D230657200 | WV2000(1) | CR | 800001 |  | 2099 | 0.35 | 1111 | 508 | 1092 | C | W3 |  | CW2107 | Q/320582 YZL601-2019 | 1 | 39 |  |  | 1 |  | LN01 |  | 2099 | 1 | WCK05w49000C1 | 0 |  |  | 0 | 0 | 0 |  |  | 1.54 | 1.505 | 18.297 | 1.68 | 6 |  | 2283004864 | 1 | 1
83 | FALSE | 20220424131437 |  |  | LN200488402 | SG35WV2000 | 0.35 | 1110 | 6.235 | LJ2 |  | W24Y02D003 | D228819500 | WV2000(1) | CR | 800001 |  | 2092 | 0.35 | 1111 | 508 | 1091 | C | W3 |  | CW2107 | Q/320582 YZL601-2019 | 1 | 39 |  |  | 1 |  | LN01 |  | 2092 | 1 | WCK05w49000C1 | 0 |  |  | 0 | 0 | 0 |  |  | 1.364 | 1.386 | 18.435 | 1.68 | 7 |  | 2283003719 | 1 | 1
84 | FALSE | 20220424173727 |  |  | LN200489403 | SG35WV2000 | 0.35 | 1110 | 6.235 | LJ2 |  | W24Y02D003 | D228823500 | WV2000(1) | CR | 800001 |  | 2096 | 0.35 | 1111 | 508 | 1092 | C | W3 |  | CW2107 | Q/320582 YZL601-2019 | 1 | 39 |  |  | 1 |  | LN01 |  | 2096 | 1 | WCK05w49000C1 | 0 |  |  | 0 | 0 | 0 |  |  | 1.356 | 1.367 | 18.112 | 1.68 | 5 |  | 2283003726 | 1 | 1
85 | FALSE | 20220629175720 |  |  | LN200756203 | SG35WV2000 | 0.35 | 1110 | 6.24 | LJ2 |  | W25Y01D003 | D230669700 | WV2000(1) | CR | 800001 |  | 2100 | 0.35 | 1111 | 508 | 1093 | C | W3 |  | CW2107 | Q/320582 YZL601-2019 | 1 | 39 |  |  | 1 |  | LN01 |  | 2100 | 1 | WCK05w49000C1 | 0 |  |  | 0 | 0 | 0 |  |  | 1.527 | 1.5 | 18.55 | 1.69 | 6 |  | 2283004865 | 1 | 1
86 | FALSE | 20220424195420 |  |  | LN200490302 | SG35WV2000 | 0.35 | 1110 | 6.24 | LJ2 |  | W24Y02D003 | D228823400 | WV2000(1) | CR | 800001 |  | 2093 | 0.35 | 1111 | 508 | 1091 | C | W3 |  | CW2107 | Q/320582 YZL601-2019 | 1 | 39 |  |  | 1 |  | LN01 |  | 2093 | 1 | WCK05w49000C1 | 0 |  |  | 0 | 0 | 0 |  |  | 1.366 | 1.385 | 18.149 | 1.68 | 3 |  | 2283003726 | 1 | 1
87 | FALSE | 20220425053238 |  |  | LN200491202 | SG35WV2000 | 0.35 | 1110 | 6.24 | LJ2 |  | W24Y02D003 | D228825400 | WV2000(1) | CR | 800001 |  | 2106 | 0.35 | 1111 | 508 | 1094 | C | W3 |  | CW2107 | Q/320582 YZL601-2019 | 1 | 39 |  |  | 1 |  | LN01 |  | 2106 | 1 | WCK05w49000C1 | 0 |  |  | 0 | 0 | 0 |  |  | 1.365 | 1.339 | 18.93 | 1.68 | 5 |  | 2283003723 | 1 | 1
88 | FALSE | 20220530032826 |  |  | LN200633703 | SG35WV2000 | 0.35 | 1110 | 6.245 | LJ3 |  | W25Y01D003 | D230669300 | WV2000(1) | CR | 800001 |  | 2111 | 0.35 | 1111 | 508 | 1095 | C | W3 |  | CW2107 | Q/320582 YZL601-2019 | 1 | 39 |  |  | 1 |  | LN01 |  | 2111 | 1 | WCK05w49000C1 | 0 |  |  | 0 | 0 | 0 |  |  | 1.378 | 1.445 | 18.657 | 1.68 | 7 |  | 2283004867 | 1 | 1
89 | FALSE | 20220424131127 |  |  | LN200488401 | SG35WV2000 | 0.35 | 1110 | 6.25 | LJ2 |  | W24Y02D003 | D228819500 | WV2000(1) | CR | 800001 |  | 2099 | 0.35 | 1111 | 508 | 1093 | C | W3 |  | CW2107 | Q/320582 YZL601-2019 | 1 | 39 |  |  | 1 |  | LN01 |  | 2099 | 1 | WCK05w49000C1 | 0 |  |  | 0 | 0 | 0 |  |  | 1.364 | 1.386 | 18.435 | 1.68 | 5 |  | 2283003719 | 1 | 1
90 | FALSE | 20220530045904 |  |  | LN200633902 | SG35WV2000 | 0.35 | 1110 | 6.25 | LJ2 |  | W25Y01D003 | D230648700 | WV2000(1) | CR | 800001 |  | 2108 | 0.35 | 1111 | 508 | 1094 | C | W3 |  | CW2107 | Q/320582 YZL601-2019 | 1 | 39 |  |  | 1 |  | LN01 |  | 2108 | 1 | WCK05w49000C1 | 0 |  |  | 0 | 0 | 0 |  |  | 1.388 | 1.433 | 18.944 | 1.68 | 7 |  | 2283004853 | 1 | 1
91 | FALSE | 20220531103333 |  |  | LN200621602 | SG35WV2000 | 0.35 | 1110 | 6.28 | LJ2 |  | W25Y01D003 | D230649600 | WV2000(1) | CR | 800001 |  | 2115 | 0.35 | 1111 | 508 | 1096 | C | W3 |  | CW2107 | Q/320582 YZL601-2019 | 1 | 39 |  |  | 1 |  | LN01 |  | 2115 | 1 | WCK05w49000C1 | 0 |  |  | 0 | 0 | 0 |  |  | 1.392 | 1.216 | 18.465 | 1.68 | 6 |  | 2283004855 | 1 | 1
92 | FALSE | 20220530032128 |  |  | LN200633702 | SG35WV2000 | 0.35 | 1110 | 6.285 | LJ3 |  | W25Y01D003 | D230669300 | WV2000(1) | CR | 800001 |  | 2120 | 0.35 | 1111 | 508 | 1097 | C | W3 |  | CW2107 | Q/320582 YZL601-2019 | 1 | 39 |  |  | 1 |  | LN01 |  | 2120 | 1 | WCK05w49000C1 | 0 |  |  | 0 | 0 | 0 |  |  | 1.378 | 1.445 | 18.657 | 1.68 | 5 |  | 2283004867 | 1 | 1
93 | FALSE | 20220530193206 |  |  | LN200636403 | SG35WV2000 | 0.35 | 1110 | 6.285 | LJ2 |  | W25Y01D003 | D230654200 | WV2000(1) | CR | 800001 |  | 2101 | 0.35 | 1111 | 508 | 1093 | C | W3 |  | CW2107 | Q/320582 YZL601-2019 | 1 | 39 |  |  | 1 |  | LN01 |  | 2101 | 1 | WCK05w49000C1 | 0 |  |  | 0 | 0 | 0 |  |  | 1.364 | 1.373 | 18.535 | 1.68 | 5 |  | 2283004861 | 1 | 1
94 | FALSE | 20220531102943 |  |  | LN200621601 | SG35WV2000 | 0.35 | 1110 | 6.3 | LJ2 |  | W25Y01D003 | D230649600 | WV2000(1) | CR | 800001 |  | 2130 | 0.35 | 1111 | 508 | 1099 | C | W3 |  | CW2107 | Q/320582 YZL601-2019 | 1 | 39 |  |  | 1 |  | LN01 |  | 2130 | 1 | WCK05w49000C1 | 0 |  |  | 0 | 0 | 0 |  |  | 1.392 | 1.216 | 18.465 | 1.68 | 5 |  | 2283004855 | 1 | 1
95 | FALSE | 20220425062919 |  |  | LN200491603 | SG35WV2000 | 0.35 | 1110 | 6.3 | LJ2 |  | W24Y02D003 | D228823800 | WV2000(1) | CR | 800001 |  | 2124 | 0.35 | 1111 | 508 | 1098 | C | W3 |  | CW2107 | Q/320582 YZL601-2019 | 1 | 39 |  |  | 1 |  | LN01 |  | 2124 | 1 | WCK05w49000C1 | 0 |  |  | 0 | 0 | 0 |  |  | 1.354 | 1.357 | 18.566 | 1.68 | 5 |  | 2283003728 | 1 | 1
96 | FALSE | 20220715165300 |  |  | LN200780602 | SG35WV2000 | 0.35 | 1110 | 6.305 | LJ2 |  | W24Y02D003 | D228818200 | WV2000(1) | CR | 800001 |  | 0 | 0.35 | 1111 | 508 | 1086 | C | W3 |  | CW2107 | Q/320582 YZL601-2019 | 1 | 39 |  |  | 1 |  | LN01 |  | 2 | 1 | WCK05w49000C1 | 0 |  |  | 0 | 0 | 0 |  |  | 1.227 | 1.233 | 18.715 | 1.68 | 6 |  | 2283003721 | 1 | 1
97 | FALSE | 20220530154341 |  |  | LN200622303 | SG35WV2000 | 0.35 | 1110 | 6.31 | LJ2 |  | W25Y01D003 | D230655200 | WV2000(1) | CR | 800001 |  | 2132 | 0.35 | 1111 | 508 | 1099 | C | W3 |  | CW2107 | Q/320582 YZL601-2019 | 1 | 39 |  |  | 1 |  | LN01 |  | 2132 | 1 | WCK05w49000C1 | 0 |  |  | 0 | 0 | 0 |  |  | 1.357 | 1.239 | 18.23 | 1.68 | 7 |  | 2283004861 | 1 | 1
98 | FALSE | 20220530183152 |  |  | LN200631902 | SG35WV2000 | 0.35 | 1110 | 6.315 | LJ2 |  | W25Y01D003 | D230648400 | WV2000(1) | CR | 800001 |  | 2115 | 0.35 | 1111 | 508 | 1096 | C | W3 |  | CW2107 | Q/320582 YZL601-2019 | 1 | 39 |  |  | 1 |  | LN01 |  | 2115 | 1 | WCK05w49000C1 | 0 |  |  | 0 | 0 | 0 |  |  | 1.348 | 1.376 | 18.82 | 1.67 | 7 |  | 2283004855 | 1 | 1
99 | FALSE | 20220530104420 |  |  | LN200635301 | SG35WV2000 | 0.35 | 1110 | 6.32 | LJ2 |  | W25Y01D003 | D230669400 | WV2000(1) | CR | 800001 |  | 2120 | 0.35 | 1111 | 508 | 1097 | C | W3 |  | CW2107 | Q/320582 YZL601-2019 | 1 | 39 |  |  | 1 |  | LN01 |  | 2120 | 1 | WCK05w49000C1 | 0 |  |  | 0 | 0 | 0 |  |  | 1.385 | 1.401 | 18.691 | 1.68 | 5 |  | 2283004867 | 1 | 1
100 | FALSE | 20220530190306 |  |  | LN200636401 | SG35WV2000 | 0.35 | 1110 | 6.32 | LJ2 |  | W25Y01D003 | D230654200 | WV2000(1) | CR | 800001 |  | 2123 | 0.35 | 1111 | 508 | 1097 | C | W3 |  | CW2107 | Q/320582 YZL601-2019 | 1 | 39 |  |  | 1 |  | LN01 |  | 2123 | 1 | WCK05w49000C1 | 0 |  |  | 0 | 0 | 0 |  |  | 1.364 | 1.373 | 18.535 | 1.68 | 5 |  | 2283004861 | 1 | 1
101 | FALSE | 20220530091920 |  |  | LN200634802 | SG35WV2000 | 0.35 | 1110 | 6.34 | LJ3 |  | W25Y01D003 | D230669100 | WV2000(1) | CR | 800001 |  | 2141 | 0.35 | 1111 | 508 | 1101 | C | W3 |  | CW2107 | Q/320582 YZL601-2019 | 1 | 39 |  |  | 1 |  | LN01 |  | 2141 | 1 | WCK05w49000C1 | 0 |  |  | 0 | 0 | 0 |  |  | 1.42 | 1.425 | 18.786 | 1.68 | 7 |  | 2283004867 | 1 | 1
102 | FALSE | 20220530201315 |  |  | LN200636504 | SG35WV2000 | 0.35 | 1110 | 6.355 | LJ2 |  | W25Y01D003 | D230668700 | WV2000(1) | CR | 800001 |  | 2127 | 0.35 | 1111 | 508 | 1098 | C | W3 |  | CW2107 | Q/320582 YZL601-2019 | 1 | 39 |  |  | 1 |  | LN01 |  | 2127 | 1 | WCK05w49000C1 | 0 |  |  | 0 | 0 | 0 |  |  | 1.364 | 1.373 | 18.389 | 1.68 | 9 |  | 2283004869 | 1 | 1
103 | FALSE | 20220425092520 |  |  | LN200488702 | SG35WV2000 | 0.35 | 1110 | 6.385 | LJ2 |  | W24Y02D003 | D228818500 | WV2000(1) | CR | 800001 |  | 2146 | 0.35 | 1111 | 508 | 1102 | C | W3 |  | CW2107 | Q/320582 YZL601-2019 | 1 | 39 |  |  | 1 |  | LN01 |  | 2146 | 1 | WCK05w49000C1 | 0 |  |  | 0 | 0 | 0 |  |  | 1.357 | 1.391 | 18.453 | 1.68 | 5 |  | 2283003720 | 1 | 1
104 | FALSE | 20220530084559 |  |  | LN200634501 | SG35WV2000 | 0.35 | 1110 | 6.395 | LJ2 |  | W25Y01D003 | D230649100 | WV2000(1) | CR | 800001 |  | 2158 | 0.35 | 1111 | 508 | 1104 | C | W3 |  | CW2107 | Q/320582 YZL601-2019 | 1 | 39 |  |  | 1 |  | LN01 |  | 2158 | 1 | WCK05w49000C1 | 0 |  |  | 0 | 0 | 0 |  |  | 1.42 | 1.425 | 18.857 | 1.68 | 3 |  | 2283004855 | 1 | 1
105 | FALSE | 20220530195953 |  |  | LN200636503 | SG35WV2000 | 0.35 | 1110 | 6.41 | LJ2 |  | W25Y01D003 | D230668700 | WV2000(1) | CR | 800001 |  | 2155 | 0.35 | 1111 | 508 | 1104 | C | W3 |  | CW2107 | Q/320582 YZL601-2019 | 1 | 39 |  |  | 1 |  | LN01 |  | 2155 | 1 | WCK05w49000C1 | 0 |  |  | 0 | 0 | 0 |  |  | 1.364 | 1.373 | 18.389 | 1.68 | 7 |  | 2283004869 | 1 | 1
106 | FALSE | 20220425062552 |  |  | LN200491602 | SG35WV2000 | 0.35 | 1110 | 6.43 | LJ2 |  | W24Y02D003 | D228823800 | WV2000(1) | CR | 800001 |  | 2175 | 0.35 | 1111 | 508 | 1108 | C | W3 |  | CW2107 | Q/320582 YZL601-2019 | 1 | 39 |  |  | 1 |  | LN01 |  | 2175 | 1 | WCK05w49000C1 | 0 |  |  | 0 | 0 | 0 |  |  | 1.354 | 1.357 | 18.566 | 1.68 | 4 |  | 2283003728 | 1 | 1
107 | FALSE | 20220715173714 |  |  | LN200780803 | SG35WV2000 | 0.35 | 1110 | 6.455 | LJ2 |  | W25Y01D003 | D230669500 | WV2000(1) | CR | 800001 |  | 2168 | 0.35 | 1111 | 508 | 1107 | C | W3 |  | CW2107 | Q/320582 YZL601-2019 | 1 | 39 |  |  | 1 |  | LN01 |  | 2168 | 1 | WCK05w49000C1 | 0 |  |  | 0 | 0 | 0 |  |  | 1.234 | 1.279 | 18.844 | 1.68 | 6 |  | 2283004867 | 1 | 1
108 | FALSE | 20220530111049 |  |  | LN200634904 | SG35WV2000 | 0.35 | 1110 | 6.48 | LJ2 |  | W25Y01D003 | D230656700 | WV2000(1) | CR | 800001 |  | 2179 | 0.35 | 1111 | 508 | 1109 | C | W3 |  | CW2107 | Q/320582 YZL601-2019 | 1 | 39 |  |  | 1 |  | LN01 |  | 2179 | 1 | WCK05w49000C1 | 0 |  |  | 0 | 0 | 0 |  |  | 1.385 | 1.401 | 18.967 | 1.68 | 5 |  | 2283004865 | 1 | 1
109 | FALSE | 20220424164936 |  |  | LN200489301 | SG35WV2000 | 0.35 | 1110 | 6.495 | LJ2 |  | W24Y02D003 | D228818100 | WV2000(1) | CR | 800001 |  | 2179 | 0.35 | 1111 | 508 | 1109 | C | W3 |  | CW2107 | Q/320582 YZL601-2019 | 1 | 39 |  |  | 1 |  | LN01 |  | 2179 | 1 | WCK05w49000C1 | 0 |  |  | 0 | 0 | 0 |  |  | 1.356 | 1.367 | 18.272 | 1.68 | 5 |  | 2283003720 | 1 | 1
110 | FALSE | 20220530110741 |  |  | LN200635303 | SG35WV2000 | 0.35 | 1110 | 6.76 | LJ2 |  | W25Y01D003 | D230669400 | WV2000(1) | CR | 800001 |  | 2259 | 0.35 | 1111 | 508 | 1125 | C | W3 |  | CW2107 | Q/320582 YZL601-2019 | 1 | 39 |  |  | 1 |  | LN01 |  | 2259 | 1 | WCK05w49000C1 | 0 |  |  | 0 | 0 | 0 |  |  | 1.385 | 1.401 | 18.691 | 1.68 | 5 |  | 2283004867 | 1 | 1
111 | FALSE | 20220528012036 |  |  | LN200621702 | SG35WV2000 | 0.35 | 1110 | 6.765 | LJ3 |  | W25Y01D003 | D230654000 | WV2000(1) | CR | 800001 |  | 2291 | 0.35 | 1111 | 508 | 1131 | C | W3 |  | CW2107 | Q/320582 YZL601-2019 | 1 | 39 |  |  | 1 |  | LN01 |  | 2291 | 1 | WCK05w49000C1 | 0 |  |  | 0 | 0 | 0 |  |  | 1.392 | 1.216 | 18.487 | 1.68 | 5 |  | 2283004861 | 1 | 1
112 | FALSE | 20220629181439 |  |  | LN200756103 | SG35WV2000 | 0.35 | 1110 | 6.765 | LJ2 |  | W25Y01D003 | D230668400 | WV2000(1) | CR | 800001 |  | 2284 | 0.35 | 1111 | 508 | 1130 | C | W3 |  | CW2107 | Q/320582 YZL601-2019 | 1 | 39 |  |  | 1 |  | LN01 |  | 2284 | 1 | WCK05w49000C1 | 0 |  |  | 0 | 0 | 0 |  |  | 1.527 | 1.5 | 18.006 | 1.68 | 5 |  | 2283004869 | 1 | 1
113 | FALSE | 20220530135311 |  |  | LN200621503 | SG35WV2000 | 0.35 | 1110 | 6.99 | LJ2 |  | W25Y01D003 | D230655700 | WV2000(1) | CR | 800001 |  | 2358 | 0.35 | 1111 | 508 | 1144 | C | W3 |  | CW2107 | Q/320582 YZL601-2019 | 1 | 39 |  |  | 1 |  | LN01 |  | 2358 | 1 | WCK05w49000C1 | 0 |  |  | 0 | 0 | 0 |  |  | 1.385 | 1.211 | 18.714 | 1.68 | 5 |  | 2283004864 | 1 | 1
114 | FALSE | 20220531015330 |  |  | LN200634202 | SG35WV2000 | 0.35 | 1110 | 6.995 | LJ2 |  | W25Y01D003 | D230654800 | WV2000(1) | CR | 800001 |  | 2349 | 0.35 | 1111 | 508 | 1142 | C | W3 |  | CW2107 | Q/320582 YZL601-2019 | 1 | 39 |  |  | 1 |  | LN01 |  | 2349 | 1 | WCK05w49000C1 | 0 |  |  | 0 | 0 | 0 |  |  | 1.38 | 1.415 | 18.794 | 1.67 | 3 |  | 2283004859 | 1 | 1
115 | FALSE | 20220528164557 |  |  | LN200621103 | SG35WV2000 | 0.35 | 1110 | 7.085 | LJ2 |  | W25Y01D003 | D230648900 | WV2000(1) | CR | 800001 |  | 2392 | 0.35 | 1111 | 508 | 1151 | C | W3 |  | CW2107 | Q/320582 YZL601-2019 | 1 | 39 |  |  | 1 |  | LN01 |  | 2392 | 1 | WCK05w49000C1 | 0 |  |  | 0 | 0 | 0 |  |  | 1.403 | 1.218 | 18.946 | 1.67 | 5 |  | 2283004858 | 1 | 1
116 | FALSE | 20220530120807 |  |  | LN200635104 | SG35WV2000 | 0.35 | 1110 | 7.11 | LJ3 |  | W25Y01D003 | D230656200 | WV2000(1) | CR | 800001 |  | 2373 | 0.35 | 1111 | 508 | 1147 | C | W3 |  | CW2107 | Q/320582 YZL601-2019 | 1 | 39 |  |  | 1 |  | LN01 |  | 2373 | 1 | WCK05w49000C1 | 0 |  |  | 0 | 0 | 0 |  |  | 1.385 | 1.398 | 18.842 | 1.67 | 6 |  | 2283004864 | 1 | 1
117 | FALSE | 20220428094731 |  |  | LN200495502 | SG35WV2000 | 0.35 | 1110 | 7.36 | LJ2 |  | W24Y02D003 | D228819100 | WV2000(1) | CR | 800001 |  | 2459 | 0.35 | 1111 | 508 | 1164 | C | W3 |  | CW2107 | Q/320582 YZL601-2019 | 1 | 39 |  |  | 1 |  | LN01 |  | 2459 | 1 | WCK05w49000C1 | 0 |  |  | 0 | 0 | 0 |  |  | 1.21 | 1.236 | 18.323 | 1.69 | 5 |  | 2283003719 | 1 | 1
118 | FALSE | 20220530150544 |  |  | LN200621804 | SG35WV2000 | 0.35 | 1110 | 7.365 | LJ2 |  | W25Y01D003 | D230649400 | WV2000(1) | CR | 800001 |  | 2476 | 0.35 | 1111 | 508 | 1167 | C | W3 |  | CW2107 | Q/320582 YZL601-2019 | 1 | 39 |  |  | 1 |  | LN01 |  | 2476 | 1 | WCK05w49000C1 | 0 |  |  | 0 | 0 | 0 |  |  | 1.315 | 1.188 | 18.658 | 1.68 | 5 |  | 2283004858 | 1 | 1
119 | FALSE | 20220528011705 |  |  | LN200621301 | SG35WV2000 | 0.35 | 1110 | 7.385 | LJ2 |  | W25Y01D003 | D230649300 | WV2000(1) | CR | 800001 |  | 2478 | 0.35 | 1111 | 508 | 1167 | C | W3 |  | CW2107 | Q/320582 YZL601-2019 | 1 | 39 |  |  | 1 |  | LN01 |  | 2478 | 1 | WCK05w49000C1 | 0 |  |  | 0 | 0 | 0 |  |  | 1.385 | 1.211 | 18.459 | 1.67 | 5 |  | 2283004858 | 1 | 1
120 | FALSE | 20220819090956 |  |  | LN200850902 | SG35WV2000 | 0.35 | 1110 | 7.43 | LJ2 |  | W25Y01D003 | D228877700 | WV1900(2) | CR | 800001 |  | 2521 | 0.35 | 1111 | 508 | 1175 | C | W3 |  | CW2107 | Q/320582 YZL601-2019 | 1 | 39 |  |  | 1 |  | LN01 |  | 2521 | 1 | WCK05w49000C1 | 0 |  |  | 0 | 0 | 0 |  |  | 1.157 | 1.554 | 18.194 | 1.68 | 3 |  | 2283003759 | 1 | 1
121 | FALSE | 20220819090417 |  |  | LN200850901 | SG35WV2000 | 0.35 | 1110 | 7.77 | LJ2 |  | W25Y01D003 | D228877700 | WV1900(2) | CR | 800001 |  | 2636 | 0.35 | 1111 | 508 | 1197 | C | W3 |  | CW2107 | Q/320582 YZL601-2019 | 1 | 39 |  |  | 1 |  | LN01 |  | 2636 | 1 | WCK05w49000C1 | 0 |  |  | 0 | 0 | 0 |  |  | 1.157 | 1.554 | 18.194 | 1.68 | 5 |  | 2283003759 | 1 | 1
122 | FALSE | 20220715164612 |  |  | LN200780601 | SG35WV2000 | 0.35 | 1110 | 7.835 | LJ2 |  | W24Y02D003 | D228818200 | WV2000(1) | CR | 800001 |  | 2640 | 0.35 | 1111 | 508 | 1198 | C | W3 |  | CW2107 | Q/320582 YZL601-2019 | 1 | 39 |  |  | 1 |  | LN01 |  | 2640 | 1 | WCK05w49000C1 | 0 |  |  | 0 | 0 | 0 |  |  | 1.227 | 1.233 | 18.715 | 1.68 | 3 |  | 2283003721 | 1 | 1
123 | FALSE | 20220426234131 |  |  | LN200497401 | SG35WV2000 | 0.35 | 1110 | 8.525 | LJ3 |  | W24Y02D003 | D228824700 | WV2000(1) | CR | 800001 |  | 2865 | 0.35 | 1111 | 508 | 1239 | C | W3 |  | CW2107 | Q/320582 YZL601-2019 | 1 | 39 |  |  | 1 |  | LN01 |  | 2865 | 1 | WCK05w49000C1 | 0 |  |  | 0 | 0 | 0 |  |  | 1.127 | 1.166 | 18.558 | 1.69 | 6 |  | 2283003725 | 1 | 1
124 | FALSE | 20220819102720 |  |  | LN200851002 | SG35WV2000 | 0.35 | 1110 | 8.64 | LJ2 |  | W25Y01D003 | D230646800 | WV2000(1) | CR | 800001 |  | 2899 | 0.35 | 1111 | 508 | 1245 | C | W3 |  | CW2107 | Q/320582 YZL601-2019 | 1 | 39 |  |  | 1 |  | LN01 |  | 2899 | 1 | WCK05w49000C1 | 0 |  |  | 0 | 0 | 0 |  |  | 1.106 | 1.463 | 19.097 | 1.69 | 3 |  | 2283004851 | 1 | 1
125 | FALSE | 20220530180527 |  |  | LN200631602 | SG35WV2000 | 0.35 | 1110 | 8.695 | LJ2 |  | W25Y01D003 | D230653800 | WV2000(1) | CR | 800001 |  | 2920 | 0.35 | 1111 | 508 | 1249 | C | W3 |  | CW2107 | Q/320582 YZL601-2019 | 1 | 39 |  |  | 1 |  | LN01 |  | 2920 | 1 | WCK05w49000C1 | 0 |  |  | 0 | 0 | 0 |  |  | 1.348 | 1.376 | 18.736 | 1.67 | 4 |  | 2283004861 | 1 | 1
126 | FALSE | 20220425035216 |  |  | LN200490502 | SG35WV2000 | 0.35 | 1110 | 8.695 | LJ3 |  | W24Y02D003 | D228819300 | WV2000(1) | CR | 800001 |  | 2923 | 0.35 | 1111 | 508 | 1249 | C | W3 |  | CW2107 | Q/320582 YZL601-2019 | 1 | 39 |  |  | 1 |  | LN01 |  | 2923 | 1 | WCK05w49000C1 | 0 |  |  | 0 | 0 | 0 |  |  | 1.355 | 1.371 | 18.226 | 1.68 | 5 |  | 2283003719 | 1 | 1
127 | FALSE | 20220530185444 |  |  | LN200636202 | SG35WV2000 | 0.35 | 1110 | 8.7 | LJ2 |  | W25Y01D003 | D230654600 | WV2000(1) | CR | 800001 |  | 2931 | 0.35 | 1111 | 508 | 1251 | C | W3 |  | CW2107 | Q/320582 YZL601-2019 | 1 | 39 |  |  | 1 |  | LN01 |  | 2931 | 1 | WCK05w49000C1 | 0 |  |  | 0 | 0 | 0 |  |  | 1.325 | 1.353 | 18.624 | 1.68 | 3 |  | 2283004859 | 1 | 1
128 | FALSE | 20220819102124 |  |  | LN200851001 | SG35WV2000 | 0.35 | 1110 | 8.715 | LJ2 |  | W25Y01D003 | D230646800 | WV2000(1) | CR | 800001 |  | 2931 | 0.35 | 1111 | 508 | 1251 | C | W3 |  | CW2107 | Q/320582 YZL601-2019 | 1 | 39 |  |  | 1 |  | LN01 |  | 2931 | 1 | WCK05w49000C1 | 0 |  |  | 0 | 0 | 0 |  |  | 1.106 | 1.463 | 19.097 | 1.69 | 3 |  | 2283004851 | 1 | 1
129 | FALSE | 20220526223607 |  |  | LN200620903 | SG35WV2000 | 0.35 | 1110 | 8.77 | LJ2 |  | W25Y01D003 | D230648800 | WV2000(1) | CR | 800001 |  | 2925 | 0.35 | 1111 | 508 | 1250 | C | W3 |  | CW2107 | Q/320582 YZL601-2019 | 1 | 39 |  |  | 1 |  | LN01 |  | 2925 | 1 | WCK05w49000C1 | 0 |  |  | 0 | 0 | 0 |  |  | 1.4 | 1.206 | 18.524 | 1.68 | 6 |  | 2283004853 | 1 | 1
130 | FALSE | 20220226051159 |  |  | LN200231804 | SG35WV2000 | 0.35 | 1120 | 3.124 | LJ2 |  | W22T01D002 | D117349600 | WV2000(1) | CR | 800001 |  | 1046 | 0.35 | 1121 | 508 | 851 | C | W3 |  | CW2107 | Q/320582 YZL601-2019 | 1 | 39 |  |  | 1 |  | LN01 |  | 1046 | 1 | WCK05w49000C1 | 0 | H001炼钢翘皮分切L |  | 0 | 0 | 0 |  |  | 1.337 | 1.503 | 18.099 | 1.68 | 7 |  | 2183010246 | 1 | 1
131 | FALSE | 20220226052542 |  |  | LN200231806 | SG35WV2000 | 0.35 | 1120 | 3.51 | LJ2 |  | W22T01D002 | D117349600 | WV2000(1) | CR | 800001 |  | 1168 | 0.35 | 1121 | 508 | 882 | C | W3 |  | CW2107 | Q/320582 YZL601-2019 | 1 | 39 |  |  | 1 |  | LN01 |  | 1168 | 1 | WCK05w49000C1 | 0 | H001炼钢翘皮分切L |  | 0 | 0 | 0 |  |  | 1.337 | 1.503 | 18.099 | 1.68 | 6 |  | 2183010246 | 1 | 1
132 | FALSE | 20220329211605 |  |  | LN200359201 | SG35WV2000 | 0.35 | 1120 | 4.962 | LJ2 |  | W22T01D002 | D117350600 | WV2000(1) | CR | 800001 |  | 1661 | 0.35 | 1121 | 508 | 999 | C | W3 |  | CW2107 | Q/320582 YZL601-2019 | 1 | 39 |  |  | 1 |  | LN01 |  | 1661 | 1 | WCK05w49000C1 | 0 | H005板面中间炼钢孔洞分切L |  | 0 | 0 | 0 |  |  | 1.165 | 1.209 | 18.477 | 1.69 | 4 |  | 2183010245 | 1 | 1
133 | FALSE | 20220424122436 |  |  | LN200488302 | SG35WV2000 | 0.35 | 1120 | 7.87 | LJ2 |  | W24B01C002 | D228824000 | WV2000(1) | CR | 800001 |  | 2606 | 0.35 | 1121 | 508 | 1191 | C | W3 |  | CW2107 | Q/320582 YZL601-2019 | 1 | 39 |  |  | 1 |  | LN01 |  | 2606 | 1 | WCK05w49000C1 | 0 |  |  | 0 | 0 | 0 |  |  | 1.312 | 1.35 | 18.687 | 1.68 | 5 |  | 2283003725 | 1 | 1
134 | FALSE | 20220526220213 |  |  | LN200620302 | SG35WV2000 | 0.35 | 1120 | 8.105 | LJ2 |  | W24B01C002 | D228825200 | WV2000(1) | CR | 800001 |  | 2703 | 0.35 | 1121 | 508 | 1209 | C | W3 |  | CW2107 | Q/320582 YZL601-2019 | 1 | 39 |  |  | 1 |  | LN01 |  | 2703 | 1 | WCK05w49000C1 | 0 |  |  | 0 | 0 | 0 |  |  | 1.385 | 1.237 | 18.491 | 1.67 | 7 |  | 2283003723 | 1 | 1
135 | FALSE | 20220526214153 |  |  | LN200620301 | SG35WV2000 | 0.35 | 1120 | 8.405 | LJ2 |  | W24B01C002 | D228825200 | WV2000(1) | CR | 800001 |  | 2815 | 0.35 | 1121 | 508 | 1230 | C | W3 |  | CW2107 | Q/320582 YZL601-2019 | 1 | 39 |  |  | 1 |  | LN01 |  | 2815 | 1 | WCK05w49000C1 | 0 |  |  | 0 | 0 | 0 |  |  | 1.385 | 1.237 | 18.491 | 1.67 | 4 |  | 2283003723 | 1 | 1
136 | FALSE | 20220424121639 |  |  | LN200488301 | SG35WV2000 | 0.35 | 1120 | 8.405 | LJ3 |  | W24B01C002 | D228824000 | WV2000(1) | CR | 800001 |  | 2796 | 0.35 | 1121 | 508 | 1226 | C | W3 |  | CW2107 | Q/320582 YZL601-2019 | 1 | 39 |  |  | 1 |  | LN01 |  | 2796 | 1 | WCK05w49000C1 | 0 |  |  | 0 | 0 | 0 |  |  | 1.312 | 1.35 | 18.687 | 1.68 | 4 |  | 2283003725 | 1 | 1
137 | FALSE | 20220421012854 |  |  | LN200457901 | SG35WV2000 | 0.35 | 1120 | 8.725 | LJ2 |  | W22T01D002 | D117350101 | WV2000(1) | CR | 800001 |  | 2929 | 0.35 | 1121 | 508 | 1250 | C | W3 |  | CW2107 | Q/320582 YZL601-2019 | 1 | 39 |  |  | 1 |  | LN01 |  | 2929 | 1 | WCK05w49000C1 | 0 |  |  | 0 | 0 | 0 |  |  | 1.384 | 1.384 | 18.057 | 1.69 | 4 |  | 2183010245 | 1 | 1
138 | FALSE | 20220221073517 |  |  | LN200212401 | SG35WV2000 | 0.35 | 1180 | 3.108 | LJ2 |  | W1CT01D001 | D121095300 | WV2000(1) | CR | 800001 |  | 1070 | 0.35 | 1181 | 508 | 857 | C | W3 |  | CW2055 | Q/320582 YZL601-2019 | 1 | 39 |  |  | 1 |  | LN01 |  | 1070 | 1 | WCK05w49000C1 | 0 | I003热轧边损分切Z |  | 0 | 0 | 0 |  |  | 1.118 | 1.368 | 17.562 | 1.67 | 8 |  | 2182011767 | 1 | 1
139 | FALSE | 20220119103717 |  |  | LN200078403 | SG35WV2000 | 0.35 | 1180 | 4.656 | LJ2 |  | W1CT01D001 | D119849200 | WV2000(1) | CR | 800001 |  | 1476 | 0.35 | 1181 | 508 | 957 | C | W3 |  | CW2055 | Q/320582 YZL601-2019 | 1 | 39 |  |  | 1 |  | LN01 |  | 1476 | 1 | WCK05w49000C1 | 0 |  |  | 0 | 0 | 0 |  |  | 1.46 | 1.376 | 19.091 | 1.69 | 7 |  | 2182010990 | 1 | 1
140 | FALSE | 20220104024149 |  |  | LN200008403 | SG35WV2000 | 0.35 | 1180 | 4.92 | LJ2 |  | W1CT01D001 | D121087800 | WV2000(1) | CR | 800001 |  | 1571 | 0.35 | 1181 | 508 | 979 | C | W3 |  | CW2055 | Q/320582 YZL601-2019 | 1 | 39 |  |  | 1 |  | LN01 |  | 1571 | 1 | WCK05w49000C1 | 0 | I002清洗不良分切 |  | 0 | 0 | 0 |  |  | 1.125 | 1.086 | 18.526 | 1.69 | 6 |  | 2182011766 | 1 | 1
141 | FALSE | 20220201135826 |  |  | LN200116801 | SG35WV2000 | 0.35 | 1180 | 4.992 | LJ3 |  | W1CT01D001 | D121094900 | WV2000(1) | CR | 800001 |  | 1601 | 0.35 | 1181 | 508 | 986 | C | W3 |  | CW2055 | Q/320582 YZL601-2019 | 1 | 39 |  |  | 1 |  | LN01 |  | 1601 | 1 | WCK05w49000C1 | 0 | H005因热轧孔洞分切导致卷重不足5TZ |  | 0 | 0 | 0 |  |  | 1.497 | 1.586 | 18.48 | 1.69 | 7 |  | 2182011769 | 1 | 1
142 | FALSE | 20220104022252 |  |  | LN200008401 | SG35WV2000 | 0.35 | 1180 | 5.08 | LJ2 |  | W1CT01D001 | D121087800 | WV2000(1) | CR | 800001 |  | 1621 | 0.35 | 1181 | 508 | 990 | C | W3 |  | CW2055 | Q/320582 YZL601-2019 | 1 | 39 |  |  | 1 |  | LN01 |  | 1621 | 1 | WCK05w49000C1 | 0 |  |  | 0 | 0 | 0 |  |  | 1.125 | 1.086 | 18.526 | 1.69 | 5 |  | 2182011766 | 1 | 1
143 | FALSE | 20220119235455 |  |  | LN200075401 | SG35WV2000 | 0.35 | 1180 | 5.205 | LJ3 |  | W1CT01D001 | D117336600 | WV2000(1) | CR | 800001 |  | 1661 | 0.35 | 1181 | 508 | 999 | C | W3 |  | CW2055 | Q/320582 YZL601-2019 | 1 | 39 |  |  | 1 |  | LN01 |  | 1661 | 1 | WCK05w49000C1 | 0 |  |  | 0 | 0 | 0 |  |  | 1.398 | 1.32 | 18.969 | 1.69 | 7 |  | 2183010242 | 1 | 1
144 | FALSE | 20220119101939 |  |  | LN200078401 | SG35WV2000 | 0.35 | 1180 | 5.26 | LJ2 |  | W1CT01D001 | D119849200 | WV2000(1) | CR | 800001 |  | 1681 | 0.35 | 1181 | 508 | 1004 | C | W3 |  | CW2055 | Q/320582 YZL601-2019 | 1 | 39 |  |  | 1 |  | LN01 |  | 1681 | 1 | WCK05w49000C1 | 0 |  |  | 0 | 0 | 0 |  |  | 1.46 | 1.376 | 19.091 | 1.69 | 6 |  | 2182010990 | 1 | 1
145 | FALSE | 20220119110927 |  |  | LN200074101 | SG35WV2000 | 0.35 | 1180 | 5.53 | LJ3 |  | W1CT01D001 | D119848600 | WV2000(1) | CR | 800001 |  | 1750 | 0.35 | 1181 | 508 | 1019 | C | W3 |  | CW2055 | Q/320582 YZL601-2019 | 1 | 39 |  |  | 1 |  | LN01 |  | 1750 | 1 | WCK05w49000C1 | 0 |  |  | 0 | 0 | 0 |  |  | 1.441 | 1.379 | 18.923 | 1.69 | 5 |  | 2182010988 | 1 | 1
146 | FALSE | 20220120001522 |  |  | LN200075403 | SG35WV2000 | 0.35 | 1180 | 5.605 | LJ3 |  | W1CT01D001 | D117336600 | WV2000(1) | CR | 800001 |  | 1778 | 0.35 | 1181 | 508 | 1025 | C | W3 |  | CW2055 | Q/320582 YZL601-2019 | 1 | 39 |  |  | 1 |  | LN01 |  | 1778 | 1 | WCK05w49000C1 | 0 |  |  | 0 | 0 | 0 |  |  | 1.398 | 1.32 | 18.969 | 1.69 | 9 |  | 2183010242 | 1 | 1
147 | FALSE | 20220201140517 |  |  | LN200116802 | SG35WV2000 | 0.35 | 1180 | 5.725 | LJ2 |  | W1CT01D001 | D121094900 | WV2000(1) | CR | 800001 |  | 1836 | 0.35 | 1181 | 508 | 1037 | C | W3 |  | CW2055 | Q/320582 YZL601-2019 | 1 | 39 |  |  | 1 |  | LN01 |  | 1836 | 1 | WCK05w49000C1 | 0 |  |  | 0 | 0 | 0 |  |  | 1.497 | 1.586 | 18.48 | 1.69 | 9 |  | 2182011769 | 1 | 1
148 | FALSE | 20220119010426 |  |  | LN200076403 | SG35WV2000 | 0.35 | 1180 | 5.775 | LJ2 |  | W1CT01D001 | D117333300 | WV2000(1) | CR | 800001 |  | 1818 | 0.35 | 1181 | 508 | 1034 | C | W3 |  | CW2055 | Q/320582 YZL601-2019 | 1 | 39 |  |  | 1 |  | LN01 |  | 1818 | 1 | WCK05w49000C1 | 0 |  |  | 0 | 0 | 0 |  |  | 1.386 | 1.301 | 18.905 | 1.68 | 6 |  | 2183010235 | 1 | 1
149 | FALSE | 20220119013319 |  |  | LN200076903 | SG35WV2000 | 0.35 | 1180 | 5.795 | LJ2 |  | W1CT01D001 | D119849400 | WV2000(1) | CR | 800001 |  | 1825 | 0.35 | 1181 | 508 | 1035 | C | W3 |  | CW2055 | Q/320582 YZL601-2019 | 1 | 39 |  |  | 1 |  | LN01 |  | 1825 | 1 | WCK05w49000C1 | 0 |  |  | 0 | 0 | 0 |  |  | 1.406 | 1.31 | 19.117 | 1.69 | 7 |  | 2182010990 | 1 | 1
150 | FALSE | 20220119185221 |  |  | LN200075501 | SG35WV2000 | 0.35 | 1180 | 5.925 | LJ3 |  | W1CT01D001 | D117336800 | WV2000(1) | CR | 800001 |  | 1886 | 0.35 | 1181 | 508 | 1048 | C | W3 |  | CW2055 | Q/320582 YZL601-2019 | 1 | 39 |  |  | 1 |  | LN01 |  | 1886 | 1 | WCK05w49000C1 | 0 |  |  | 0 | 0 | 0 |  |  | 1.398 | 1.32 | 18.978 | 1.69 | 7 |  | 2183010242 | 1 | 1
151 | FALSE | 20220119010124 |  |  | LN200076703 | SG35WV2000 | 0.35 | 1180 | 5.985 | LJ2 |  | W1CT01D001 | D119848000 | WV2000(1) | CR | 800001 |  | 1898 | 0.35 | 1181 | 508 | 1051 | C | W3 |  | CW2055 | Q/320582 YZL601-2019 | 1 | 39 |  |  | 1 |  | LN01 |  | 1898 | 1 | WCK05w49000C1 | 0 |  |  | 0 | 0 | 0 |  |  | 1.406 | 1.31 | 19.159 | 1.69 | 3 |  | 2182010988 | 1 | 1
152 | FALSE | 20220201132357 |  |  | LN200116701 | SG35WV2000 | 0.35 | 1180 | 6.05 | LJ2 |  | W1CT01D001 | D117338000 | WV2000(1) | CR | 800001 |  | 1939 | 0.35 | 1181 | 508 | 1059 | C | W3 |  | CW2055 | Q/320582 YZL601-2019 | 1 | 39 |  |  | 1 |  | LN01 |  | 1939 | 1 | WCK05w49000C1 | 0 |  |  | 0 | 0 | 0 |  |  | 1.497 | 1.586 | 18.816 | 1.69 | 8 |  | 2183010244 | 1 | 1
153 | FALSE | 20220119115841 |  |  | LN200074203 | SG35WV2000 | 0.35 | 1180 | 6.075 | LJ3 |  | W1CT01D001 | D117337000 | WV2000(1) | CR | 800001 |  | 1928 | 0.35 | 1181 | 508 | 1057 | C | W3 |  | CW2055 | Q/320582 YZL601-2019 | 1 | 39 |  |  | 1 |  | LN01 |  | 1928 | 1 | WCK05w49000C1 | 0 |  |  | 0 | 0 | 0 |  |  | 1.441 | 1.379 | 19.015 | 1.69 | 2 |  | 2183010242 | 1 | 1
154 | FALSE | 20220119200137 |  |  | LN200075603 | SG35WV2000 | 0.35 | 1180 | 6.11 | LJ2 |  | W1CT01D001 | D117337100 | WV2000(1) | CR | 800001 |  | 1938 | 0.35 | 1181 | 508 | 1059 | C | W3 |  | CW2055 | Q/320582 YZL601-2019 | 1 | 39 |  |  | 1 |  | LN01 |  | 1938 | 1 | WCK05w49000C1 | 0 |  |  | 0 | 0 | 0 |  |  | 1.398 | 1.32 | 19.249 | 1.69 | 9 |  | 2183010240 | 1 | 1
155 | FALSE | 20220119015407 |  |  | LN200076503 | SG35WV2000 | 0.35 | 1180 | 6.14 | LJ2 |  | W1CT01D001 | D117337800 | WV2000(1) | CR | 800001 |  | 1947 | 0.35 | 1181 | 508 | 1061 | C | W3 |  | CW2055 | Q/320582 YZL601-2019 | 1 | 39 |  |  | 1 |  | LN01 |  | 1947 | 1 | WCK05w49000C1 | 0 |  |  | 0 | 0 | 0 |  |  | 1.386 | 1.301 | 19.209 | 1.69 | 5 |  | 2183010244 | 1 | 1
156 | FALSE | 20220119172654 |  |  | LN200075101 | SG35WV2000 | 0.35 | 1180 | 6.165 | LJ2 |  | W1CT01D001 | D117332600 | WV2000(1) | CR | 800001 |  | 1962 | 0.35 | 1181 | 508 | 1064 | C | W3 |  | CW2055 | Q/320582 YZL601-2019 | 1 | 39 |  |  | 1 |  | LN01 |  | 1962 | 1 | WCK05w49000C1 | 0 |  |  | 0 | 0 | 0 |  |  | 1.452 | 1.363 | 19.18 | 1.69 | 7 |  | 2183010235 | 1 | 1
157 | FALSE | 20220118230153 |  |  | LN200074503 | SG35WV2000 | 0.35 | 1180 | 6.18 | LJ2 |  | W1CT01D001 | D117337300 | WV2000(1) | CR | 800001 |  | 1971 | 0.35 | 1181 | 508 | 1066 | C | W3 |  | CW2055 | Q/320582 YZL601-2019 | 1 | 39 |  |  | 1 |  | LN01 |  | 1971 | 1 | WCK05w49000C1 | 0 |  |  | 0 | 0 | 0 |  |  | 1.47 | 1.385 | 19.144 | 1.69 | 8 |  | 2183010240 | 1 | 1
158 | FALSE | 20220119104620 |  |  | LN200074001 | SG35WV2000 | 0.35 | 1180 | 6.19 | LJ2 |  | W1CT01D001 | D119848300 | WV2000(1) | CR | 800001 |  | 1974 | 0.35 | 1181 | 508 | 1067 | C | W3 |  | CW2055 | Q/320582 YZL601-2019 | 1 | 39 |  |  | 1 |  | LN01 |  | 1974 | 1 | WCK05w49000C1 | 0 |  |  | 0 | 0 | 0 |  |  | 1.441 | 1.379 | 19.224 | 1.69 | 6 |  | 2182010988 | 1 | 1
159 | FALSE | 20220119180713 |  |  | LN200075103 | SG35WV2000 | 0.35 | 1180 | 6.195 | LJ2 |  | W1CT01D001 | D117332600 | WV2000(1) | CR | 800001 |  | 1966 | 0.35 | 1181 | 508 | 1065 | C | W3 |  | CW2055 | Q/320582 YZL601-2019 | 1 | 39 |  |  | 1 |  | LN01 |  | 1966 | 1 | WCK05w49000C1 | 0 |  |  | 0 | 0 | 0 |  |  | 1.452 | 1.363 | 19.18 | 1.69 | 8 |  | 2183010235 | 1 | 1
160 | FALSE | 20220119004730 |  |  | LN200076701 | SG35WV2000 | 0.35 | 1180 | 6.215 | LJ2 |  | W1CT01D001 | D119848000 | WV2000(1) | CR | 800001 |  | 1982 | 0.35 | 1181 | 508 | 1068 | C | W3 |  | CW2055 | Q/320582 YZL601-2019 | 1 | 39 |  |  | 1 |  | LN01 |  | 1982 | 1 | WCK05w49000C1 | 0 |  |  | 0 | 0 | 0 |  |  | 1.406 | 1.31 | 19.159 | 1.69 | 7 |  | 2182010988 | 1 | 1
161 | FALSE | 20220119204434 |  |  | LN200078603 | SG35WV2000 | 0.35 | 1180 | 6.215 | LJ3 |  | W1CT01D001 | D121095400 | WV2000(1) | CR | 800001 |  | 1972 | 0.35 | 1181 | 508 | 1066 | C | W3 |  | CW2055 | Q/320582 YZL601-2019 | 1 | 39 |  |  | 1 |  | LN01 |  | 1972 | 1 | WCK05w49000C1 | 0 |  |  | 0 | 0 | 0 |  |  | 1.47 | 1.385 | 19.206 | 1.69 | 10 |  | 2182011767 | 1 | 1
162 | FALSE | 20220118225423 |  |  | LN200074502 | SG35WV2000 | 0.35 | 1180 | 6.215 | LJ2 |  | W1CT01D001 | D117337300 | WV2000(1) | CR | 800001 |  | 1980 | 0.35 | 1181 | 508 | 1068 | C | W3 |  | CW2055 | Q/320582 YZL601-2019 | 1 | 39 |  |  | 1 |  | LN01 |  | 1980 | 1 | WCK05w49000C1 | 0 |  |  | 0 | 0 | 0 |  |  | 1.47 | 1.385 | 19.144 | 1.69 | 6 |  | 2183010240 | 1 | 1
163 | FALSE | 20220118224821 |  |  | LN200074501 | SG35WV2000 | 0.35 | 1180 | 6.25 | LJ2 |  | W1CT01D001 | D117337300 | WV2000(1) | CR | 800001 |  | 1991 | 0.35 | 1181 | 508 | 1070 | C | W3 |  | CW2055 | Q/320582 YZL601-2019 | 1 | 39 |  |  | 1 |  | LN01 |  | 1991 | 1 | WCK05w49000C1 | 0 |  |  | 0 | 0 | 0 |  |  | 1.47 | 1.385 | 19.144 | 1.69 | 4 |  | 2183010240 | 1 | 1
164 | FALSE | 20220119185844 |  |  | LN200075502 | SG35WV2000 | 0.35 | 1180 | 6.265 | LJ2 |  | W1CT01D001 | D117336800 | WV2000(1) | CR | 800001 |  | 1998 | 0.35 | 1181 | 508 | 1072 | C | W3 |  | CW2055 | Q/320582 YZL601-2019 | 1 | 39 |  |  | 1 |  | LN01 |  | 1998 | 1 | WCK05w49000C1 | 0 |  |  | 0 | 0 | 0 |  |  | 1.398 | 1.32 | 18.978 | 1.69 | 5 |  | 2183010242 | 1 | 1
165 | FALSE | 20220119190521 |  |  | LN200075503 | SG35WV2000 | 0.35 | 1180 | 6.28 | LJ2 |  | W1CT01D001 | D117336800 | WV2000(1) | CR | 800001 |  | 1991 | 0.35 | 1181 | 508 | 1070 | C | W3 |  | CW2055 | Q/320582 YZL601-2019 | 1 | 39 |  |  | 1 |  | LN01 |  | 1991 | 1 | WCK05w49000C1 | 0 |  |  | 0 | 0 | 0 |  |  | 1.398 | 1.32 | 18.978 | 1.69 | 10 |  | 2183010242 | 1 | 1
166 | FALSE | 20220119014623 |  |  | LN200076502 | SG35WV2000 | 0.35 | 1180 | 6.29 | LJ2 |  | W1CT01D001 | D117337800 | WV2000(1) | CR | 800001 |  | 2005 | 0.35 | 1181 | 508 | 1073 | C | W3 |  | CW2055 | Q/320582 YZL601-2019 | 1 | 39 |  |  | 1 |  | LN01 |  | 2005 | 1 | WCK05w49000C1 | 0 |  |  | 0 | 0 | 0 |  |  | 1.386 | 1.301 | 19.209 | 1.69 | 5 |  | 2183010244 | 1 | 1
167 | FALSE | 20220119014325 |  |  | LN200076501 | SG35WV2000 | 0.35 | 1180 | 6.29 | LJ2 |  | W1CT01D001 | D117337800 | WV2000(1) | CR | 800001 |  | 2004 | 0.35 | 1181 | 508 | 1073 | C | W3 |  | CW2055 | Q/320582 YZL601-2019 | 1 | 39 |  |  | 1 |  | LN01 |  | 2004 | 1 | WCK05w49000C1 | 0 |  |  | 0 | 0 | 0 |  |  | 1.386 | 1.301 | 19.209 | 1.69 | 4 |  | 2183010244 | 1 | 1
168 | FALSE | 20220119012835 |  |  | LN200076603 | SG35WV2000 | 0.35 | 1180 | 6.34 | LJ2 |  | W1CT01D001 | D121087900 | WV2000(1) | CR | 800001 |  | 2024 | 0.35 | 1181 | 508 | 1077 | C | W3 |  | CW2055 | Q/320582 YZL601-2019 | 1 | 39 |  |  | 1 |  | LN01 |  | 2024 | 1 | WCK05w49000C1 | 0 |  |  | 0 | 0 | 0 |  |  | 1.406 | 1.31 | 18.961 | 1.69 | 3 |  | 2182011766 | 1 | 1
169 | FALSE | 20220119193026 |  |  | LN200075601 | SG35WV2000 | 0.35 | 1180 | 6.35 | LJ2 |  | W1CT01D001 | D117337100 | WV2000(1) | CR | 800001 |  | 2025 | 0.35 | 1181 | 508 | 1077 | C | W3 |  | CW2055 | Q/320582 YZL601-2019 | 1 | 39 |  |  | 1 |  | LN01 |  | 2025 | 1 | WCK05w49000C1 | 0 |  |  | 0 | 0 | 0 |  |  | 1.398 | 1.32 | 19.249 | 1.69 | 10 |  | 2183010240 | 1 | 1
170 | FALSE | 20220118235010 |  |  | LN200074602 | SG35WV2000 | 0.35 | 1180 | 6.355 | LJ2 |  | W1CT01D001 | D119848500 | WV2000(1) | CR | 800001 |  | 2029 | 0.35 | 1181 | 508 | 1078 | C | W3 |  | CW2055 | Q/320582 YZL601-2019 | 1 | 39 |  |  | 1 |  | LN01 |  | 2029 | 1 | WCK05w49000C1 | 0 |  |  | 0 | 0 | 0 |  |  | 1.47 | 1.385 | 19.206 | 1.69 | 8 |  | 2182010986 | 1 | 1
171 | FALSE | 20220119020439 |  |  | LN200076801 | SG35WV2000 | 0.35 | 1180 | 6.355 | LJ2 |  | W1CT01D001 | D117331800 | WV2000(1) | CR | 800001 |  | 2030 | 0.35 | 1181 | 508 | 1078 | C | W3 |  | CW2055 | Q/320582 YZL601-2019 | 1 | 39 |  |  | 1 |  | LN01 |  | 2030 | 1 | WCK05w49000C1 | 0 |  |  | 0 | 0 | 0 |  |  | 1.386 | 1.301 | 19.045 | 1.69 | 6 |  | 2183010236 | 1 | 1
172 | FALSE | 20220119023111 |  |  | LN200076802 | SG35WV2000 | 0.35 | 1180 | 6.375 | LJ2 |  | W1CT01D001 | D117331800 | WV2000(1) | CR | 800001 |  | 2032 | 0.35 | 1181 | 508 | 1079 | C | W3 |  | CW2055 | Q/320582 YZL601-2019 | 1 | 39 |  |  | 1 |  | LN01 |  | 2032 | 1 | WCK05w49000C1 | 0 |  |  | 0 | 0 | 0 |  |  | 1.386 | 1.301 | 19.045 | 1.69 | 5 |  | 2183010236 | 1 | 1
173 | FALSE | 20220119005414 |  |  | LN200076702 | SG35WV2000 | 0.35 | 1180 | 6.38 | LJ2 |  | W1CT01D001 | D119848000 | WV2000(1) | CR | 800001 |  | 2036 | 0.35 | 1181 | 508 | 1080 | C | W3 |  | CW2055 | Q/320582 YZL601-2019 | 1 | 39 |  |  | 1 |  | LN01 |  | 2036 | 1 | WCK05w49000C1 | 0 |  |  | 0 | 0 | 0 |  |  | 1.406 | 1.31 | 19.159 | 1.69 | 6 |  | 2182010988 | 1 | 1
174 | FALSE | 20220119023831 |  |  | LN200076803 | SG35WV2000 | 0.35 | 1180 | 6.42 | LJ2 |  | W1CT01D001 | D117331800 | WV2000(1) | CR | 800001 |  | 2038 | 0.35 | 1181 | 508 | 1080 | C | W3 |  | CW2055 | Q/320582 YZL601-2019 | 1 | 39 |  |  | 1 |  | LN01 |  | 2038 | 1 | WCK05w49000C1 | 0 |  |  | 0 | 0 | 0 |  |  | 1.386 | 1.301 | 19.045 | 1.69 | 6 |  | 2183010236 | 1 | 1
175 | FALSE | 20220119110619 |  |  | LN200074003 | SG35WV2000 | 0.35 | 1180 | 6.425 | LJ2 |  | W1CT01D001 | D119848300 | WV2000(1) | CR | 800001 |  | 2040 | 0.35 | 1181 | 508 | 1080 | C | W3 |  | CW2055 | Q/320582 YZL601-2019 | 1 | 39 |  |  | 1 |  | LN01 |  | 2040 | 1 | WCK05w49000C1 | 0 |  |  | 0 | 0 | 0 |  |  | 1.441 | 1.379 | 19.224 | 1.69 | 7 |  | 2182010988 | 1 | 1
176 | FALSE | 20220118233757 |  |  | LN200074601 | SG35WV2000 | 0.35 | 1180 | 6.425 | LJ2 |  | W1CT01D001 | D119848500 | WV2000(1) | CR | 800001 |  | 2049 | 0.35 | 1181 | 508 | 1082 | C | W3 |  | CW2055 | Q/320582 YZL601-2019 | 1 | 39 |  |  | 1 |  | LN01 |  | 2049 | 1 | WCK05w49000C1 | 0 |  |  | 0 | 0 | 0 |  |  | 1.47 | 1.385 | 19.206 | 1.69 | 9 |  | 2182010986 | 1 | 1
177 | FALSE | 20220119104725 |  |  | LN200078202 | SG35WV2000 | 0.35 | 1180 | 6.43 | LJ2 |  | W1CT01D001 | D119848100 | WV2000(1) | CR | 800001 |  | 2034 | 0.35 | 1181 | 508 | 1079 | C | W3 |  | CW2055 | Q/320582 YZL601-2019 | 1 | 39 |  |  | 1 |  | LN01 |  | 2034 | 1 | WCK05w49000C1 | 0 |  |  | 0 | 0 | 0 |  |  | 1.46 | 1.376 | 19.256 | 1.69 | 5 |  | 2182010988 | 1 | 1
178 | FALSE | 20220119102701 |  |  | LN200078302 | SG35WV2000 | 0.35 | 1180 | 6.455 | LJ2 |  | W1CT01D001 | D117350800 | WV2000(1) | CR | 800001 |  | 2039 | 0.35 | 1181 | 508 | 1080 | C | W3 |  | CW2055 | Q/320582 YZL601-2019 | 1 | 39 |  |  | 1 |  | LN01 |  | 2039 | 1 | WCK05w49000C1 | 0 |  |  | 0 | 0 | 0 |  |  | 1.46 | 1.376 | 19.144 | 1.69 | 5 |  | 2183010245 | 1 | 1
179 | FALSE | 20220119103415 |  |  | LN200078303 | SG35WV2000 | 0.35 | 1180 | 6.46 | LJ2 |  | W1CT01D001 | D117350800 | WV2000(1) | CR | 800001 |  | 2036 | 0.35 | 1181 | 508 | 1080 | C | W3 |  | CW2055 | Q/320582 YZL601-2019 | 1 | 39 |  |  | 1 |  | LN01 |  | 2036 | 1 | WCK05w49000C1 | 0 |  |  | 0 | 0 | 0 |  |  | 1.46 | 1.376 | 19.144 | 1.69 | 5 |  | 2183010245 | 1 | 1
180 | FALSE | 20220119171704 |  |  | LN200075003 | SG35WV2000 | 0.35 | 1180 | 6.465 | LJ3 |  | W1CT01D001 | D117332200 | WV2000(1) | CR | 800001 |  | 2051 | 0.35 | 1181 | 508 | 1083 | C | W3 |  | CW2055 | Q/320582 YZL601-2019 | 1 | 39 |  |  | 1 |  | LN01 |  | 2051 | 1 | WCK05w49000C1 | 0 |  |  | 0 | 0 | 0 |  |  | 1.452 | 1.363 | 19.163 | 1.69 | 9 |  | 2183010236 | 1 | 1
181 | FALSE | 20220119010736 |  |  | LN200076601 | SG35WV2000 | 0.35 | 1180 | 6.475 | LJ2 |  | W1CT01D001 | D121087900 | WV2000(1) | CR | 800001 |  | 2064 | 0.35 | 1181 | 508 | 1085 | C | W3 |  | CW2055 | Q/320582 YZL601-2019 | 1 | 39 |  |  | 1 |  | LN01 |  | 2064 | 1 | WCK05w49000C1 | 0 |  |  | 0 | 0 | 0 |  |  | 1.406 | 1.31 | 18.961 | 1.69 | 4 |  | 2182011766 | 1 | 1
182 | FALSE | 20220119011355 |  |  | LN200076602 | SG35WV2000 | 0.35 | 1180 | 6.485 | LJ2 |  | W1CT01D001 | D121087900 | WV2000(1) | CR | 800001 |  | 2069 | 0.35 | 1181 | 508 | 1086 | C | W3 |  | CW2055 | Q/320582 YZL601-2019 | 1 | 39 |  |  | 1 |  | LN01 |  | 2069 | 1 | WCK05w49000C1 | 0 |  |  | 0 | 0 | 0 |  |  | 1.406 | 1.31 | 18.961 | 1.69 | 6 |  | 2182011766 | 1 | 1
183 | FALSE | 20220119171029 |  |  | LN200075002 | SG35WV2000 | 0.35 | 1180 | 6.58 | LJ2 |  | W1CT01D001 | D117332200 | WV2000(1) | CR | 800001 |  | 2097 | 0.35 | 1181 | 508 | 1092 | C | W3 |  | CW2055 | Q/320582 YZL601-2019 | 1 | 39 |  |  | 1 |  | LN01 |  | 2097 | 1 | WCK05w49000C1 | 0 |  |  | 0 | 0 | 0 |  |  | 1.452 | 1.363 | 19.163 | 1.69 | 8 |  | 2183010236 | 1 | 1
184 | FALSE | 20220119170243 |  |  | LN200075001 | SG35WV2000 | 0.35 | 1180 | 6.59 | LJ2 |  | W1CT01D001 | D117332200 | WV2000(1) | CR | 800001 |  | 2103 | 0.35 | 1181 | 508 | 1093 | C | W3 |  | CW2055 | Q/320582 YZL601-2019 | 1 | 39 |  |  | 1 |  | LN01 |  | 2103 | 1 | WCK05w49000C1 | 0 |  |  | 0 | 0 | 0 |  |  | 1.452 | 1.363 | 19.163 | 1.69 | 10 |  | 2183010236 | 1 | 1
185 | FALSE | 20220119203450 |  |  | LN200078602 | SG35WV2000 | 0.35 | 1180 | 6.6 | LJ2 |  | W1CT01D001 | D121095400 | WV2000(1) | CR | 800001 |  | 2108 | 0.35 | 1181 | 508 | 1094 | C | W3 |  | CW2055 | Q/320582 YZL601-2019 | 1 | 39 |  |  | 1 |  | LN01 |  | 2108 | 1 | WCK05w49000C1 | 0 |  |  | 0 | 0 | 0 |  |  | 1.47 | 1.385 | 19.206 | 1.69 | 7 |  | 2182011767 | 1 | 1
186 | FALSE | 20220119173059 |  |  | LN200075102 | SG35WV2000 | 0.35 | 1180 | 6.605 | LJ2 |  | W1CT01D001 | D117332600 | WV2000(1) | CR | 800001 |  | 2106 | 0.35 | 1181 | 508 | 1094 | C | W3 |  | CW2055 | Q/320582 YZL601-2019 | 1 | 39 |  |  | 1 |  | LN01 |  | 2106 | 1 | WCK05w49000C1 | 0 |  |  | 0 | 0 | 0 |  |  | 1.452 | 1.363 | 19.18 | 1.69 | 8 |  | 2183010235 | 1 | 1
187 | FALSE | 20220119194242 |  |  | LN200075602 | SG35WV2000 | 0.35 | 1180 | 6.605 | LJ3 |  | W1CT01D001 | D117337100 | WV2000(1) | CR | 800001 |  | 2102 | 0.35 | 1181 | 508 | 1093 | C | W3 |  | CW2055 | Q/320582 YZL601-2019 | 1 | 39 |  |  | 1 |  | LN01 |  | 2102 | 1 | WCK05w49000C1 | 0 |  |  | 0 | 0 | 0 |  |  | 1.398 | 1.32 | 19.249 | 1.69 | 7 |  | 2183010240 | 1 | 1
188 | FALSE | 20220119101551 |  |  | LN200078301 | SG35WV2000 | 0.35 | 1180 | 6.63 | LJ2 |  | W1CT01D001 | D117350800 | WV2000(1) | CR | 800001 |  | 2097 | 0.35 | 1181 | 508 | 1092 | C | W3 |  | CW2055 | Q/320582 YZL601-2019 | 1 | 39 |  |  | 1 |  | LN01 |  | 2097 | 1 | WCK05w49000C1 | 0 |  |  | 0 | 0 | 0 |  |  | 1.46 | 1.376 | 19.144 | 1.69 | 7 |  | 2183010245 | 1 | 1
189 | FALSE | 20220119001612 |  |  | LN200074603 | SG35WV2000 | 0.35 | 1180 | 6.635 | LJ2 |  | W1CT01D001 | D119848500 | WV2000(1) | CR | 800001 |  | 2109 | 0.35 | 1181 | 508 | 1095 | C | W3 |  | CW2055 | Q/320582 YZL601-2019 | 1 | 39 |  |  | 1 |  | LN01 |  | 2109 | 1 | WCK05w49000C1 | 0 |  |  | 0 | 0 | 0 |  |  | 1.47 | 1.385 | 19.206 | 1.69 | 8 |  | 2182010986 | 1 | 1
190 | FALSE | 20220119202841 |  |  | LN200078601 | SG35WV2000 | 0.35 | 1180 | 6.67 | LJ2 |  | W1CT01D001 | D121095400 | WV2000(1) | CR | 800001 |  | 2125 | 0.35 | 1181 | 508 | 1098 | C | W3 |  | CW2055 | Q/320582 YZL601-2019 | 1 | 39 |  |  | 1 |  | LN01 |  | 2125 | 1 | WCK05w49000C1 | 0 |  |  | 0 | 0 | 0 |  |  | 1.47 | 1.385 | 19.206 | 1.69 | 8 |  | 2182011767 | 1 | 1
191 | FALSE | 20220119111749 |  |  | LN200074201 | SG35WV2000 | 0.35 | 1180 | 6.68 | LJ3 |  | W1CT01D001 | D117337000 | WV2000(1) | CR | 800001 |  | 2130 | 0.35 | 1181 | 508 | 1099 | C | W3 |  | CW2055 | Q/320582 YZL601-2019 | 1 | 39 |  |  | 1 |  | LN01 |  | 2130 | 1 | WCK05w49000C1 | 0 |  |  | 0 | 0 | 0 |  |  | 1.441 | 1.379 | 19.015 | 1.69 | 5 |  | 2183010242 | 1 | 1
192 | FALSE | 20220119110206 |  |  | LN200078203 | SG35WV2000 | 0.35 | 1180 | 6.685 | LJ2 |  | W1CT01D001 | D119848100 | WV2000(1) | CR | 800001 |  | 2110 | 0.35 | 1181 | 508 | 1095 | C | W3 |  | CW2055 | Q/320582 YZL601-2019 | 1 | 39 |  |  | 1 |  | LN01 |  | 2110 | 1 | WCK05w49000C1 | 0 |  |  | 0 | 0 | 0 |  |  | 1.46 | 1.376 | 19.256 | 1.69 | 6 |  | 2182010988 | 1 | 1
193 | FALSE | 20220119012409 |  |  | LN200076902 | SG35WV2000 | 0.35 | 1180 | 6.71 | LJ2 |  | W1CT01D001 | D119849400 | WV2000(1) | CR | 800001 |  | 2125 | 0.35 | 1181 | 508 | 1098 | C | W3 |  | CW2055 | Q/320582 YZL601-2019 | 1 | 39 |  |  | 1 |  | LN01 |  | 2125 | 1 | WCK05w49000C1 | 0 |  |  | 0 | 0 | 0 |  |  | 1.406 | 1.31 | 19.117 | 1.69 | 4 |  | 2182010990 | 1 | 1
194 | FALSE | 20220119005745 |  |  | LN200076402 | SG35WV2000 | 0.35 | 1180 | 6.715 | LJ2 |  | W1CT01D001 | D117333300 | WV2000(1) | CR | 800001 |  | 2126 | 0.35 | 1181 | 508 | 1098 | C | W3 |  | CW2055 | Q/320582 YZL601-2019 | 1 | 39 |  |  | 1 |  | LN01 |  | 2126 | 1 | WCK05w49000C1 | 0 |  |  | 0 | 0 | 0 |  |  | 1.386 | 1.301 | 18.905 | 1.68 | 3 |  | 2183010235 | 1 | 1
195 | FALSE | 20220119105645 |  |  | LN200074002 | SG35WV2000 | 0.35 | 1180 | 6.745 | LJ2 |  | W1CT01D001 | D119848300 | WV2000(1) | CR | 800001 |  | 2153 | 0.35 | 1181 | 508 | 1103 | C | W3 |  | CW2055 | Q/320582 YZL601-2019 | 1 | 39 |  |  | 1 |  | LN01 |  | 2153 | 1 | WCK05w49000C1 | 0 |  |  | 0 | 0 | 0 |  |  | 1.441 | 1.379 | 19.224 | 1.69 | 6 |  | 2182010988 | 1 | 1
196 | FALSE | 20220119202143 |  |  | LN200078503 | SG35WV2000 | 0.35 | 1180 | 6.78 | LJ2 |  | W1CT01D001 | D117336500 | WV2000(1) | CR | 800001 |  | 2150 | 0.35 | 1181 | 508 | 1103 | C | W3 |  | CW2055 | Q/320582 YZL601-2019 | 1 | 39 |  |  | 1 |  | LN01 |  | 2150 | 1 | WCK05w49000C1 | 0 |  |  | 0 | 0 | 0 |  |  | 1.406 | 1.329 | 19.186 | 1.69 | 10 |  | 2183010238 | 1 | 1
197 | FALSE | 20220119111411 |  |  | LN200074102 | SG35WV2000 | 0.35 | 1180 | 6.795 | LJ2 |  | W1CT01D001 | D119848600 | WV2000(1) | CR | 800001 |  | 2149 | 0.35 | 1181 | 508 | 1103 | C | W3 |  | CW2055 | Q/320582 YZL601-2019 | 1 | 39 |  |  | 1 |  | LN01 |  | 2149 | 1 | WCK05w49000C1 | 0 |  |  | 0 | 0 | 0 |  |  | 1.441 | 1.379 | 18.923 | 1.69 | 2 |  | 2182010988 | 1 | 1
198 | FALSE | 20220119104041 |  |  | LN200078201 | SG35WV2000 | 0.35 | 1180 | 6.865 | LJ2 |  | W1CT01D001 | D119848100 | WV2000(1) | CR | 800001 |  | 2172 | 0.35 | 1181 | 508 | 1107 | C | W3 |  | CW2055 | Q/320582 YZL601-2019 | 1 | 39 |  |  | 1 |  | LN01 |  | 2172 | 1 | WCK05w49000C1 | 0 |  |  | 0 | 0 | 0 |  |  | 1.46 | 1.376 | 19.256 | 1.69 | 4 |  | 2182010988 | 1 | 1
199 | FALSE | 20220119112807 |  |  | LN200074103 | SG35WV2000 | 0.35 | 1180 | 6.87 | LJ2 |  | W1CT01D001 | D119848600 | WV2000(1) | CR | 800001 |  | 2165 | 0.35 | 1181 | 508 | 1106 | C | W3 |  | CW2055 | Q/320582 YZL601-2019 | 1 | 39 |  |  | 1 |  | LN01 |  | 2165 | 1 | WCK05w49000C1 | 0 |  |  | 0 | 0 | 0 |  |  | 1.441 | 1.379 | 18.923 | 1.69 | 8 |  | 2182010988 | 1 | 1
200 | FALSE | 20220119112354 |  |  | LN200074202 | SG35WV2000 | 0.35 | 1180 | 6.89 | LJ2 |  | W1CT01D001 | D117337000 | WV2000(1) | CR | 800001 |  | 2197 | 0.35 | 1181 | 508 | 1112 | C | W3 |  | CW2055 | Q/320582 YZL601-2019 | 1 | 39 |  |  | 1 |  | LN01 |  | 2197 | 1 | WCK05w49000C1 | 0 |  |  | 0 | 0 | 0 |  |  | 1.441 | 1.379 | 19.015 | 1.69 | 5 |  | 2183010242 | 1 | 1
201 | FALSE | 20220119005109 |  |  | LN200076401 | SG35WV2000 | 0.35 | 1180 | 6.925 | LJ2 |  | W1CT01D001 | D117333300 | WV2000(1) | CR | 800001 |  | 2190 | 0.35 | 1181 | 508 | 1111 | C | W3 |  | CW2055 | Q/320582 YZL601-2019 | 1 | 39 |  |  | 1 |  | LN01 |  | 2190 | 1 | WCK05w49000C1 | 0 |  |  | 0 | 0 | 0 |  |  | 1.386 | 1.301 | 18.905 | 1.68 | 2 |  | 2183010235 | 1 | 1
202 | FALSE | 20220119011047 |  |  | LN200076901 | SG35WV2000 | 0.35 | 1180 | 6.93 | LJ2 |  | W1CT01D001 | D119849400 | WV2000(1) | CR | 800001 |  | 2196 | 0.35 | 1181 | 508 | 1112 | C | W3 |  | CW2055 | Q/320582 YZL601-2019 | 1 | 39 |  |  | 1 |  | LN01 |  | 2196 | 1 | WCK05w49000C1 | 0 |  |  | 0 | 0 | 0 |  |  | 1.406 | 1.31 | 19.117 | 1.69 | 7 |  | 2182010990 | 1 | 1
203 | FALSE | 20220119201043 |  |  | LN200078502 | SG35WV2000 | 0.35 | 1180 | 7.07 | LJ2 |  | W1CT01D001 | D117336500 | WV2000(1) | CR | 800001 |  | 2251 | 0.35 | 1181 | 508 | 1123 | C | W3 |  | CW2055 | Q/320582 YZL601-2019 | 1 | 39 |  |  | 1 |  | LN01 |  | 2251 | 1 | WCK05w49000C1 | 0 |  |  | 0 | 0 | 0 |  |  | 1.406 | 1.329 | 19.186 | 1.69 | 7 |  | 2183010238 | 1 | 1
204 | FALSE | 20220213105449 |  |  | LN101448502 | SG35WV2000 | 0.35 | 1180 | 7.09 | LJ2 |  | W1CT01D001 | D119848900 | WV2000(1) | CR | 800001 |  | 2261 | 0.35 | 1181 | 508 | 1125 | C | W3 |  | CW2055 | Q/320582 YZL601-2019 | 1 | 39 |  |  | 1 |  | LN01 |  | 2261 | 1 | WCK05w49000C1 | 0 |  |  | 0 | 0 | 0 |  |  | 1.295 | 1.241 | 18.571 | 1.69 | 6 |  | 2182010986 | 1 | 1
205 | FALSE | 20220119200431 |  |  | LN200078501 | SG35WV2000 | 0.35 | 1180 | 7.23 | LJ2 |  | W1CT01D001 | D117336500 | WV2000(1) | CR | 800001 |  | 2309 | 0.35 | 1181 | 508 | 1135 | C | W3 |  | CW2055 | Q/320582 YZL601-2019 | 1 | 39 |  |  | 1 |  | LN01 |  | 2309 | 1 | WCK05w49000C1 | 0 |  |  | 0 | 0 | 0 |  |  | 1.406 | 1.329 | 19.186 | 1.69 | 6 |  | 2183010238 | 1 | 1
206 | FALSE | 20220119103032 |  |  | LN200078402 | SG35WV2000 | 0.35 | 1180 | 7.295 | LJ2 |  | W1CT01D001 | D119849200 | WV2000(1) | CR | 800001 |  | 2330 | 0.35 | 1181 | 508 | 1139 | C | W3 |  | CW2055 | Q/320582 YZL601-2019 | 1 | 39 |  |  | 1 |  | LN01 |  | 2330 | 1 | WCK05w49000C1 | 0 |  |  | 0 | 0 | 0 |  |  | 1.46 | 1.376 | 19.091 | 1.69 | 9 |  | 2182010990 | 1 | 1
207 | FALSE | 20220119211401 |  |  | LN200078702 | SG35WV2000 | 0.35 | 1180 | 7.315 | LJ2 |  | W1CT01D001 | D117337701 | WV2000(1) | CR | 800001 |  | 2320 | 0.35 | 1181 | 508 | 1137 | C | W3 |  | CW2055 | Q/320582 YZL601-2019 | 1 | 39 |  |  | 1 |  | LN01 |  | 2320 | 1 | WCK05w49000C1 | 0 |  |  | 0 | 0 | 0 |  |  | 1.452 | 1.363 | 19.158 | 1.69 | 8 |  | 2183010238 | 1 | 1
208 | FALSE | 20220119210151 |  |  | LN200078701 | SG35WV2000 | 0.35 | 1180 | 7.38 | LJ2 |  | W1CT01D001 | D117337701 | WV2000(1) | CR | 800001 |  | 2353 | 0.35 | 1181 | 508 | 1143 | C | W3 |  | CW2055 | Q/320582 YZL601-2019 | 1 | 39 |  |  | 1 |  | LN01 |  | 2353 | 1 | WCK05w49000C1 | 0 |  |  | 0 | 0 | 0 |  |  | 1.452 | 1.363 | 19.158 | 1.69 | 6 |  | 2183010238 | 1 | 1
209 | FALSE | 20220213103827 |  |  | LN101448501 | SG35WV2000 | 0.35 | 1180 | 7.435 | LJ2 |  | W1CT01D001 | D119848900 | WV2000(1) | CR | 800001 |  | 2382 | 0.35 | 1181 | 508 | 1149 | C | W3 |  | CW2055 | Q/320582 YZL601-2019 | 1 | 39 |  |  | 1 |  | LN01 |  | 2382 | 1 | WCK05w49000C1 | 0 |  |  | 0 | 0 | 0 |  |  | 1.295 | 1.241 | 18.571 | 1.69 | 6 |  | 2182010986 | 1 | 1
210 | FALSE | 20220119184550 |  |  | LN200075402 | SG35WV2000 | 0.35 | 1180 | 7.49 | LJ3 |  | W1CT01D001 | D117336600 | WV2000(1) | CR | 800001 |  | 2379 | 0.35 | 1181 | 508 | 1148 | C | W3 |  | CW2055 | Q/320582 YZL601-2019 | 1 | 39 |  |  | 1 |  | LN01 |  | 2379 | 1 | WCK05w49000C1 | 0 |  |  | 0 | 0 | 0 |  |  | 1.398 | 1.32 | 18.969 | 1.69 | 10 |  | 2183010242 | 1 | 1
211 | FALSE | 20220201141954 |  |  | LN200116804 | SG35WV2000 | 0.35 | 1180 | 7.775 | LJ2 |  | W1CT01D001 | D121094900 | WV2000(1) | CR | 800001 |  | 2488 | 0.35 | 1181 | 508 | 1169 | C | W3 |  | CW2055 | Q/320582 YZL601-2019 | 1 | 39 |  |  | 1 |  | LN01 |  | 2488 | 1 | WCK05w49000C1 | 0 |  |  | 0 | 0 | 0 |  |  | 1.497 | 1.586 | 18.48 | 1.69 | 10 |  | 2182011769 | 1 | 1
212 | FALSE | 20220119182844 |  |  | LN200075303 | SG35WV2000 | 0.35 | 1180 | 8.065 | LJ2 |  | W1CT01D001 | D117336200 | WV2000(1) | CR | 800001 |  | 2562 | 0.35 | 1181 | 508 | 1183 | C | W3 |  | CW2055 | Q/320582 YZL601-2019 | 1 | 39 |  |  | 1 |  | LN01 |  | 2562 | 1 | WCK05w49000C1 | 0 |  |  | 0 | 0 | 0 |  |  | 1.406 | 1.329 | 19.226 | 1.69 | 10 |  | 2183010238 | 1 | 1
213 | FALSE | 20220119182009 |  |  | LN200075302 | SG35WV2000 | 0.35 | 1180 | 8.18 | LJ2 |  | W1CT01D001 | D117336200 | WV2000(1) | CR | 800001 |  | 2608 | 0.35 | 1181 | 508 | 1192 | C | W3 |  | CW2055 | Q/320582 YZL601-2019 | 1 | 39 |  |  | 1 |  | LN01 |  | 2608 | 1 | WCK05w49000C1 | 0 |  |  | 0 | 0 | 0 |  |  | 1.406 | 1.329 | 19.226 | 1.69 | 6 |  | 2183010238 | 1 | 1
214 | FALSE | 20220131032924 |  |  | LN200116602 | SG35WV2000 | 0.35 | 1180 | 8.21 | LJ2 |  | W1CT01D001 | D117332700 | WV2000(1) | CR | 800001 |  | 2591 | 0.35 | 1181 | 508 | 1189 | C | W3 |  | CW2055 | Q/320582 YZL601-2019 | 1 | 39 |  |  | 1 |  | LN01 |  | 2591 | 1 | WCK05w49000C1 | 0 |  |  | 0 | 0 | 0 |  |  | 1.491 | 1.587 | 18.68 | 1.69 | 3 |  | 2183010235 | 1 | 1
215 | FALSE | 20220131032118 |  |  | LN200116601 | SG35WV2000 | 0.35 | 1180 | 8.34 | LJ2 |  | W1CT01D001 | D117332700 | WV2000(1) | CR | 800001 |  | 2639 | 0.35 | 1181 | 508 | 1198 | C | W3 |  | CW2055 | Q/320582 YZL601-2019 | 1 | 39 |  |  | 1 |  | LN01 |  | 2639 | 1 | WCK05w49000C1 | 0 |  |  | 0 | 0 | 0 |  |  | 1.491 | 1.587 | 18.68 | 1.69 | 3 |  | 2183010235 | 1 | 1
216 | FALSE | 20220201135529 |  |  | LN200116702 | SG35WV2000 | 0.35 | 1180 | 8.345 | LJ2 |  | W1CT01D001 | D117338000 | WV2000(1) | CR | 800001 |  | 2662 | 0.35 | 1181 | 508 | 1202 | C | W3 |  | CW2055 | Q/320582 YZL601-2019 | 1 | 39 |  |  | 1 |  | LN01 |  | 2662 | 1 | WCK05w49000C1 | 0 |  |  | 0 | 0 | 0 |  |  | 1.497 | 1.586 | 18.816 | 1.69 | 8 |  | 2183010244 | 1 | 1
217 | FALSE | 20220421005719 |  |  | LN200457803 | SG35WV2000 | 0.35 | 1180 | 8.45 | LJ2 |  | W1CT01D001 | D117336400 | WV2000(1) | CR | 800001 |  | 2686 | 0.35 | 1181 | 508 | 1206 | C | W3 |  | CW2055 | Q/320582 YZL601-2019 | 1 | 39 |  |  | 1 |  | LN01 |  | 2686 | 1 | WCK05w49000C1 | 0 |  |  | 0 | 0 | 0 |  |  | 1.384 | 1.384 | 18.173 | 1.69 | 10 |  | 2183010238 | 1 | 1
218 | FALSE | 20220421004202 |  |  | LN200457802 | SG35WV2000 | 0.35 | 1180 | 8.56 | LJ2 |  | W1CT01D001 | D117336400 | WV2000(1) | CR | 800001 |  | 2729 | 0.35 | 1181 | 508 | 1214 | C | W3 |  | CW2055 | Q/320582 YZL601-2019 | 1 | 39 |  |  | 1 |  | LN01 |  | 2729 | 1 | WCK05w49000C1 | 0 |  |  | 0 | 0 | 0 |  |  | 1.384 | 1.384 | 18.173 | 1.69 | 8 |  | 2183010238 | 1 | 1
219 | FALSE | 20220119015011 |  |  | LN200076302 | SG35WV2000 | 0.35 | 1180 | 8.64 | LJ2 |  | W1CT01D001 | D117337500 | WV2000(1) | CR | 800001 |  | 2725 | 0.35 | 1181 | 508 | 1214 | C | W3 |  | CW2055 | Q/320582 YZL601-2019 | 1 | 39 |  |  | 1 |  | LN01 |  | 2725 | 1 | WCK05w49000C1 | 0 |  |  | 0 | 0 | 0 |  |  | 1.503 | 1.351 | 18.317 | 1.69 | 4 |  | 2183010240 | 1 | 1
220 | FALSE | 20220221075148 |  |  | LN200212402 | SG35WV2000 | 0.35 | 1180 | 8.7 | LJ2 |  | W1CT01D001 | D121095300 | WV2000(1) | CR | 800001 |  | 2780 | 0.35 | 1181 | 508 | 1223 | C | W3 |  | CW2055 | Q/320582 YZL601-2019 | 1 | 39 |  |  | 1 |  | LN01 |  | 2780 | 1 | WCK05w49000C1 | 0 |  |  | 0 | 0 | 0 |  |  | 1.118 | 1.368 | 17.562 | 1.67 | 5 |  | 2182011767 | 1 | 1
221 | FALSE | 20220119013830 |  |  | LN200076301 | SG35WV2000 | 0.35 | 1180 | 8.74 | LJ2 |  | W1CT01D001 | D117337500 | WV2000(1) | CR | 800001 |  | 2763 | 0.35 | 1181 | 508 | 1220 | C | W3 |  | CW2055 | Q/320582 YZL601-2019 | 1 | 39 |  |  | 1 |  | LN01 |  | 2763 | 1 | WCK05w49000C1 | 0 |  |  | 0 | 0 | 0 |  |  | 1.503 | 1.351 | 18.317 | 1.69 | 6 |  | 2183010240 | 1 | 1
222 | FALSE | 20211027152620 | 1 |  | LN101220905 | SG35WV2000 | 0.35 | 1200 | 3.354 | LJ2 |  | W19T01D001 | D117336100 | WV2000(1) | CR | 800001 |  | 1030 | 0.35 | 1201 | 508 | 847 | C | W3 |  | CW2055 | Q/320582 YZL601-2019 | 1 | 39 |  |  | 1 |  | LN01 |  | 1030 | 1 | WCK05w49000C1 | 0 | I003边损分切Z |  | 0 | 0 | 0 |  |  | 1.166 | 0.789 | 19.309 | 1.69 | 4 |  | 2183010238 | 1 | 1
223 | FALSE | 20220221101655 |  |  | LN200213601 | SG35WV2000 | 0.35 | 1200 | 5.13 | LJ2 |  | W1CY02D007 | D222777801 | WV2000(1) | CR | 800001 |  | 1615 | 0.35 | 1201 | 508 | 989 | C | W3 |  | CW2055 | Q/320582 YZL601-2019 | 1 | 39 |  |  | 1 |  | LN01 |  | 1615 | 1 | WCK05w49000C1 | 0 |  |  | 0 | 0 | 0 |  |  | 1.093 | 1.299 | 18.521 | 1.69 | 6 |  | 2282000129 | 1 | 1
224 | FALSE | 20220131023321 |  |  | LN200116301 | SG35WV2000 | 0.35 | 1200 | 5.315 | LJ2 |  | W1CY02D007 | D222777400 | WV2000(1) | CR | 800001 |  | 1673 | 0.35 | 1201 | 508 | 1002 | C | W3 |  | CW2055 | Q/320582 YZL601-2019 | 1 | 39 |  |  | 1 |  | LN01 |  | 1673 | 1 | WCK05w49000C1 | 0 |  |  | 0 | 0 | 0 |  |  | 1.491 | 1.587 | 18.719 | 1.69 | 5 |  | 2282000129 | 1 | 1
225 | FALSE | 20220221103452 |  |  | LN200213602 | SG35WV2000 | 0.35 | 1200 | 5.335 | LJ2 |  | W1CY02D007 | D222777801 | WV2000(1) | CR | 800001 |  | 1679 | 0.35 | 1201 | 508 | 1003 | C | W3 |  | CW2055 | Q/320582 YZL601-2019 | 1 | 39 |  |  | 1 |  | LN01 |  | 1679 | 1 | WCK05w49000C1 | 0 |  |  | 0 | 0 | 0 |  |  | 1.093 | 1.299 | 18.521 | 1.69 | 8 |  | 2282000129 | 1 | 1
226 | FALSE | 20220131024728 |  |  | LN200116302 | SG35WV2000 | 0.35 | 1200 | 5.44 | LJ2 |  | W1CY02D007 | D222777400 | WV2000(1) | CR | 800001 |  | 1711 | 0.35 | 1201 | 508 | 1010 | C | W3 |  | CW2055 | Q/320582 YZL601-2019 | 1 | 39 |  |  | 1 |  | LN01 |  | 1711 | 1 | WCK05w49000C1 | 0 |  |  | 0 | 0 | 0 |  |  | 1.491 | 1.587 | 18.719 | 1.69 | 4 |  | 2282000129 | 1 | 1
227 | FALSE | 20220131025549 |  |  | LN200116303 | SG35WV2000 | 0.35 | 1200 | 6.095 | LJ2 |  | W1CY02D007 | D222777400 | WV2000(1) | CR | 800001 |  | 1909 | 0.35 | 1201 | 508 | 1053 | C | W3 |  | CW2055 | Q/320582 YZL601-2019 | 1 | 39 |  |  | 1 |  | LN01 |  | 1909 | 1 | WCK05w49000C1 | 0 |  |  | 0 | 0 | 0 |  |  | 1.491 | 1.587 | 18.719 | 1.69 | 5 |  | 2282000129 | 1 | 1
228 | FALSE | 20220131032547 |  |  | LN200116403 | SG35WV2000 | 0.35 | 1200 | 6.125 | LJ2 |  | W1CY02D007 | D222772400 | WV2000(1) | CR | 800001 |  | 1921 | 0.35 | 1201 | 508 | 1056 | C | W3 |  | CW2055 | Q/320582 YZL601-2019 | 1 | 39 |  |  | 1 |  | LN01 |  | 1921 | 1 | WCK05w49000C1 | 0 |  |  | 0 | 0 | 0 |  |  | 1.328 | 1.427 | 18.962 | 1.69 | 3 |  | 2282000128 | 1 | 1
229 | FALSE | 20220128230030 |  |  | LN200115902 | SG35WV2000 | 0.35 | 1200 | 6.175 | LJ2 |  | W1CY02D007 | D222772300 | WV2000(1) | CR | 800001 |  | 1920 | 0.35 | 1201 | 508 | 1055 | C | W3 |  | CW2055 | Q/320582 YZL601-2019 | 1 | 39 |  |  | 1 |  | LN01 |  | 1920 | 1 | WCK05w49000C1 | 0 | I022I013包装破损，外圈划伤J | 已精整 | 0 | 0 | 0 |  |  | 1.491 | 1.587 | 18.615 | 1.69 | 7 |  | 2282000128 | 1 | 1
230 | FALSE | 20220128231133 |  |  | LN200115903 | SG35WV2000 | 0.35 | 1200 | 6.175 | LJ2 |  | W1CY02D007 | D222772300 | WV2000(1) | CR | 800001 |  | 1921 | 0.35 | 1201 | 508 | 1056 | C | W3 |  | CW2055 | Q/320582 YZL601-2019 | 1 | 39 |  |  | 1 |  | LN01 |  | 1921 | 1 | WCK05w49000C1 | 0 |  |  | 0 | 0 | 0 |  |  | 1.491 | 1.587 | 18.615 | 1.69 | 7 |  | 2282000128 | 1 | 1
231 | FALSE | 20220221111719 |  |  | LN200213503 | SG35WV2000 | 0.35 | 1200 | 6.27 | LJ2 |  | W1CY02D007 | D222778001 | WV2000(1) | CR | 800001 |  | 1948 | 0.35 | 1201 | 508 | 1061 | C | W3 |  | CW2055 | Q/320582 YZL601-2019 | 1 | 39 |  |  | 1 |  | LN01 |  | 1948 | 1 | WCK05w49000C1 | 0 |  |  | 0 | 0 | 0 |  |  | 1.118 | 1.331 | 18.686 | 1.69 | 3 |  | 2282000129 | 1 | 1
232 | FALSE | 20220128231906 |  |  | LN200115904 | SG35WV2000 | 0.35 | 1200 | 6.395 | LJ2 |  | W1CY02D007 | D222772300 | WV2000(1) | CR | 800001 |  | 1981 | 0.35 | 1201 | 508 | 1068 | C | W3 |  | CW2055 | Q/320582 YZL601-2019 | 1 | 39 |  |  | 1 |  | LN01 |  | 1981 | 1 | WCK05w49000C1 | 0 |  |  | 0 | 0 | 0 |  |  | 1.491 | 1.587 | 18.615 | 1.69 | 8 |  | 2282000128 | 1 | 1
233 | FALSE | 20220131031534 |  |  | LN200116402 | SG35WV2000 | 0.35 | 1200 | 6.4 | LJ2 |  | W1CY02D007 | D222772400 | WV2000(1) | CR | 800001 |  | 2017 | 0.35 | 1201 | 508 | 1076 | C | W3 |  | CW2055 | Q/320582 YZL601-2019 | 1 | 39 |  |  | 1 |  | LN01 |  | 2017 | 1 | WCK05w49000C1 | 0 |  |  | 0 | 0 | 0 |  |  | 1.328 | 1.427 | 18.962 | 1.69 | 3 |  | 2282000128 | 1 | 1
234 | FALSE | 20220219191801 |  |  | LN200116203 | SG35WV2000 | 0.35 | 1200 | 6.435 | LJ2 |  | W1CY02D007 | D222772200 | WV2000(1) | CR | 800001 |  | 2015 | 0.35 | 1201 | 508 | 1075 | C | W3 |  | CW2055 | Q/320582 YZL601-2019 | 1 | 39 |  |  | 1 |  | LN01 |  | 2015 | 1 | WCK05w49000C1 | 0 | 通卷单机架振动纹侧光可见（复检合格） |  | 0 | 0 | 0 |  |  | 1.379 | 1.389 | 18.688 | 1.69 | 3 |  | 2282000128 | 1 | 1
235 | FALSE | 20220128230544 |  |  | LN200116103 | SG35WV2000 | 0.35 | 1200 | 6.55 | LJ2 |  | W1CY02D007 | D222772100 | WV2000(1) | CR | 800001 |  | 2052 | 0.35 | 1201 | 508 | 1083 | C | W3 |  | CW2055 | Q/320582 YZL601-2019 | 1 | 39 |  |  | 1 |  | LN01 |  | 2052 | 1 | WCK05w49000C1 | 0 |  |  | 0 | 0 | 0 |  |  | 1.36 | 1.422 | 18.396 | 1.69 | 4 |  | 2282000128 | 1 | 1
236 | FALSE | 20220128231512 |  |  | LN200116001 | SG35WV2000 | 0.35 | 1200 | 6.585 | LJ2 |  | W1CY02D007 | D222771600 | WV2000(1) | CR | 800001 |  | 2075 | 0.35 | 1201 | 508 | 1088 | C | W3 |  | CW2055 | Q/320582 YZL601-2019 | 1 | 39 |  |  | 1 |  | LN01 |  | 2075 | 1 | WCK05w49000C1 | 0 |  |  | 0 | 0 | 0 |  |  | 1.379 | 1.389 | 18.76 | 1.69 | 6 |  | 2282000126 | 1 | 1
237 | FALSE | 20220131035329 |  |  | LN200116503 | SG35WV2000 | 0.35 | 1200 | 6.615 | LJ2 |  | W1CY02D007 | D222777600 | WV2000(1) | CR | 800001 |  | 2073 | 0.35 | 1201 | 508 | 1087 | C | W3 |  | CW2055 | Q/320582 YZL601-2019 | 1 | 39 |  |  | 1 |  | LN01 |  | 2073 | 1 | WCK05w49000C1 | 0 |  |  | 0 | 0 | 0 |  |  | 1.379 | 1.389 | 18.495 | 1.69 | 6 |  | 2282000129 | 1 | 1
238 | FALSE | 20220131030735 |  |  | LN200116401 | SG35WV2000 | 0.35 | 1200 | 6.655 | LJ2 |  | W1CY02D007 | D222772400 | WV2000(1) | CR | 800001 |  | 2100 | 0.35 | 1201 | 508 | 1093 | C | W3 |  | CW2055 | Q/320582 YZL601-2019 | 1 | 39 |  |  | 1 |  | LN01 |  | 2100 | 1 | WCK05w49000C1 | 0 |  |  | 0 | 0 | 0 |  |  | 1.328 | 1.427 | 18.962 | 1.69 | 4 |  | 2282000128 | 1 | 1
239 | FALSE | 20220219190719 |  |  | LN200116202 | SG35WV2000 | 0.35 | 1200 | 6.685 | LJ2 |  | W1CY02D007 | D222772200 | WV2000(1) | CR | 800001 |  | 2105 | 0.35 | 1201 | 508 | 1094 | C | W3 |  | CW2055 | Q/320582 YZL601-2019 | 1 | 39 |  |  | 1 |  | LN01 |  | 2105 | 1 | WCK05w49000C1 | 0 | 通卷单机架振动纹侧光可见（复检合格） |  | 0 | 0 | 0 |  |  | 1.379 | 1.389 | 18.688 | 1.69 | 4 |  | 2282000128 | 1 | 1
240 | FALSE | 20220128233226 |  |  | LN200116003 | SG35WV2000 | 0.35 | 1200 | 6.695 | LJ2 |  | W1CY02D007 | D222771600 | WV2000(1) | CR | 800001 |  | 2099 | 0.35 | 1201 | 508 | 1093 | C | W3 |  | CW2055 | Q/320582 YZL601-2019 | 1 | 39 |  |  | 1 |  | LN01 |  | 2099 | 1 | WCK05w49000C1 | 0 |  |  | 0 | 0 | 0 |  |  | 1.379 | 1.389 | 18.76 | 1.69 | 5 |  | 2282000126 | 1 | 1
241 | FALSE | 20220128225724 |  |  | LN200116102 | SG35WV2000 | 0.35 | 1200 | 6.7 | LJ2 |  | W1CY02D007 | D222772100 | WV2000(1) | CR | 800001 |  | 2112 | 0.35 | 1201 | 508 | 1095 | C | W3 |  | CW2055 | Q/320582 YZL601-2019 | 1 | 39 |  |  | 1 |  | LN01 |  | 2112 | 1 | WCK05w49000C1 | 0 |  |  | 0 | 0 | 0 |  |  | 1.36 | 1.422 | 18.396 | 1.69 | 6 |  | 2282000128 | 1 | 1
242 | FALSE | 20220131034417 |  |  | LN200116502 | SG35WV2000 | 0.35 | 1200 | 6.705 | LJ2 |  | W1CY02D007 | D222777600 | WV2000(1) | CR | 800001 |  | 2112 | 0.35 | 1201 | 508 | 1095 | C | W3 |  | CW2055 | Q/320582 YZL601-2019 | 1 | 39 |  |  | 1 |  | LN01 |  | 2112 | 1 | WCK05w49000C1 | 0 |  |  | 0 | 0 | 0 |  |  | 1.379 | 1.389 | 18.495 | 1.69 | 3 |  | 2282000129 | 1 | 1
243 | FALSE | 20220131033544 |  |  | LN200116501 | SG35WV2000 | 0.35 | 1200 | 6.795 | LJ2 |  | W1CY02D007 | D222777600 | WV2000(1) | CR | 800001 |  | 2139 | 0.35 | 1201 | 508 | 1101 | C | W3 |  | CW2055 | Q/320582 YZL601-2019 | 1 | 39 |  |  | 1 |  | LN01 |  | 2139 | 1 | WCK05w49000C1 | 0 |  |  | 0 | 0 | 0 |  |  | 1.379 | 1.389 | 18.495 | 1.69 | 3 |  | 2282000129 | 1 | 1
244 | FALSE | 20220128225116 |  |  | LN200116101 | SG35WV2000 | 0.35 | 1200 | 6.855 | LJ2 |  | W1CY02D007 | D222772100 | WV2000(1) | CR | 800001 |  | 2157 | 0.35 | 1201 | 508 | 1104 | C | W3 |  | CW2055 | Q/320582 YZL601-2019 | 1 | 39 |  |  | 1 |  | LN01 |  | 2157 | 1 | WCK05w49000C1 | 0 |  |  | 0 | 0 | 0 |  |  | 1.36 | 1.422 | 18.396 | 1.69 | 8 |  | 2282000128 | 1 | 1
245 | FALSE | 20220128232345 |  |  | LN200116002 | SG35WV2000 | 0.35 | 1200 | 6.895 | LJ2 |  | W1CY02D007 | D222771600 | WV2000(1) | CR | 800001 |  | 2173 | 0.35 | 1201 | 508 | 1108 | C | W3 |  | CW2055 | Q/320582 YZL601-2019 | 1 | 39 |  |  | 1 |  | LN01 |  | 2173 | 1 | WCK05w49000C1 | 0 |  |  | 0 | 0 | 0 |  |  | 1.379 | 1.389 | 18.76 | 1.69 | 9 |  | 2282000126 | 1 | 1
246 | FALSE | 20220219190353 |  |  | LN200116201 | SG35WV2000 | 0.35 | 1200 | 6.99 | LJ2 |  | W1CY02D007 | D222772200 | WV2000(1) | CR | 800001 |  | 2200 | 0.35 | 1201 | 508 | 1113 | C | W3 |  | CW2055 | Q/320582 YZL601-2019 | 1 | 39 |  |  | 1 |  | LN01 |  | 2200 | 1 | WCK05w49000C1 | 0 | 通卷单机架振动纹侧光可见（复检合格） |  | 0 | 0 | 0 |  |  | 1.379 | 1.389 | 18.688 | 1.69 | 3 |  | 2282000128 | 1 | 1
247 | FALSE | 20220221093033 |  |  | LN200213402 | SG35WV2000 | 0.35 | 1200 | 7.875 | LJ2 |  | W1CY02D007 | D222772000 | WV2000(1) | CR | 800001 |  | 2458 | 0.35 | 1201 | 508 | 1163 | C | W3 |  | CW2055 | Q/320582 YZL601-2019 | 1 | 39 |  |  | 1 |  | LN01 |  | 2458 | 1 | WCK05w49000C1 | 0 |  |  | 0 | 0 | 0 |  |  | 1.118 | 1.331 | 18.735 | 1.69 | 5 |  | 2282000128 | 1 | 1
248 | FALSE | 20220221092708 |  |  | LN200213401 | SG35WV2000 | 0.35 | 1200 | 8.54 | LJ2 |  | W1CY02D007 | D222772000 | WV2000(1) | CR | 800001 |  | 2665 | 0.35 | 1201 | 508 | 1202 | C | W3 |  | CW2055 | Q/320582 YZL601-2019 | 1 | 39 |  |  | 1 |  | LN01 |  | 2665 | 1 | WCK05w49000C1 | 0 |  |  | 0 | 0 | 0 |  |  | 1.118 | 1.331 | 18.735 | 1.69 | 6 |  | 2282000128 | 1 | 1
249 | FALSE | 20220906140721 |  |  | LE201005304 | SG50W1300 | 0.5 | 1205 | 4.824 | LJ3 |  | W29A03D020 | D237253200 | W1300(1) | CR | 800001 |  | 0 | 0.498 | 1206 | 508 | 952 | C | W3 |  | CW2043 | Q/320582 YZL601-2019 | 1 | 39 |  |  | 1 |  | LD02 |  | 1 | 1 | WCK05w31000C1 | 0 | H005炼钢孔洞分切L |  | 0 | 0 | 0 |  |  | 0.949 | 1.05 | 5.202 | 1.76 | 5 | 11 | 2283008971 | 1 | 1
250 | FALSE | 20220729070837 |  |  | LD200880004 | SG50W1300 | 0.5 | 1230 | 4.744 | LJ2 |  | W27A12D021 | D233478500 | W1300(1) | CR | 800001 |  | 0 | 0.498 | 1231 | 508 | 940 | C | W3 |  | CW2043 | Q/320582 YZL601-2019 | 1 | 39 |  |  | 1 |  | LD01 |  | 0 | 1 | WCK05w31000C1 | 0 | H001炼钢翘皮分切L |  | 0 | 0 | 0 |  |  | 0.917 | 0.953 | 5.999 | 1.75 | 6 | 22 | 2281006522 | 1 | 1
251 | FALSE | 20220729234055 |  |  | LE200822005 | SG50W1300 | 0.5 | 1030 | 3.428 | LJ2 |  | W27A10D001 | D234476900 | W1300(1) | CR | 800001 |  | 0 | 0.5 | 1031 | 508 | 893 | C | W3 |  | CW2032 | Q/320582 YZL601-2019 | 1 | 39 |  |  | 1 |  | LD02 |  | 0 | 1 | WCK02w31000C1 | 0 | H005热轧孔洞分切Z |  | 0 | 0 | 0 |  |  | 0.937 | 1.212 | 5.762 | 1.75 | 6 | 22 | 2283007106 | 1 | 1
252 | FALSE | 20220726050651 |  |  | LD200894904 | SG50W1300 | 0.5 | 1130 | 4.332 | LJ2 |  | W25M02D003 | D231550500 | W1300(1) | CR | 800001 |  | 964 | 0.5 | 1131 | 508 | 921 | C | W3 |  | CW2044 | Q/320582 YZL601-2019 | 1 | 39 |  |  | 1 |  | LD01 |  | 964 | 1 | WCK05w31000C1 | 0 | N009原料卷重不足分切ZY |  | 0 | 0 | 0 |  |  | 0.973 | 1.22 | 5.049 | 1.76 | 2 | 11 | 2282005144 | 1 | 1
253 | FALSE | 20220726051614 |  |  | LD200895102 | SG50W1300 | 0.5 | 1130 | 5.175 | LJ2 |  | W27A10D003 | D234470300 | W1300(1) | CR | 800001 |  | 1158 | 0.5 | 1131 | 508 | 989 | C | W3 |  | CW2032 | Q/320582 YZL601-2019 | 1 | 39 |  |  | 1 |  | LD01 |  | 1158 | 1 | WCK02w31000C1 | 0 |  |  | 0 | 0 | 0 |  |  | 0.973 | 1.22 | 5.531 | 1.76 | 4 | 21 | 2283007093 | 1 | 1
254 | FALSE | 20220726054041 |  |  | LD200866401 | SG50W1300 | 0.5 | 1130 | 5.185 | LJ2 |  | W27A10D003 | D234469800 | W1300(1) | CR | 800001 |  | 1162 | 0.5 | 1131 | 508 | 991 | C | W3 |  | CW2032 | Q/320582 YZL601-2019 | 1 | 39 |  |  | 1 |  | LD01 |  | 1162 | 1 | WCK02w31000C1 | 0 |  |  | 0 | 0 | 0 |  |  | 0.964 | 1.25 | 5.793 | 1.76 | 5 | 21 | 2283007093 | 1 | 1
255 | FALSE | 20220726051313 |  |  | LD200895201 | SG50W1300 | 0.5 | 1130 | 5.185 | LJ2 |  | W27A10D003 | D234470200 | W1300(1) | CR | 800001 |  | 1160 | 0.5 | 1131 | 508 | 987 | C | W3 |  | CW2032 | Q/320582 YZL601-2019 | 1 | 39 |  |  | 1 |  | LD01 |  | 1160 | 1 | WCK02w31000C1 | 0 |  |  | 0 | 0 | 0 |  |  | 1.01 | 1.333 | 5.643 | 1.76 | 4 | 21 | 2283007093 | 1 | 1
256 | FALSE | 20220726054717 |  |  | LD200866402 | SG50W1300 | 0.5 | 1130 | 5.2 | LJ2 |  | W27A10D003 | D234469800 | W1300(1) | CR | 800001 |  | 1166 | 0.5 | 1131 | 508 | 992 | C | W3 |  | CW2032 | Q/320582 YZL601-2019 | 1 | 39 |  |  | 1 |  | LD01 |  | 1166 | 1 | WCK02w31000C1 | 0 |  |  | 0 | 0 | 0 |  |  | 0.964 | 1.25 | 5.793 | 1.76 | 3 | 21 | 2283007093 | 1 | 1
257 | FALSE | 20220726052004 |  |  | LD200895202 | SG50W1300 | 0.5 | 1130 | 5.205 | LJ2 |  | W27A10D003 | D234470200 | W1300(1) | CR | 800001 |  | 1161 | 0.5 | 1131 | 508 | 988 | C | W3 |  | CW2032 | Q/320582 YZL601-2019 | 1 | 39 |  |  | 1 |  | LD01 |  | 1161 | 1 | WCK02w31000C1 | 0 |  |  | 0 | 0 | 0 |  |  | 1.01 | 1.333 | 5.643 | 1.76 | 3 | 21 | 2283007093 | 1 | 1
258 | FALSE | 20220726052258 |  |  | LD200895103 | SG50W1300 | 0.5 | 1130 | 5.215 | LJ2 |  | W27A10D003 | D234470300 | W1300(1) | CR | 800001 |  | 1167 | 0.5 | 1131 | 508 | 992 | C | W3 |  | CW2032 | Q/320582 YZL601-2019 | 1 | 39 |  |  | 1 |  | LD01 |  | 1167 | 1 | WCK02w31000C1 | 0 |  |  | 0 | 0 | 0 |  |  | 0.973 | 1.22 | 5.531 | 1.76 | 6 | 22 | 2283007093 | 1 | 1
259 | FALSE | 20220726055601 |  |  | LD200866403 | SG50W1300 | 0.5 | 1130 | 5.235 | LJ2 |  | W27A10D003 | D234469800 | W1300(1) | CR | 800001 |  | 1173 | 0.5 | 1131 | 508 | 994 | C | W3 |  | CW2032 | Q/320582 YZL601-2019 | 1 | 39 |  |  | 1 |  | LD01 |  | 1173 | 1 | WCK02w31000C1 | 0 |  |  | 0 | 0 | 0 |  |  | 0.964 | 1.25 | 5.793 | 1.76 | 4 | 21 | 2283007093 | 1 | 1
260 | FALSE | 20220723002107 |  |  | LD200866303 | SG50W1300 | 0.5 | 1130 | 5.235 | LJ2 |  | W27A10D003 | D234469700 | W1300(1) | CR | 800001 |  | 1173 | 0.5 | 1131 | 508 | 994 | C | W3 |  | CW2032 | Q/320582 YZL601-2019 | 1 | 39 |  |  | 1 |  | LD01 |  | 1173 | 1 | WCK02w31000C1 | 0 |  |  | 0 | 0 | 0 |  |  | 0.964 | 1.25 | 5.782 | 1.76 | 4 | 21 | 2283007095 | 1 | 1
261 | FALSE | 20220723001730 |  |  | LD200866302 | SG50W1300 | 0.5 | 1130 | 5.245 | LJ2 |  | W27A10D003 | D234469700 | W1300(1) | CR | 800001 |  | 1177 | 0.5 | 1131 | 508 | 996 | C | W3 |  | CW2032 | Q/320582 YZL601-2019 | 1 | 39 |  |  | 1 |  | LD01 |  | 1177 | 1 | WCK02w31000C1 | 0 |  |  | 0 | 0 | 0 |  |  | 0.964 | 1.25 | 5.782 | 1.76 | 4 | 21 | 2283007095 | 1 | 1
262 | FALSE | 20220726052944 |  |  | LD200895104 | SG50W1300 | 0.5 | 1130 | 5.26 | LJ2 |  | W27A10D003 | D234470300 | W1300(1) | CR | 800001 |  | 1171 | 0.5 | 1131 | 508 | 991 | C | W3 |  | CW2032 | Q/320582 YZL601-2019 | 1 | 39 |  |  | 1 |  | LD01 |  | 1171 | 1 | WCK02w31000C1 | 0 |  |  | 0 | 0 | 0 |  |  | 0.973 | 1.22 | 5.531 | 1.76 | 5 | 21 | 2283007093 | 1 | 1
263 | FALSE | 20220726052629 |  |  | LD200895203 | SG50W1300 | 0.5 | 1130 | 5.265 | LJ2 |  | W27A10D003 | D234470200 | W1300(1) | CR | 800001 |  | 1177 | 0.5 | 1131 | 508 | 991 | C | W3 |  | CW2032 | Q/320582 YZL601-2019 | 1 | 39 |  |  | 1 |  | LD01 |  | 1177 | 1 | WCK02w31000C1 | 0 |  |  | 0 | 0 | 0 |  |  | 1.01 | 1.333 | 5.643 | 1.76 | 4 | 21 | 2283007093 | 1 | 1
264 | FALSE | 20220723003056 |  |  | LD200866304 | SG50W1300 | 0.5 | 1130 | 5.275 | LJ2 |  | W27A10D003 | D234469700 | W1300(1) | CR | 800001 |  | 1176 | 0.5 | 1131 | 508 | 994 | C | W3 |  | CW2032 | Q/320582 YZL601-2019 | 1 | 39 |  |  | 1 |  | LD01 |  | 1176 | 1 | WCK02w31000C1 | 0 |  |  | 0 | 0 | 0 |  |  | 0.964 | 1.25 | 5.782 | 1.76 | 7 | 22 | 2283007095 | 1 | 1
265 | FALSE | 20220726051000 |  |  | LD200895101 | SG50W1300 | 0.5 | 1130 | 5.305 | LJ2 |  | W27A10D003 | D234470300 | W1300(1) | CR | 800001 |  | 1188 | 0.5 | 1131 | 508 | 998 | C | W3 |  | CW2032 | Q/320582 YZL601-2019 | 1 | 39 |  |  | 1 |  | LD01 |  | 1188 | 1 | WCK02w31000C1 | 0 |  |  | 0 | 0 | 0 |  |  | 0.973 | 1.22 | 5.531 | 1.76 | 5 | 21 | 2283007093 | 1 | 1
266 | FALSE | 20220726053307 |  |  | LD200895204 | SG50W1300 | 0.5 | 1130 | 5.33 | LJ2 |  | W27A10D003 | D234470200 | W1300(1) | CR | 800001 |  | 1185 | 0.5 | 1131 | 508 | 994 | C | W3 |  | CW2032 | Q/320582 YZL601-2019 | 1 | 39 |  |  | 1 |  | LD01 |  | 1185 | 1 | WCK02w31000C1 | 0 |  |  | 0 | 0 | 0 |  |  | 1.01 | 1.333 | 5.643 | 1.76 | 3 | 21 | 2283007093 | 1 | 1
267 | FALSE | 20220726060600 |  |  | LD200866404 | SG50W1300 | 0.5 | 1130 | 5.335 | LJ2 |  | W27A10D003 | D234469800 | W1300(1) | CR | 800001 |  | 1189 | 0.5 | 1131 | 508 | 998 | C | W3 |  | CW2032 | Q/320582 YZL601-2019 | 1 | 39 |  |  | 1 |  | LD01 |  | 1189 | 1 | WCK02w31000C1 | 0 |  |  | 0 | 0 | 0 |  |  | 0.964 | 1.25 | 5.793 | 1.76 | 6 | 22 | 2283007093 | 1 | 1
268 | FALSE | 20220805035347 |  |  | LE200870905 | SG50W1300 | 0.5 | 1200 | 3.142 | LJ2 |  | WC7E01D001 | D235979900 | W1300(1) | CR | 800001 |  | 658 | 0.5 | 1201 | 508 | 813 | C | W6 |  | CW2032 | Q/320582 YZL601-2019 | 1 | 39 |  |  | 1 |  | LD02 |  | 658 | 1 | WCK02w31000C1 | 0 | N001酸轧欠酸洗分切ZY |  | 0 | 0 | 0 |  |  | 1.216 | 1.265 | 5.41 | 1.76 | 3 | 11 | 2283007998 | 1 | 1
269 | FALSE | 20220805030552 |  |  | LE200870903 | SG50W1300 | 0.5 | 1200 | 4.952 | LJ2 |  | WC7E01D001 | D235979900 | W1300(1) | CR | 800001 |  | 1052 | 0.5 | 1201 | 508 | 954 | C | W6 |  | CW2032 | Q/320582 YZL601-2019 | 1 | 39 |  |  | 1 |  | LD02 |  | 1052 | 1 | WCK02w31000C1 | 0 | H005热轧孔洞分切Z |  | 0 | 0 | 0 |  |  | 1.216 | 1.265 | 5.41 | 1.76 | 4 | 11 | 2283007998 | 1 | 1
270 | FALSE | 20200203050453 | 1 |  | LE000120202 | SG50W1300 | 0.5 | 1200 | 5.34 | LJ2 |  | W14A14D019 | D001703400 | W1300(5) | CR | 800001 |  | 1135 | 0.5 | 1201 | 508 | 984 | C | W3 |  | CW2057 | Q/320582 YZL601-2019 | 1 | 39 |  |  | 1 |  | LD02 |  | 1135 | 1 | WCK02w31000C1 | 0 | 该卷异常，玖隆OA通知封锁 | 截止至9.28无人回应释放 | 0 | 0 | 0 |  |  | 0.93 | 0.93 | 5.367 | 1.761 | 5 | 11 | 2083000710 | 1
271 | FALSE | 20220907051428 |  |  | LE201003701 | SG50W1300 | 0.5 | 1200 | 5.655 | LJ3 |  | WC7E01D001 | D235995400 | W1300(1) | CR | 800001 |  | 1194 | 0.5 | 1201 | 508 | 1000 | C | W6 |  | CW2032 | Q/320582 YZL601-2019 | 1 | 39 |  |  | 1 |  | LD02 |  | 1194 | 1 | WCK02w31000C1 | 0 |  |  | 0 | 0 | 0 |  |  | 0.929 | 1.02 | 5.978 | 1.76 | 6 | 22 | 2283008000 | 1 | 1
272 | FALSE | 20220907053212 |  |  | LE201003702 | SG50W1300 | 0.5 | 1200 | 5.7 | LJ3 |  | WC7E01D001 | D235995400 | W1300(1) | CR | 800001 |  | 1206 | 0.5 | 1201 | 508 | 1003 | C | W6 |  | CW2032 | Q/320582 YZL601-2019 | 1 | 39 |  |  | 1 |  | LD02 |  | 1206 | 1 | WCK02w31000C1 | 0 |  |  | 0 | 0 | 0 |  |  | 0.929 | 1.02 | 5.978 | 1.76 | 3 | 21 | 2283008000 | 1 | 1
273 | FALSE | 20220906094655 |  |  | LE201005501 | SG50W1300 | 0.5 | 1200 | 7.23 | LJ2 |  | WC7E01D001 | D235824900 | W1300(1) | CR | 800001 |  | 1530 | 0.5 | 1201 | 508 | 1102 | C | W6 |  | CW2032 | Q/320582 YZL601-2019 | 1 | 39 |  |  | 1 |  | LD02 |  | 1530 | 1 | WCK02w31000C1 | 0 |  |  | 0 | 0 | 0 |  |  | 0.929 | 1.044 | 5.892 | 1.76 | 5 | 21 | 2283007906 | 1 | 1
274 | FALSE | 20220906095255 |  |  | LE201005502 | SG50W1300 | 0.5 | 1200 | 7.325 | LJ2 |  | WC7E01D001 | D235824900 | W1300(1) | CR | 800001 |  | 1553 | 0.5 | 1201 | 508 | 1108 | C | W6 |  | CW2032 | Q/320582 YZL601-2019 | 1 | 39 |  |  | 1 |  | LD02 |  | 1553 | 1 | WCK02w31000C1 | 0 |  |  | 0 | 0 | 0 |  |  | 0.929 | 1.044 | 5.892 | 1.76 | 5 | 21 | 2283007906 | 1 | 1
275 | FALSE | 20220907054803 |  |  | LE201003703 | SG50W1300 | 0.5 | 1200 | 7.405 | LJ2 |  | WC7E01D001 | D235995400 | W1300(1) | CR | 800001 |  | 1560 | 0.5 | 1201 | 508 | 1108 | C | W6 |  | CW2032 | Q/320582 YZL601-2019 | 1 | 39 |  |  | 1 |  | LD02 |  | 1560 | 1 | WCK02w31000C1 | 0 |  |  | 0 | 0 | 0 |  |  | 0.929 | 1.02 | 5.978 | 1.76 | 4 | 21 | 2283008000 | 1 | 1
276 | FALSE | 20220906095659 |  |  | LE201005503 | SG50W1300 | 0.5 | 1200 | 7.64 | LJ2 |  | WC7E01D001 | D235824900 | W1300(1) | CR | 800001 |  | 1613 | 0.5 | 1201 | 508 | 1123 | C | W6 |  | CW2032 | Q/320582 YZL601-2019 | 1 | 39 |  |  | 1 |  | LD02 |  | 1613 | 1 | WCK02w31000C1 | 0 |  |  | 0 | 0 | 0 |  |  | 0.929 | 1.044 | 5.892 | 1.76 | 3 | 21 | 2283007906 | 1 | 1
277 | FALSE | 20220804024021 |  |  | LE200866502 | SG50W1300 | 0.5 | 1205 | 3.908 | LJ3 |  | W28A02D008 | D235807200 | W1300(1) | CR | 800001 |  | 815 | 0.5 | 1206 | 508 | 873 | C | W3 |  | CW2032 | Q/320582 YZL601-2019 | 1 | 39 |  |  | 1 |  | LD02 |  | 815 | 1 | WCK02w31000C1 | 0 | I012热轧原料版型褶皱分切导致卷重不足5TZ |  | 0 | 0 | 0 |  |  | 1.229 | 1.324 | 5.823 | 1.75 | 4 | 21 | 2283007894 | 1 | 1
278 | FALSE | 20220814075821 |  |  | LM200973603 | SG50W1300 | 0.5 | 1205 | 3.988 | LJ2 |  | W28A02D008 | D235807900 | W1300(1) | CR | 800001 |  | 846 | 0.5 | 1206 | 508 | 892 | C | W3 |  | CW2032 | Q/320582 YZL601-2019 | 1 | 39 |  |  | 1 |  | LM01 |  | 846 | 1 | WCK02w31000C1 | 0 | H005炼钢孔洞分切L |  | 0 | 0 | 0 |  |  | 1.194 | 1.249 | 5.675 | 1.76 | 4 | 21 | 2283007895 | 1 | 1
279 | FALSE | 20220806014742 |  |  | LE200870002 | SG50W1300 | 0.5 | 1205 | 4.292 | LJ2 |  | W28A02D008 | D235807400 | W1300(1) | CR | 800001 |  | 0 | 0.5 | 1206 | 508 | 914 | C | W3 |  | CW2032 | Q/320582 YZL601-2019 | 1 | 39 |  |  | 1 |  | LD02 |  | 0 | 1 | WCK02w31000C1 | 0 | I003热轧边损分切Z |  | 0 | 0 | 0 |  |  | 1.211 | 1.274 | 5.753 | 1.76 | 7 | 22 | 2283007894 | 1 | 1
280 | FALSE | 20220610193739 |  |  | LN200683302 | SG50W470WL | 0.5 | 1200 | 6.08 | LJ2 |  | W24B03D001 | D230820400 | W470(1) | CR | 800001 |  | 1301 | 0.5 | 1201 | 508 | 1042 | C | W3 |  | CW2092 | JX/YZL C607-2021 | 1 | 39 |  |  | 1 |  | LN01 |  | 1301 | 1 | WCi16w71000C1 | 0 |  |  | 0 | 0 | 0 |  |  | 0.8 | 1.072 | 3.4 | 1.69 | 7 | 22 | 2283004977 | 1 | 1
281 | FALSE | 20220821221550 |  |  | LN200864201 | SG50W600 | 0.5 | 1060 | 5.3 | LJ2 |  | W26A12D004 | D231427400 | W600(1) | CR | 800001 |  | 1839 | 0.5 | 1061 | 508 | 1038 | C | W3 |  | CW2030 | Q/320582 YZL601-2019 | 1 | 39 |  |  | 1 |  | LN01 |  | 1839 | 1 | WCK02w33000C1 | 0 |  |  | 0 | 0 | 0 |  |  | 1.259 | 0.925 | 3.636 | 1.69 | 4 | 11 | 2282005079 | 1 | 1
282 | FALSE | 20220821223619 |  |  | LN200864203 | SG50W600 | 0.5 | 1060 | 6.435 | LJ2 |  | W26A12D004 | D231427400 | W600(1) | CR | 800001 |  | 1561 | 0.5 | 1061 | 508 | 1119 | C | W3 |  | CW2030 | Q/320582 YZL601-2019 | 1 | 39 |  |  | 1 |  | LN01 |  | 1561 | 1 | WCK02w33000C1 | 0 |  |  | 0 | 0 | 0 |  |  | 1.259 | 0.925 | 3.636 | 1.69 | 5 | 11 | 2282005079 | 1 | 1
283 | FALSE | 20220821221926 |  |  | LN200864202 | SG50W600 | 0.5 | 1060 | 6.655 | LJ2 |  | W26A12D004 | D231427400 | W600(1) | CR | 800001 |  | 1623 | 0.5 | 1061 | 508 | 1136 | C | W3 |  | CW2030 | Q/320582 YZL601-2019 | 1 | 39 |  |  | 1 |  | LN01 |  | 1623 | 1 | WCK02w33000C1 | 0 |  |  | 0 | 0 | 0 |  |  | 1.259 | 0.925 | 3.636 | 1.69 | 7 | 12 | 2282005079 | 1 | 1
284 | FALSE | 20220824161549 |  |  | LD200937902 | SG50W600 | 0.5 | 1060 | 7.38 | LJ3 |  | W27A15D002 | D235778200 | W600(1) | CR | 800001 |  | 1776 | 0.5 | 1061 | 508 | 1166 | C | W3 |  | CW2061 | Q/320582 YZL601-2019 | 1 | 39 |  |  | 1 |  | LD01 |  | 1776 | 1 | WCK05w33000C1 | 0 |  |  | 0 | 0 | 0 |  |  | 1.021 | 1.13 | 4.013 | 1.69 | 4 | 21 | 2283007869 | 1 | 1
285 | FALSE | 20220824161203 |  |  | LD200937901 | SG50W600 | 0.5 | 1060 | 7.4 | LJ3 |  | W27A15D002 | D235778200 | W600(1) | CR | 800001 |  | 1788 | 0.5 | 1061 | 508 | 1172 | C | W3 |  | CW2061 | Q/320582 YZL601-2019 | 1 | 39 |  |  | 1 |  | LD01 |  | 1788 | 1 | WCK05w33000C1 | 0 |  |  | 0 | 0 | 0 |  |  | 1.021 | 1.13 | 4.013 | 1.69 | 6 | 22 | 2283007869 | 1 | 1
286 | FALSE | 20220530071852 |  |  | LM200684104 | SG50W600 | 0.5 | 1135 | 3.512 | LJ3 |  | W26A02D003 | D231188200 | W600(1) | CR | 800001 |  | 782 | 0.5 | 1136 | 508 | 870 | C | W3 |  | CW2030 | Q/320582 YZL601-2019 | 1 | 39 |  |  | 1 |  | LM01 |  | 782 | 1 | WCK02w33000C1 | 0 | H005热轧孔洞分切Z |  | 0 | 0 | 0 |  |  | 0.964 | 1.181 | 3.861 | 1.7 | 9 | 12 | 2283005192 | 1 | 1
287 | FALSE | 20220612204059 |  |  | LM200684201 | SG50W600 | 0.5 | 1135 | 3.712 | LJ2 |  | W26A02D003 | D231189200 | W600(1) | CR | 800001 |  | 836 | 0.5 | 1136 | 508 | 889 | C | W3 |  | CW2030 | Q/320582 YZL601-2019 | 1 | 39 |  |  | 1 |  | LM01 |  | 836 | 1 | WCK02w33000C1 | 0 | H009酸轧乳化液斑分切ZY |  | 0 | 0 | 0 |  |  | 0.968 | 1.177 | 3.934 | 1.7 | 7 | 12 | 2283005192 | 1 | 1
288 | FALSE | 20220530014436 |  |  | LM200682604 | SG50W600 | 0.5 | 1135 | 4.266 | LJ3 |  | W25A02D003 | D231186500 | W600(1) | CR | 800001 |  | 954 | 0.5 | 1136 | 508 | 930 | C | W3 |  | CW2030 | Q/320582 YZL601-2019 | 1 | 39 |  |  | 1 |  | LM01 |  | 954 | 1 | WCK02w33000C1 | 0 | H005热轧孔洞分切Z |  | 0 | 0 | 0 |  |  | 0.982 | 1.206 | 3.769 | 1.7 | 7 | 12 | 2283005187 | 1 | 1
1 | FALSE | 20220612203217 |  |  | LM200731703 | SG50W600 | 0.5 | 1135 | 4.454 | LJ2 |  | W26A02D003 | D231991800 | W600(1) | CR | 800001 |  | 996 | 0.5 | 1136 | 508 | 945 | C | W3 |  | CW2030 | Q/320582 YZL601-2019 | 1 | 39 |  |  | 1 |  | LM01 |  | 996 | 1 | WCK02w33000C1 | 0 | H005热轧孔洞分切Z |  | 0 | 0 | 0 |  |  | 1.323 | 1.102 | 3.74 | 1.69 | 6 | 12 | 2282005409 | 1 | 1
2 | FALSE | 20220504031715 |  |  | LN200519002 | SG50W600 | 0.5 | 1135 | 4.73 | LJ2 |  | W24A02D001 | D228750100 | W600(1) | CR | 800001 |  | 1077 | 0.5 | 1136 | 508 | 971 | C | W3 |  | CW2030 | Q/320582 YZL601-2019 | 1 | 39 |  |  | 1 |  | LN01 |  | 1077 | 1 | WCK02w33000C1 | 0 | H005炼钢孔洞分切L |  | 0 | 0 | 0 |  |  | 0.831 | 0.914 | 3.522 | 1.7 | 5 | 11 | 2283003693 | 1 | 1
3 | FALSE | 20220506123301 | 1 |  | LM200583703 | SG50W600 | 0.5 | 1135 | 4.832 | LJ2 |  | W25A02D003 | D229562000 | W600(1) | CR | 800001 |  | 1082 | 0.5 | 1136 | 508 | 973 | C | W3 |  | CW2030 | Q/320582 YZL601-2019 | 1 | 39 |  |  | 1 |  | LM01 |  | 1082 | 1 | WCK02w33000C1 | 0 | H005炼钢孔洞分切L |  | 0 | 0 | 0 |  |  | 0.959 | 0.938 | 3.739 | 1.71 | 6 | 12 | 2283004178 | 1 | 1
4 | FALSE | 20220531023413 |  |  | LM200683201 | SG50W600 | 0.5 | 1135 | 4.916 | LJ2 |  | W26A02D003 | D231188500 | W600(1) | CR | 800001 |  | 1109 | 0.5 | 1136 | 508 | 982 | C | W3 |  | CW2030 | Q/320582 YZL601-2019 | 1 | 39 |  |  | 1 |  | LM01 |  | 1109 | 1 | WCK02w33000C1 | 0 | H016酸轧原料色差分切ZY |  | 0 | 0 | 0 |  |  | 0.979 | 1.199 | 3.861 | 1.7 | 4 | 11 | 2283005193 | 1 | 1
5 | FALSE | 20220511012519 |  |  | LE200524203 | SG50W600 | 0.5 | 1175 | 3.19 | LJ2 |  | W24Y01D038 | D225737700 | W600(1) | CR | 800001 |  | 699 | 0.5 | 1176 | 508 | 832 | C | W3 |  | CW1101 | Q/320582 YZL601-2019 | 1 | 39 |  |  | 1 |  | LD02 |  | 699 | 1 | WCK02w33000C1 | 0 |  |  | 0 | 0 | 0 |  |  | 1.096 | 1.183 | 4.118 | 1.69 | 4 | 21 | 2282001947 | 1 | 1
6 | FALSE | 20220527033501 |  |  | LM200585701 | SG50W600 | 0.5 | 1175 | 3.236 | LJ2 |  | W24Y01D038 | D225750100 | W600(1) | CR | 800001 |  | 709 | 0.5 | 1176 | 508 | 842 | C | W3 |  | CW1101 | Q/320582 YZL601-2019 | 1 | 39 |  |  | 1 |  | LM01 |  | 709 | 1 | WCK02w33000C1 | 0 |  |  | 0 | 0 | 0 |  |  | 0.938 | 0.897 | 3.854 | 1.7 | 5 | 11 | 2282001948 | 1 | 1
7 | FALSE | 20220424030516 |  |  | LM200522204 | SG50W600 | 0.5 | 1175 | 4.232 | LJ2 |  | W24Y01D038 | D225750801 | W600(1) | CR | 800001 |  | 921 | 0.5 | 1176 | 508 | 919 | C | W3 |  | CW1101 | Q/320582 YZL601-2019 | 1 | 39 |  |  | 1 |  | LM01 |  | 921 | 1 | WCK02w33000C1 | 0 | H005炼钢孔洞分切L |  | 0 | 0 | 0 |  |  | 1.251 | 1.115 | 3.794 | 1.69 | 6 | 12 | 2282001959 | 1 | 1
8 | FALSE | 20220821234351 |  |  | LD201034903 | SG50W600 | 0.5 | 1200 | 5.4 | LJ2 |  | W28M08C001 | D236071600 | W600(1) | CR | 800001 |  | 1152 | 0.5 | 1201 | 508 | 985 | C | W3 |  | CW2061 | Q/320582 YZL601-2019 | 1 | 39 |  |  | 1 |  | LD01 |  | 1152 | 1 | WCK05w33000C1 | 0 |  |  | 0 | 0 | 0 |  |  | 1.03 | 1.432 | 3.98 | 1.69 | 5 | 11 | 2283008054 | 1 | 1
9 | FALSE | 20220821230332 |  |  | LD201034503 | SG50W600 | 0.5 | 1200 | 5.46 | LJ2 |  | W28M08C001 | D236072300 | W600(1) | CR | 800001 |  | 1168 | 0.5 | 1201 | 508 | 990 | C | W3 |  | CW2061 | Q/320582 YZL601-2019 | 1 | 39 |  |  | 1 |  | LD01 |  | 1168 | 1 | WCK05w33000C1 | 0 |  |  | 0 | 0 | 0 |  |  | 1.01 | 1.416 | 4.168 | 1.69 | 4 | 21 | 2283008054 | 1 | 1
10 | FALSE | 20220821232546 |  |  | LD201034803 | SG50W600 | 0.5 | 1200 | 5.53 | LJ2 |  | W28M08C001 | D236072000 | W600(1) | CR | 800001 |  | 1184 | 0.5 | 1201 | 508 | 995 | C | W3 |  | CW2061 | Q/320582 YZL601-2019 | 1 | 39 |  |  | 1 |  | LD01 |  | 1184 | 1 | WCK05w33000C1 | 0 |  |  | 0 | 0 | 0 |  |  | 1.028 | 1.458 | 4.004 | 1.69 | 3 | 21 | 2283008055 | 1 | 1
11 | FALSE | 20220821234933 |  |  | LD201034904 | SG50W600 | 0.5 | 1200 | 5.675 | LJ2 |  | W28M08C001 | D236071600 | W600(1) | CR | 800001 |  | 1205 | 0.5 | 1201 | 508 | 999 | C | W3 |  | CW2061 | Q/320582 YZL601-2019 | 1 | 39 |  |  | 1 |  | LD01 |  | 1205 | 1 | WCK05w33000C1 | 0 |  |  | 0 | 0 | 0 |  |  | 1.03 | 1.432 | 3.98 | 1.69 | 4 | 11 | 2283008054 | 1 | 1
12 | FALSE | 20220821233333 |  |  | LD201034804 | SG50W600 | 0.5 | 1200 | 5.855 | LJ2 |  | W28M08C001 | D236072000 | W600(1) | CR | 800001 |  | 1248 | 0.5 | 1201 | 508 | 1014 | C | W3 |  | CW2061 | Q/320582 YZL601-2019 | 1 | 39 |  |  | 1 |  | LD01 |  | 1248 | 1 | WCK05w33000C1 | 0 |  |  | 0 | 0 | 0 |  |  | 1.028 | 1.458 | 4.004 | 1.69 | 5 | 21 | 2283008055 | 1 | 1
13 | FALSE | 20220821231026 |  |  | LD201034504 | SG50W600 | 0.5 | 1200 | 5.91 | LJ2 |  | W28M08C001 | D236072300 | W600(1) | CR | 800001 |  | 1256 | 0.5 | 1201 | 508 | 1018 | C | W3 |  | CW2061 | Q/320582 YZL601-2019 | 1 | 39 |  |  | 1 |  | LD01 |  | 1256 | 1 | WCK05w33000C1 | 0 |  |  | 0 | 0 | 0 |  |  | 1.01 | 1.416 | 4.168 | 1.69 | 5 | 21 | 2283008054 | 1 | 1
14 | FALSE | 20220912234155 |  |  | LM201027902 | SG50W600 | 0.5 | 1200 | 6.03 | LJ3 |  | W28M08C001 | D231790801 | W600(1) | CR | 800001 |  | 1289 | 0.5 | 1201 | 508 | 1039 | C | W3 |  | CW2061 | Q/320582 YZL601-2019 | 1 | 39 |  |  | 1 |  | LM01 |  | 1289 | 1 | WCK05w33000C1 | 0 |  |  | 0 | 0 | 0 |  |  | 1.116 | 1.045 | 3.675 | 1.7 | 7 | 12 | 2283005550 | 1 | 1
15 | FALSE | 20220821223049 |  |  | LD201034601 | SG50W600 | 0.5 | 1200 | 6.355 | LJ3 |  | W28M08C001 | D236072500 | W600(1) | CR | 800001 |  | 1355 | 0.5 | 1201 | 508 | 1048 | C | W3 |  | CW2061 | Q/320582 YZL601-2019 | 1 | 39 |  |  | 1 |  | LD01 |  | 1355 | 1 | WCK05w33000C1 | 0 |  |  | 0 | 0 | 0 |  |  | 1.03 | 1.432 | 4.063 | 1.69 | 6 | 22 | 2283008055 | 1 | 1
16 | FALSE | 20220816214437 |  |  | LN200845104 | SG50W600 | 0.5 | 1200 | 7 | LJ3 |  | WC8E01D003 | D236061800 | W600(1) | CR | 800001 |  | 1495 | 0.5 | 1201 | 508 | 1100 | C | W6 |  | CW2061 | Q/320582 YZL601-2019 | 1 | 39 |  |  | 1 |  | LN01 |  | 1495 | 1 | WCK05w33000C1 | 0 |  |  | 0 | 0 | 0 |  |  | 1.172 | 0.973 | 3.761 | 1.69 | 6 | 12 | 2283008049 | 1 | 1
17 | FALSE | 20220816212627 |  |  | LN200845102 | SG50W600 | 0.5 | 1200 | 7.055 | LJ2 |  | WC8E01D003 | D236061800 | W600(1) | CR | 800001 |  | 1515 | 0.5 | 1201 | 508 | 1106 | C | W6 |  | CW2061 | Q/320582 YZL601-2019 | 1 | 39 |  |  | 1 |  | LN01 |  | 1515 | 1 | WCK05w33000C1 | 0 |  |  | 0 | 0 | 0 |  |  | 1.172 | 0.973 | 3.761 | 1.69 | 8 | 12 | 2283008049 | 1 | 1
18 | FALSE | 20220816211013 |  |  | LN200845003 | SG50W600 | 0.5 | 1200 | 7.165 | LJ2 |  | WC8E01D003 | D236260500 | W600(1) | CR | 800001 |  | 1534 | 0.5 | 1201 | 508 | 1111 | C | W6 |  | CW2061 | Q/320582 YZL601-2019 | 1 | 39 |  |  | 1 |  | LN01 |  | 1534 | 1 | WCK05w33000C1 | 0 |  |  | 0 | 0 | 0 |  |  | 1.172 | 0.973 | 3.881 | 1.69 | 6 | 12 | 2282007589 | 1 | 1
19 | FALSE | 20220508163104 |  |  | LN200547002 | SG50W600 | 0.5 | 1225 | 3.1 | LJ2 |  | W29A03D005 | D229861600 | W600(1) | CR | 800001 |  | 651 | 0.5 | 1226 | 508 | 820 | C | W3 |  | CW2030 | Q/320582 YZL601-2019 | 1 | 39 |  |  | 1 |  | LN01 |  | 651 | 1 | WCK02w33000C1 | 0 | I003热轧边损分切Z |  | 0 | 0 | 0 |  |  | 1.123 | 1.103 | 3.884 | 1.71 | 8 | 12 | 2281004457 | 1 | 1
20 | FALSE | 20220720023141 |  |  | LM200850801 | SG50W600 | 0.5 | 1225 | 3.144 | LJ2 |  | W29A03D005 | D234193400 | W600(1) | CR | 800001 |  | 661 | 0.5 | 1226 | 508 | 824 | C | W3 |  | CW2030 | Q/320582 YZL601-2019 | 1 | 39 |  |  | 1 |  | LM01 |  | 661 | 1 | WCK02w33000C1 | 0 | H005炼钢孔洞分切L |  | 0 | 0 | 0 |  |  | 1.317 | 1.217 | 3.832 | 1.7 | 6 | 12 | 2283006938 | 1 | 1
21 | FALSE | 20220526103051 |  |  | LM200667603 | SG50W600 | 0.5 | 1225 | 3.87 | LJ2 |  | W29A03D005 | D231123000 | W600(1) | CR | 800001 |  | 800 | 0.5 | 1226 | 508 | 876 | C | W3 |  | CW2030 | Q/320582 YZL601-2019 | 1 | 39 |  |  | 1 |  | LM01 |  | 800 | 1 | WCK02w33000C1 | 0 | H001炼钢翘皮分切已切除L |  | 0 | 0 | 0 |  |  | 1.015 | 1.07 | 3.911 | 1.7 | 7 | 12 | 2283005149 | 1 | 1
22 | FALSE | 20220526143558 |  |  | LM200668005 | SG50W600 | 0.5 | 1225 | 4.052 | LJ2 |  | W29A03D005 | D231122600 | W600(1) | CR | 800001 |  | 838 | 0.5 | 1226 | 508 | 890 | C | W3 |  | CW2030 | Q/320582 YZL601-2019 | 1 | 39 |  |  | 1 |  | LM01 |  | 838 | 1 | WCK02w33000C1 | 0 | H005炼钢孔洞分切L |  | 0 | 0 | 0 |  |  | 0.921 | 1.047 | 3.777 | 1.7 | 5 | 11 | 2283005149 | 1 | 1
23 | FALSE | 20220508163424 |  |  | LN200547005 | SG50W600 | 0.5 | 1225 | 4.34 | LJ2 |  | W29A03D005 | D229861600 | W600(1) | CR | 800001 |  | 905 | 0.5 | 1226 | 508 | 913 | C | W3 |  | CW2030 | Q/320582 YZL601-2019 | 1 | 39 |  |  | 1 |  | LN01 |  | 905 | 1 | WCK02w33000C1 | 0 | H005热轧孔洞分切Z |  | 0 | 0 | 0 |  |  | 1.123 | 1.103 | 3.884 | 1.71 | 4 | 11 | 2281004457 | 1 | 1
24 | FALSE | 20220728204718 |  |  | LD200914104 | SG50W600 | 0.5 | 1225 | 4.664 | LJ2 |  | W29A03D005 | D231136100 | W600(1) | CR | 800001 |  | 0 | 0.5 | 1226 | 508 | 935 | C | W3 |  | CW2030 | Q/320582 YZL601-2019 | 1 | 39 |  |  | 1 |  | LD01 |  | 0 | 1 | WCK02w33000C1 | 0 | H005炼钢孔洞已切除L |  | 0 | 0 | 0 |  |  | 1.205 | 1.343 | 3.876 | 1.7 | 7 | 12 | 2283005154 | 1 | 1
25 | FALSE | 20220514101921 |  |  | LN200569804 | SG50W600 | 0.5 | 1225 | 4.796 | LJ2 |  | W29A03D005 | D230218200 | W600(1) | CR | 800001 |  | 1003 | 0.5 | 1226 | 508 | 947 | C | W3 |  | CW2030 | Q/320582 YZL601-2019 | 1 | 39 |  |  | 1 |  | LN01 |  | 1003 | 1 | WCK02w33000C1 | 0 | H001炼钢翘皮分切L |  | 0 | 0 | 0 |  |  | 1.232 | 1.066 | 3.869 | 1.69 | 6 | 12 | 2283004613 | 1 | 1
26 | FALSE | 20220612221345 |  |  | LM200743704 | SG50W600DZ | 0.5 | 1000 | 3.216 | LJ3 |  | W26A01D004 | D232020000 | W600(6) | CR | 800001 |  | 812 | 0.5 | 1001 | 508 | 881 | C | W3 |  | CW0148 | JX/YZL C602-2015 | 1 | 39 |  |  | 1 |  | LM01 |  | 812 | 1 | WCi08w39000C1 | 0 | H005热轧孔洞分切Z |  | 0 | 0 | 0 |  |  | 1.355 | 1.211 | 3.886 | 1.71 | 5 | 12 | 2282005426 | 1 | 1
27 | FALSE | 20220801070159 |  |  | LD200935705 | SG50W600DZ | 0.5 | 1110 | 3.024 | LJ2 |  | W27A01D001 | D235777500 | W600(6) | CR | 800001 |  | 690 | 0.5 | 1111 | 508 | 827 | C | W3 |  | CW0148 | JX/YZL C602-2015 | 1 | 39 |  |  | 1 |  | LD01 |  | 690 | 1 | WCi08w39000C1 | 0 | H005炼钢孔洞分切L |  | 0 | 0 | 0 |  |  | 1.11 | 1.27 | 3.833 | 1.7 | 7 | 12 | 2283007863 | 1 | 1
28 | FALSE | 20220615041935 |  |  | LN200693003 | SG50W600DZ | 0.5 | 1110 | 3.16 | LJ2 |  | W26A01D006 | D231993900 | W600(6) | CR | 800001 |  | 735 | 0.5 | 1111 | 508 | 852 | C | W3 |  | CW0148 | JX/YZL C602-2015 | 1 | 39 |  |  | 1 |  | LN01 |  | 735 | 1 | WCi08w39000C1 | 0 | H009酸轧乳化液斑分切导致卷重不足4TZY |  | 0 | 0 | 0 |  |  | 1.249 | 1.243 | 3.798 | 1.71 | 7 | 12 | 2282005410 | 1 | 1
29 | FALSE | 20220816200101 |  |  | LN200832401 | SG50W600DZ | 0.5 | 1110 | 4.122 | LJ3 |  | W27A01D001 | D235777200 | W600(6) | CR | 800001 |  | 961 | 0.5 | 1111 | 508 | 933 | C | W3 |  | CW0148 | JX/YZL C602-2015 | 1 | 39 |  |  | 1 |  | LN01 |  | 961 | 1 | WCi08w39000C1 | 0 |  |  | 0 | 0 | 0 |  |  | 1.258 | 0.971 | 3.624 | 1.7 | 7 | 12 | 2283007863 | 1 | 1
30 | FALSE | 20220816200812 |  |  | LN200832402 | SG50W600DZ | 0.5 | 1110 | 4.128 | LJ3 |  | W27A01D001 | D235777200 | W600(6) | CR | 800001 |  | 963 | 0.5 | 1111 | 508 | 933 | C | W3 |  | CW0148 | JX/YZL C602-2015 | 1 | 39 |  |  | 1 |  | LN01 |  | 963 | 1 | WCi08w39000C1 | 0 |  |  | 0 | 0 | 0 |  |  | 1.258 | 0.971 | 3.624 | 1.7 | 6 | 12 | 2283007863 | 1 | 1
31 | FALSE | 20220816201449 |  |  | LN200832403 | SG50W600DZ | 0.5 | 1110 | 4.254 | LJ2 |  | W27A01D001 | D235777200 | W600(6) | CR | 800001 |  | 991 | 0.5 | 1111 | 508 | 943 | C | W3 |  | CW0148 | JX/YZL C602-2015 | 1 | 39 |  |  | 1 |  | LN01 |  | 991 | 1 | WCi08w39000C1 | 0 |  |  | 0 | 0 | 0 |  |  | 1.258 | 0.971 | 3.624 | 1.7 | 9 | 12 | 2283007863 | 1 | 1
32 | FALSE | 20220620025634 |  |  | LN200714701 | SG50W600DZ | 0.5 | 1200 | 7.835 | LJ2 |  | W24A01D001 | D228164301 | W600(6) | CR | 800001 |  | 1688 | 0.5 | 1201 | 508 | 1155 | C | W3 |  | CW0148 | JX/YZL C602-2015 | 1 | 39 |  |  | 1 |  | LN01 |  | 1688 | 1 | WCi08w39000C1 | 0 |  |  | 0 | 0 | 0 |  |  | 0.901 | 1.008 | 3.584 | 1.72 | 6 | 12 | 2281003508 | 1 | 1
33 | FALSE | 20220620030312 |  |  | LN200714702 | SG50W600DZ | 0.5 | 1200 | 7.865 | LJ2 |  | W24A01D001 | D228164301 | W600(6) | CR | 800001 |  | 1693 | 0.5 | 1201 | 508 | 1156 | C | W3 |  | CW0148 | JX/YZL C602-2015 | 1 | 39 |  |  | 1 |  | LN01 |  | 1693 | 1 | WCi08w39000C1 | 0 |  |  | 0 | 0 | 0 |  |  | 0.901 | 1.008 | 3.584 | 1.72 | 5 | 12 | 2281003508 | 1 | 1
34 | FALSE | 20220721225451 |  |  | LM200920502 | SG50W600S | 0.5 | 1200 | 3.006 | LJ3 |  | W27A12D009 | D233534600 | W600(3) | CR | 700001 |  | 644 | 0.5 | 1201 | 508 | 817 | C | W3 |  | CW2111 | JX/YZL C601-2018 | 1 | 39 |  |  | 1 |  | LM01 |  | 644 | 1 | WCi09w40000C1 | 0 | H005炼钢孔洞分切已切除L |  | 0 | 0 | 0 |  |  | 0.962 | 1.198 | 3.987 | 1.7 | 6 | 12 | 2283006569 | 1 | 1
35 | FALSE | 20220721231204 |  |  | LM200920504 | SG50W600S | 0.5 | 1200 | 3.154 | LJ2 |  | W27A12D009 | D233534600 | W600(3) | CR | 800001 |  | 669 | 0.5 | 1201 | 508 | 827 | C | W3 |  | CW2111 | JX/YZL C601-2018 | 1 | 39 |  |  | 1 |  | LM01 |  | 669 | 1 | WCi09w40000C1 | 0 | H005炼钢孔洞分切已切除L |  | 0 | 0 | 0 |  |  | 0.962 | 1.198 | 3.987 | 1.7 | 4 | 12 | 2283006569 | 1 | 1
36 | FALSE | 20220728043815 |  |  | LM200942004 | SG50W600S | 0.5 | 1200 | 3.408 | LJ2 |  | W27A15D004 | D234713800 | W600(3) | CR | 800001 |  | 732 | 0.5 | 1201 | 508 | 851 | C | W3 |  | CW2111 | JX/YZL C601-2018 | 1 | 39 |  |  | 1 |  | LM01 |  | 732 | 1 | WCi09w40000C1 | 0 | H005中间热轧孔洞分切Z |  | 0 | 0 | 0 |  |  | 1.051 | 1.02 | 3.974 | 1.7 | 6 | 12 | 2281007191 | 1 | 1
37 | FALSE | 20220813053355 |  |  | LD200985002 | SG50W600S | 0.5 | 1200 | 3.702 | LJ3 |  | W27A12D009 | D233541800 | W600(3) | CR | 800001 |  | 784 | 0.5 | 1201 | 508 | 861 | C | W3 |  | CW2111 | JX/YZL C601-2018 | 1 | 39 |  |  | 1 |  | LD01 |  | 784 | 1 | WCi09w40000C1 | 0 | N006厚度分切Z |  | 0 | 0 | 0 |  |  | 1.039 | 1.219 | 3.715 | 1.7 | 4 | 12 | 2283006574 | 1 | 1
38 | FALSE | 20220601040808 |  |  | LN200641904 | SG50W600S | 0.5 | 1200 | 4.784 | LJ2 |  | W25M01D001 | D231502000 | W600(3) | CR | 800001 |  | 1020 | 0.5 | 1201 | 508 | 953 | C | W3 |  | CW2111 | JX/YZL C601-2018 | 1 | 39 |  |  | 1 |  | LN01 |  | 1020 | 1 | WCi09w40000C1 | 0 | N006热轧毛刺状厚度分切Z |  | 0 | 0 | 0 |  |  | 1.224 | 1.23 | 4.005 | 1.7 | 6 | 12 | 2282005119 | 1 | 1
39 | FALSE | 20220829174023 |  |  | LE200964902 | SG50W600S | 0.5 | 1200 | 4.79 | LJ2 |  | W27A15D004 | D234732200 | W600(3) | CR | 800001 |  | 0 | 0.5 | 1201 | 508 | 951 | C | W3 |  | CW2111 | JX/YZL C601-2018 | 1 | 39 |  |  | 1 |  | LD02 |  | 1 | 1 | WCi09w40000C1 | 0 | H005炼钢孔洞分切L |  | 0 | 0 | 0 |  |  | 1.023 | 1.004 | 3.552 | 1.71 | 6 | 12 | 2281007198 | 1 | 1
40 | FALSE | 20220605024012 |  |  | LN200659402 | SG50W600S | 0.5 | 1200 | 4.96 | LJ2 |  | W26A14D017 | D231917700 | W600(3) | CR | 800001 |  | 1060 | 0.5 | 1201 | 508 | 966 | C | W3 |  | CW2111 | JX/YZL C601-2018 | 1 | 39 |  |  | 1 |  | LN01 |  | 1060 | 1 | WCi09w40000C1 | 0 | H005热轧孔洞分切Z |  | 0 | 0 | 0 |  |  | 1.253 | 1.063 | 3.678 | 1.7 | 6 | 12 | 2282005365 | 1 | 1
41 | FALSE | 20220911233430 |  |  | LM201020404 | SG50W800 | 0.5 | 1000 | 4.176 | LJ2 |  | W29A02D005 | D237285900 | W800(1) | CR | 800001 |  | 1066 | 0.5 | 1001 | 508 | 968 | C | W3 |  | CW2059 | Q/320582 YZL601-2019 | 1 | 39 |  |  | 1 |  | LM01 |  | 1066 | 1 | WCK05w32000C1 | 0 | H009因酸轧乳化液斑分切导致卷重不足5TZY |  | 0 | 0 | 0 |  |  | 0.97 | 1.099 | 4.566 | 1.74 | 7 | 12 | 2283009015 | 1 | 1
42 | FALSE | 20220729200809 |  |  | LD200901201 | SG50W800 | 0.5 | 1038 | 3.912 | LJ2 |  | W27A15D007 | D235079900 | W800(1) | CR | 800001 |  | 962 | 0.5 | 1039 | 508 | 925 | C | W3 |  | CW2058 | Q/320582 YZL601-2019 | 1 | 39 |  |  | 1 |  | LD01 |  | 962 | 1 | WCK05w32000C1 | 0 | H005热轧孔洞分切Z |  | 0 | 0 | 0 |  |  | 0.844 | 1.095 | 4.486 | 1.75 | 6 | 12 | 2281007403 | 1 | 1
43 | FALSE | 20220825053151 |  |  | LE200949601 | SG50W800 | 0.5 | 1038 | 5.285 | LJ2 |  | W27A15D007 | D235070600 | W800(1) | CR | 800001 |  | 1301 | 0.5 | 1039 | 508 | 1032 | C | W3 |  | CW2058 | Q/320582 YZL601-2019 | 1 | 39 |  |  | 1 |  | LD02 |  | 1301 | 1 | WCK05w32000C1 | 0 |  |  | 0 | 0 | 0 |  |  | 1.364 | 1.392 | 4.554 | 1.75 | 5 | 11 | 2281007401 | 1 | 1
44 | FALSE | 20220825053451 |  |  | LE200949602 | SG50W800 | 0.5 | 1038 | 5.285 | LJ2 |  | W27A15D007 | D235070600 | W800(1) | CR | 800001 |  | 1301 | 0.5 | 1039 | 508 | 1032 | C | W3 |  | CW2058 | Q/320582 YZL601-2019 | 1 | 39 |  |  | 1 |  | LD02 |  | 1301 | 1 | WCK05w32000C1 | 0 |  |  | 0 | 0 | 0 |  |  | 1.364 | 1.392 | 4.554 | 1.75 | 4 | 11 | 2281007401 | 1 | 1
45 | FALSE | 20220825054111 |  |  | LE200949603 | SG50W800 | 0.5 | 1038 | 5.965 | LJ2 |  | W27A15D007 | D235070600 | W800(1) | CR | 800001 |  | 1468 | 0.5 | 1039 | 508 | 1082 | C | W3 |  | CW2058 | Q/320582 YZL601-2019 | 1 | 39 |  |  | 1 |  | LD02 |  | 1468 | 1 | WCK05w32000C1 | 0 |  |  | 0 | 0 | 0 |  |  | 1.364 | 1.392 | 4.554 | 1.75 | 4 | 11 | 2281007401 | 1 | 1
46 | FALSE | 20220825044250 |  |  | LE200949401 | SG50W800 | 0.5 | 1038 | 6.075 | LJ2 |  | W27A15D007 | D235079300 | W800(1) | CR | 800001 |  | 1497 | 0.5 | 1039 | 508 | 1091 | C | W3 |  | CW2058 | Q/320582 YZL601-2019 | 1 | 39 |  |  | 1 |  | LD02 |  | 1497 | 1 | WCK05w32000C1 | 0 |  |  | 0 | 0 | 0 |  |  | 1.317 | 1.382 | 4.385 | 1.73 | 6 | 12 | 2281007397 | 1 | 1
47 | FALSE | 20220825051651 |  |  | LE200949502 | SG50W800 | 0.5 | 1038 | 6.13 | LJ2 |  | W27A15D007 | D235072000 | W800(1) | CR | 800001 |  | 1509 | 0.5 | 1039 | 508 | 1094 | C | W3 |  | CW2058 | Q/320582 YZL601-2019 | 1 | 39 |  |  | 1 |  | LD02 |  | 1509 | 1 | WCK05w32000C1 | 0 |  |  | 0 | 0 | 0 |  |  | 1.317 | 1.382 | 4.453 | 1.75 | 1 | 11 | 2281007397 | 1 | 1
48 | FALSE | 20220825052417 |  |  | LE200949503 | SG50W800 | 0.5 | 1038 | 6.19 | LJ2 |  | W27A15D007 | D235072000 | W800(1) | CR | 800001 |  | 1517 | 0.5 | 1039 | 508 | 1095 | C | W3 |  | CW2058 | Q/320582 YZL601-2019 | 1 | 39 |  |  | 1 |  | LD02 |  | 1517 | 1 | WCK05w32000C1 | 0 |  |  | 0 | 0 | 0 |  |  | 1.317 | 1.382 | 4.453 | 1.75 | 4 | 11 | 2281007397 | 1 | 1
49 | FALSE | 20220821045830 |  |  | LD201029103 | SG50W800 | 0.5 | 1038 | 6.215 | LJ3 |  | W26A14D004 | D231945800 | W800(1) | CR | 800001 |  | 1526 | 0.5 | 1039 | 508 | 1091 | C | W3 |  | CW2058 | Q/320582 YZL601-2019 | 1 | 39 |  |  | 1 |  | LD01 |  | 1526 | 1 | WCK05w32000C1 | 0 | DS侧一个结瘤点 |  | 0 | 0 | 0 |  |  | 1.097 | 1.113 | 4.986 | 1.72 | 4 | 21 | 2282005381 | 1 | 1
50 | FALSE | 20220821044236 |  |  | LD201029101 | SG50W800 | 0.5 | 1038 | 6.225 | LJ3 |  | W26A14D004 | D231945800 | W800(1) | CR | 800001 |  | 1533 | 0.5 | 1039 | 508 | 1097 | C | W3 |  | CW2058 | Q/320582 YZL601-2019 | 1 | 39 |  |  | 1 |  | LD01 |  | 1533 | 1 | WCK05w32000C1 | 0 | DS侧一个结瘤点 |  | 0 | 0 | 0 |  |  | 1.097 | 1.113 | 4.986 | 1.72 | 6 | 22 | 2282005381 | 1 | 1
51 | FALSE | 20220825050514 |  |  | LE200949403 | SG50W800 | 0.5 | 1038 | 6.255 | LJ2 |  | W27A15D007 | D235079300 | W800(1) | CR | 800001 |  | 1532 | 0.5 | 1039 | 508 | 1099 | C | W3 |  | CW2058 | Q/320582 YZL601-2019 | 1 | 39 |  |  | 1 |  | LD02 |  | 1532 | 1 | WCK05w32000C1 | 0 |  |  | 0 | 0 | 0 |  |  | 1.317 | 1.382 | 4.385 | 1.73 | 5 | 11 | 2281007397 | 1 | 1
52 | FALSE | 20220730164117 |  |  | LD200911003 | SG50W800 | 0.5 | 1038 | 6.375 | LJ2 |  | W27A15D007 | D235071200 | W800(1) | CR | 800001 |  | 1537 | 0.5 | 1039 | 508 | 1102 | C | W3 |  | CW2058 | Q/320582 YZL601-2019 | 1 | 39 |  |  | 1 |  | LD01 |  | 1537 | 1 | WCK05w32000C1 | 0 |  |  | 0 | 0 | 0 |  |  | 0.842 | 1.079 | 4.658 | 1.74 | 4 | 21 | 2281007398 | 1 | 1
53 | FALSE | 20220825045204 |  |  | LE200949402 | SG50W800 | 0.5 | 1038 | 6.51 | LJ2 |  | W27A15D007 | D235079300 | W800(1) | CR | 800001 |  | 1603 | 0.5 | 1039 | 508 | 1121 | C | W3 |  | CW2058 | Q/320582 YZL601-2019 | 1 | 39 |  |  | 1 |  | LD02 |  | 1603 | 1 | WCK05w32000C1 | 0 |  |  | 0 | 0 | 0 |  |  | 1.317 | 1.382 | 4.385 | 1.73 | 5 | 11 | 2281007397 | 1 | 1
54 | FALSE | 20220825051218 |  |  | LE200949501 | SG50W800 | 0.5 | 1038 | 6.635 | LJ2 |  | W27A15D007 | D235072000 | W800(1) | CR | 800001 |  | 1634 | 0.5 | 1039 | 508 | 1129 | C | W3 |  | CW2058 | Q/320582 YZL601-2019 | 1 | 39 |  |  | 1 |  | LD02 |  | 1634 | 1 | WCK05w32000C1 | 0 |  |  | 0 | 0 | 0 |  |  | 1.317 | 1.382 | 4.453 | 1.75 | 3 | 11 | 2281007397 | 1 | 1
55 | FALSE | 20220821045014 |  |  | LD201029102 | SG50W800 | 0.5 | 1038 | 6.635 | LJ3 |  | W26A14D004 | D231945800 | W800(1) | CR | 800001 |  | 1632 | 0.5 | 1039 | 508 | 1122 | C | W3 |  | CW2058 | Q/320582 YZL601-2019 | 1 | 39 |  |  | 1 |  | LD01 |  | 1632 | 1 | WCK05w32000C1 | 0 | DS侧一个结瘤点 |  | 0 | 0 | 0 |  |  | 1.097 | 1.113 | 4.986 | 1.72 | 5 | 21 | 2282005381 | 1 | 1
56 | FALSE | 20220825061024 |  |  | LE200949702 | SG50W800 | 0.5 | 1038 | 7.41 | LJ2 |  | W27A15D007 | D235079600 | W800(1) | CR | 800001 |  | 1817 | 0.5 | 1039 | 508 | 1177 | C | W3 |  | CW2058 | Q/320582 YZL601-2019 | 1 | 39 |  |  | 1 |  | LD02 |  | 1817 | 1 | WCK05w32000C1 | 0 |  |  | 0 | 0 | 0 |  |  | 1.317 | 1.382 | 4.521 | 1.75 | 4 | 11 | 2281007402 | 1 | 1
57 | FALSE | 20220825055602 |  |  | LE200949701 | SG50W800 | 0.5 | 1038 | 7.93 | LJ2 |  | W27A15D007 | D235079600 | W800(1) | CR | 800001 |  | 1952 | 0.5 | 1039 | 508 | 1216 | C | W3 |  | CW2058 | Q/320582 YZL601-2019 | 1 | 39 |  |  | 1 |  | LD02 |  | 1952 | 1 | WCK05w32000C1 | 0 |  |  | 0 | 0 | 0 |  |  | 1.317 | 1.382 | 4.521 | 1.75 | 6 | 12 | 2281007402 | 1 | 1
58 | FALSE | 20220729201508 |  |  | LD200901202 | SG50W800 | 0.5 | 1038 | 8.17 | LJ2 |  | W27A15D007 | D235079900 | W800(1) | CR | 800001 |  | 2017 | 0.5 | 1039 | 508 | 1232 | C | W3 |  | CW2058 | Q/320582 YZL601-2019 | 1 | 39 |  |  | 1 |  | LD01 |  | 2017 | 1 | WCK05w32000C1 | 0 |  |  | 0 | 0 | 0 |  |  | 0.844 | 1.095 | 4.486 | 1.75 | 6 | 12 | 2281007403 | 1 | 1
59 | FALSE | 20220729054006 |  |  | LD200918303 | SG50W800 | 0.5 | 1055 | 3.752 | LJ2 |  | W27A15D008 | D235055700 | W800(1) | CR | 800001 |  | 0 | 0.5 | 1056 | 508 | 913 | C | W3 |  | CW2058 | Q/320582 YZL601-2019 | 1 | 39 |  |  | 1 |  | LD01 |  | 0 | 1 | WCK05w32000C1 | 0 | H005炼钢孔洞已切除L |  | 0 | 0 | 0 |  |  | 0.884 | 1.134 | 4.444 | 1.74 | 7 | 12 | 2281007390 | 1 | 1
60 | FALSE | 20220826170627 |  |  | LE200947003 | SG50W800 | 0.5 | 1060 | 4.192 | LJ2 |  | W28A12D010 | D236313800 | W800(1) | CR | 800001 |  | 1007 | 0.5 | 1061 | 508 | 934 | C | W3 |  | CW2059 | Q/320582 YZL601-2019 | 1 | 39 |  |  | 1 |  | LD02 |  | 1007 | 1 | WCK05w32000C1 | 0 | H005炼钢孔洞分切已切除L |  | 0 | 0 | 0 |  |  | 1.374 | 1.265 | 4.731 | 1.72 | 6 | 22 | 2283008209 | 1 | 1
61 | FALSE | 20220706151615 | 1 |  | LM200833803 | SG50W800 | 0.5 | 1155 | 3.802 | LJ2 |  | W27A12D018 | D233606000 | W800(1) | CR | 800001 |  | 837 | 0.5 | 1156 | 508 | 889 | C | W3 |  | CW2038 | Q/320582 YZL601-2019 | 1 | 39 |  |  | 1 |  | LM01 |  | 837 | 1 | WCK02w32000C1 | 0 | I012酸轧褶皱分切导致卷重不足ZY |  | 0 | 0 | 0 |  |  | 1.091 | 0.994 | 4.507 | 1.74 | 6 | 12 | 2283006607 | 1 | 1
62 | FALSE | 20220706150608 | 1 |  | LM200833802 | SG50W800 | 0.5 | 1155 | 4.172 | LJ2 |  | W27A12D018 | D233606000 | W800(1) | CR | 800001 |  | 933 | 0.5 | 1156 | 508 | 923 | C | W3 |  | CW2038 | Q/320582 YZL601-2019 | 1 | 39 |  |  | 1 |  | LM01 |  | 933 | 1 | WCK02w32000C1 | 0 | H005操作侧热轧孔洞分切Z |  | 0 | 0 | 0 |  |  | 1.091 | 0.994 | 4.507 | 1.74 | 4 | 11 | 2283006607 | 1 | 1
63 | FALSE | 20220822104036 |  |  | LE200937601 | SG50W800 | 0.5 | 1155 | 4.186 | LJ2 |  | W28A16D008 | D236393600 | W800(1) | CR | 800001 |  | 925 | 0.5 | 1156 | 508 | 909 | C | W3 |  | CW2059 | Q/320582 YZL601-2019 | 1 | 39 |  |  | 1 |  | LD02 |  | 925 | 1 | WCK05w32000C1 | 0 | H005炼钢孔洞分切导致卷重不足5tL |  | 0 | 0 | 0 |  |  | 0.752 | 0.742 | 4.694 | 1.74 | 5 | 21 | 2283008277 | 1 | 1
64 | FALSE | 20220721224941 |  |  | LD200856801 | SG50W800 | 0.5 | 1175 | 4.71 | LJ2 |  | W27A03D011 | D233277300 | W800(1) | CR | 800001 |  | 1024 | 0.5 | 1176 | 508 | 944 | C | W3 |  | CW2038 | Q/320582 YZL601-2019 | 1 | 39 |  |  | 1 |  | LD01 |  | 1024 | 1 | WCK02w32000C1 | 0 | H005热轧孔洞分切Z |  | 0 | 0 | 0 |  |  | 1.041 | 1.219 | 4.416 | 1.74 | 5 | 11 | 2281006389 | 1 | 1
65 | FALSE | 20220913215155 |  |  | LM201027503 | SG50W800 | 0.5 | 1200 | 4.894 | LJ2 |  | W29A13D004 | D237356400 | W800(1) | CR | 800001 |  | 1049 | 0.5 | 1201 | 508 | 962 | C | W3 |  | CW2059 | Q/320582 YZL601-2019 | 1 | 39 |  |  | 1 |  | LM01 |  | 1049 | 1 | WCK05w32000C1 | 0 | H005操作侧热轧孔洞分切Z |  | 0 | 0 | 0 |  |  | 1.11 | 1.059 | 4.529 | 1.73 | 8 | 12 | 2283009100 | 1 | 1
66 | FALSE | 20220810011151 |  |  | LE200882302 | SG50W800 | 0.5 | 1200 | 5.44 | LJ2 |  | WC8E01D002 | D235568900 | W800(1) | CR | 800001 |  | 1157 | 0.5 | 1201 | 508 | 989 | C | W6 |  | CW2059 | Q/320582 YZL601-2019 | 1 | 39 |  |  | 1 |  | LD02 |  | 1157 | 1 | WCK05w32000C1 | 0 |  |  | 0 | 0 | 0 |  |  | 1.18 | 1.127 | 4.695 | 1.74 | 7 | 22 | 2281007704 | 1 | 1
67 | FALSE | 20220803023722 |  |  | LE200862002 | SG50W800 | 0.5 | 1170 | 7.045 | LJ2 |  | W28A03D005 | D235547700 | W800(1) | CR | 800001 |  | 0 | 0.5 | 1171 | 508 | 0 | C | W3 |  | CW2059 | Q/320582 YZL601-2019 | 1 | 39 |  |  | 1 |  | LD02 |  | 1 | 1 | WCK05w32000C1 | 0 | I010WS毛刺改规格，宽度不符 |  | 0 | 0 | 0 |  |  | 1.201 | 1.274 | 4.785 | 1.74 | 9 | 22 | 2281007689 | 1 | 1
68 | FALSE | 20220914053357 |  |  | LN200903501 | SG50W800 | 0.5 | 1205 | 3.728 | LJ2 |  | W29A02D013 | D237052400 | W800(1) | CR | 800001 |  | 793 | 0.5 | 1206 | 508 | 874 | C | W3 |  | CW2058 | Q/320582 YZL601-2019 | 1 | 39 |  |  | 1 |  | LN01 |  | 793 | 1 | WCK05w32000C1 | 0 | I002板面清洗不良分切 |  | 0 | 0 | 0 |  |  | 1.272 | 1.018 | 4.639 | 1.73 | 6 | 22 | 2283008749 | 1 | 1
69 | FALSE | 20220819064136 |  |  | LD201026102 | SG50W800 | 0.5 | 1220 | 6.66 | LJ2 |  | W26D01D003 | D231944000 | W800(1) | CR | 800001 |  | 0 | 0.5 | 1221 | 508 | 1069 | C | W3 |  | CW2038 | Q/320582 YZL601-2019 | 1 | 39 |  |  | 1 |  | LD01 |  | 1 | 1 | WCK02w32000C1 | 0 |  |  | 0 | 0 | 0 |  |  | 1.087 | 1.106 | 4.483 | 1.74 | 6 | 12 | 2282005385 | 1 | 1
70 | FALSE | 20220819065007 |  |  | LD201026103 | SG50W800 | 0.5 | 1220 | 6.83 | LJ2 |  | W26D01D003 | D231944000 | W800(1) | CR | 800001 |  | 0 | 0.5 | 1221 | 508 | 1080 | C | W3 |  | CW2038 | Q/320582 YZL601-2019 | 1 | 39 |  |  | 1 |  | LD01 |  | 1 | 1 | WCK02w32000C1 | 0 |  |  | 0 | 0 | 0 |  |  | 1.087 | 1.106 | 4.483 | 1.74 | 6 | 12 | 2282005385 | 1 | 1
71 | FALSE | 20220819063852 |  |  | LD201026101 | SG50W800 | 0.5 | 1220 | 7.4 | LJ2 |  | W26D01D003 | D231944000 | W800(1) | CR | 800001 |  | 0 | 0.5 | 1221 | 508 | 1114 | C | W3 |  | CW2038 | Q/320582 YZL601-2019 | 1 | 39 |  |  | 1 |  | LD01 |  | 1 | 1 | WCK02w32000C1 | 0 |  |  | 0 | 0 | 0 |  |  | 1.087 | 1.106 | 4.483 | 1.74 | 7 | 12 | 2282005385 | 1 | 1
72 | FALSE | 20220919191714 |  |  | LN200978001 | SG50W800 | 0.5 | 1230 | 4.372 | LJ2 |  | W26A02D010 | D231086200 | W800(1) | CR | 800001 |  | 912 | 0.5 | 1231 | 508 | 916 | C | W3 |  | CW2038 | Q/320582 YZL601-2019 | 1 | 39 |  |  | 1 |  | LN01 |  | 912 | 1 | WCK02w32000C1 | 0 | H005热轧孔洞分切已切除导致卷重不足5TZ |  | 0 | 0 | 0 |  |  | 1.506 | 1.539 | 4.462 | 1.72 | 5 | 11 | 2283005126 | 1 | 1
73 | FALSE | 20211019112020 |  |  | LM101327902 | SG50W800A | 0.5 | 1200 | 6.18 | LJ2 |  | W17B03D001 | D114158700 | W800(3) | CR | 800001 |  | 1307 | 0.5 | 1201 | 508 | 1044 | C | W3 |  | CW2078 | JX/YZL C606-2021 | 1 | 39 |  |  | 1 |  | LM01 |  | 1307 | 1 | WCi13w62000C1 | 0 |  |  | 0 | 0 | 0 |  |  | 1.049 | 0.971 | 4.639 | 1.73 | 8 | 11 | 2181008047 | 1 | 1
74 | FALSE | 20210822182716 |  |  | LD101004201 | SG50W800A | 0.5 | 1200 | 6.45 | LJ2 |  | W17B03D001 | D114158800 | W800(3) | CR | 800001 |  | 1380 | 0.5 | 1201 | 508 | 1053 | C | W3 |  | CW2078 | JX/YZL C606-2021 | 1 | 39 |  |  | 1 |  | LD01 |  | 1380 | 1 | WCi13w62000C1 | 0 |  |  | 0 | 0 | 0 |  |  | 0.856 | 0.891 | 4.714 | 1.73 | 4 | 11 | 2181008047 | 1 | 1
75 | FALSE | 20211107042014 |  |  | LM101404703 | SG50W800A | 0.5 | 1200 | 6.515 | LJ2 |  | W16T01D002 | D114160100 | W800(3) | CR | 800001 |  | 1384 | 0.5 | 1201 | 508 | 1067 | C | W3 |  | CW2078 | JX/YZL C606-2021 | 1 | 39 |  |  | 1 |  | LM01 |  | 1384 | 1 | WCi13w62000C1 | 0 |  |  | 0 | 0 | 0 |  |  | 1.116 | 1.03 | 4.603 | 1.73 | 6 | 11 | 2181008046 | 1 | 1
76 | FALSE | 20210822183308 |  |  | LD101004202 | SG50W800A | 0.5 | 1200 | 6.635 | LJ2 |  | W17B03D001 | D114158800 | W800(3) | CR | 800001 |  | 1424 | 0.5 | 1201 | 508 | 1064 | C | W3 |  | CW2078 | JX/YZL C606-2021 | 1 | 39 |  |  | 1 |  | LD01 |  | 1424 | 1 | WCi13w62000C1 | 0 |  |  | 0 | 0 | 0 |  |  | 0.856 | 0.891 | 4.714 | 1.73 | 5 | 11 | 2181008047 | 1 | 1
77 | FALSE | 20211107040008 |  |  | LM101404701 | SG50W800A | 0.5 | 1200 | 6.775 | LJ2 |  | W16T01D002 | D114160100 | W800(3) | CR | 800001 |  | 1448 | 0.5 | 1201 | 508 | 1086 | C | W3 |  | CW2078 | JX/YZL C606-2021 | 1 | 39 |  |  | 1 |  | LM01 |  | 1448 | 1 | WCi13w62000C1 | 0 |  |  | 0 | 0 | 0 |  |  | 1.116 | 1.03 | 4.603 | 1.73 | 6 | 11 | 2181008046 | 1 | 1
78 | FALSE | 20210822184453 |  |  | LD101004203 | SG50W800A | 0.5 | 1200 | 6.87 | LJ2 |  | W17B03D001 | D114158800 | W800(3) | CR | 800001 |  | 1471 | 0.5 | 1201 | 508 | 1074 | C | W3 |  | CW2078 | JX/YZL C606-2021 | 1 | 39 |  |  | 1 |  | LD01 |  | 1471 | 1 | WCi13w62000C1 | 0 |  |  | 0 | 0 | 0 |  |  | 0.856 | 0.891 | 4.714 | 1.73 | 4 | 11 | 2181008047 | 1 | 1
79 | FALSE | 20211107040825 |  |  | LM101404702 | SG50W800A | 0.5 | 1200 | 6.935 | LJ2 |  | W16T01D002 | D114160100 | W800(3) | CR | 800001 |  | 1484 | 0.5 | 1201 | 508 | 1097 | C | W3 |  | CW2078 | JX/YZL C606-2021 | 1 | 39 |  |  | 1 |  | LM01 |  | 1484 | 1 | WCi13w62000C1 | 0 |  |  | 0 | 0 | 0 |  |  | 1.116 | 1.03 | 4.603 | 1.73 | 3 | 11 | 2181008046 | 1 | 1
80 | FALSE | 20211019111810 |  |  | LM101327901 | SG50W800A | 0.5 | 1200 | 7.03 | LJ2 |  | W17B03D001 | D114158700 | W800(3) | CR | 800001 |  | 1501 | 0.5 | 1201 | 508 | 1102 | C | W3 |  | CW2078 | JX/YZL C606-2021 | 1 | 39 |  |  | 1 |  | LM01 |  | 1501 | 1 | WCi13w62000C1 | 0 |  |  | 0 | 0 | 0 |  |  | 1.049 | 0.971 | 4.639 | 1.73 | 9 | 11 | 2181008047 | 1 | 1
81 | FALSE | 20220427144422 |  |  | LE200488602 | SG50W800A | 0.5 | 1200 | 7.115 | LJ2 |  | W24T01D005 | D229334300 | W800(3) | CR | 800001 |  | 1522 | 0.5 | 1201 | 508 | 1096 | C | W3 |  | CW2078 | JX/YZL C606-2021 | 1 | 39 |  |  | 1 |  | LD02 |  | 1522 | 1 | WCi13w62000C1 | 0 |  |  | 0 | 0 | 0 |  |  | 1.139 | 1.249 | 4.864 | 1.73 | 3 | 11 | 2283004014 | 1 | 1
82 | FALSE | 20220427151203 |  |  | LE200488901 | SG50W800A | 0.5 | 1200 | 7.205 | LJ3 |  | W24T01D005 | D229334100 | W800(3) | CR | 800001 |  | 1536 | 0.5 | 1201 | 508 | 1097 | C | W3 |  | CW2078 | JX/YZL C606-2021 | 1 | 39 |  |  | 1 |  | LD02 |  | 1536 | 1 | WCi13w62000C1 | 0 |  |  | 0 | 0 | 0 |  |  | 1.094 | 1.205 | 4.791 | 1.74 | 5 | 11 | 2283004014 | 1 | 1
83 | FALSE | 20220427145908 |  |  | LE200488701 | SG50W800A | 0.5 | 1200 | 7.215 | LJ2 |  | W24T01D005 | D229333900 | W800(3) | CR | 800001 |  | 1541 | 0.5 | 1201 | 508 | 1096 | C | W3 |  | CW2078 | JX/YZL C606-2021 | 1 | 39 |  |  | 1 |  | LD02 |  | 1541 | 1 | WCi13w62000C1 | 0 |  |  | 0 | 0 | 0 |  |  | 1.15 | 1.262 | 4.814 | 1.74 | 3 | 11 | 2283004014 | 1 | 1
84 | FALSE | 20210822193441 |  |  | LD101004803 | SG50W800A | 0.5 | 1200 | 7.23 | LJ2 |  | W17B03D001 | D114159500 | W800(3) | CR | 800001 |  | 1538 | 0.5 | 1201 | 508 | 1098 | C | W3 |  | CW2078 | JX/YZL C606-2021 | 1 | 39 |  |  | 1 |  | LD01 |  | 1538 | 1 | WCi13w62000C1 | 0 |  |  | 0 | 0 | 0 |  |  | 0.847 | 0.88 | 4.778 | 1.73 | 6 | 11 | 2181008046 | 1 | 1
85 | FALSE | 20220427142809 |  |  | LE200488501 | SG50W800A | 0.5 | 1200 | 7.295 | LJ3 |  | W24T01D005 | D229334200 | W800(3) | CR | 800001 |  | 1555 | 0.5 | 1201 | 508 | 1103 | C | W3 |  | CW2078 | JX/YZL C606-2021 | 1 | 39 |  |  | 1 |  | LD02 |  | 1555 | 1 | WCi13w62000C1 | 0 |  |  | 0 | 0 | 0 |  |  | 1.094 | 1.205 | 4.83 | 1.73 | 6 | 11 | 2283004014 | 1 | 1
86 | FALSE | 20210822191511 |  |  | LD101004603 | SG50W800A | 0.5 | 1200 | 7.315 | LJ2 |  | W17B03D001 | D114160000 | W800(3) | CR | 800001 |  | 1551 | 0.5 | 1201 | 508 | 1101 | C | W3 |  | CW2078 | JX/YZL C606-2021 | 1 | 39 |  |  | 1 |  | LD01 |  | 1551 | 1 | WCi13w62000C1 | 0 |  |  | 0 | 0 | 0 |  |  | 0.856 | 0.891 | 4.515 | 1.72 | 5 | 11 | 2181008046 | 1 | 1
87 | FALSE | 20220427150838 |  |  | LE200488703 | SG50W800A | 0.5 | 1200 | 7.325 | LJ2 |  | W24T01D005 | D229333900 | W800(3) | CR | 800001 |  | 1556 | 0.5 | 1201 | 508 | 1101 | C | W3 |  | CW2078 | JX/YZL C606-2021 | 1 | 39 |  |  | 1 |  | LD02 |  | 1556 | 1 | WCi13w62000C1 | 0 |  |  | 0 | 0 | 0 |  |  | 1.15 | 1.262 | 4.814 | 1.74 | 6 | 11 | 2283004014 | 1 | 1
88 | FALSE | 20220427150755 |  |  | LE200488801 | SG50W800A | 0.5 | 1200 | 7.325 | LJ2 |  | W24T01D005 | D229334000 | W800(3) | CR | 800001 |  | 1569 | 0.5 | 1201 | 508 | 1109 | C | W3 |  | CW2078 | JX/YZL C606-2021 | 1 | 39 |  |  | 1 |  | LD02 |  | 1569 | 1 | WCi13w62000C1 | 0 |  |  | 0 | 0 | 0 |  |  | 1.139 | 1.249 | 4.83 | 1.73 | 4 | 11 | 2283004014 | 1 | 1
89 | FALSE | 20210822193136 |  |  | LD101004802 | SG50W800A | 0.5 | 1200 | 7.34 | LJ2 |  | W17B03D001 | D114159500 | W800(3) | CR | 800001 |  | 1568 | 0.5 | 1201 | 508 | 1107 | C | W3 |  | CW2078 | JX/YZL C606-2021 | 1 | 39 |  |  | 1 |  | LD01 |  | 1568 | 1 | WCi13w62000C1 | 0 |  |  | 0 | 0 | 0 |  |  | 0.847 | 0.88 | 4.778 | 1.73 | 5 | 11 | 2181008046 | 1 | 1
90 | FALSE | 20220427143501 |  |  | LE200488502 | SG50W800A | 0.5 | 1200 | 7.37 | LJ2 |  | W24T01D005 | D229334200 | W800(3) | CR | 800001 |  | 1570 | 0.5 | 1201 | 508 | 1108 | C | W3 |  | CW2078 | JX/YZL C606-2021 | 1 | 39 |  |  | 1 |  | LD02 |  | 1570 | 1 | WCi13w62000C1 | 0 |  |  | 0 | 0 | 0 |  |  | 1.094 | 1.205 | 4.83 | 1.73 | 6 | 11 | 2283004014 | 1 | 1
91 | FALSE | 20220427151959 |  |  | LE200488902 | SG50W800A | 0.5 | 1200 | 7.385 | LJ2 |  | W24T01D005 | D229334100 | W800(3) | CR | 800001 |  | 1575 | 0.5 | 1201 | 508 | 1108 | C | W3 |  | CW2078 | JX/YZL C606-2021 | 1 | 39 |  |  | 1 |  | LD02 |  | 1575 | 1 | WCi13w62000C1 | 0 |  |  | 0 | 0 | 0 |  |  | 1.094 | 1.205 | 4.791 | 1.74 | 4 | 11 | 2283004014 | 1 | 1
92 | FALSE | 20210822192827 |  |  | LD101004801 | SG50W800A | 0.5 | 1200 | 7.405 | LJ2 |  | W17B03D001 | D114159500 | W800(3) | CR | 800001 |  | 1580 | 0.5 | 1201 | 508 | 1112 | C | W3 |  | CW2078 | JX/YZL C606-2021 | 1 | 39 |  |  | 1 |  | LD01 |  | 1580 | 1 | WCi13w62000C1 | 0 |  |  | 0 | 0 | 0 |  |  | 0.847 | 0.88 | 4.778 | 1.73 | 5 | 11 | 2181008046 | 1 | 1
93 | FALSE | 20220427151517 |  |  | LE200488802 | SG50W800A | 0.5 | 1200 | 7.47 | LJ2 |  | W24T01D005 | D229334000 | W800(3) | CR | 800001 |  | 1600 | 0.5 | 1201 | 508 | 1117 | C | W3 |  | CW2078 | JX/YZL C606-2021 | 1 | 39 |  |  | 1 |  | LD02 |  | 1600 | 1 | WCi13w62000C1 | 0 |  |  | 0 | 0 | 0 |  |  | 1.139 | 1.249 | 4.83 | 1.73 | 5 | 11 | 2283004014 | 1 | 1
94 | FALSE | 20220427152525 |  |  | LE200488803 | SG50W800A | 0.5 | 1200 | 7.5 | LJ2 |  | W24T01D005 | D229334000 | W800(3) | CR | 800001 |  | 1598 | 0.5 | 1201 | 508 | 1116 | C | W3 |  | CW2078 | JX/YZL C606-2021 | 1 | 39 |  |  | 1 |  | LD02 |  | 1598 | 1 | WCi13w62000C1 | 0 |  |  | 0 | 0 | 0 |  |  | 1.139 | 1.249 | 4.83 | 1.73 | 3 | 11 | 2283004014 | 1 | 1
95 | FALSE | 20220427143802 |  |  | LE200488601 | SG50W800A | 0.5 | 1200 | 7.525 | LJ3 |  | W24T01D005 | D229334300 | W800(3) | CR | 800001 |  | 1610 | 0.5 | 1201 | 508 | 1121 | C | W3 |  | CW2078 | JX/YZL C606-2021 | 1 | 39 |  |  | 1 |  | LD02 |  | 1610 | 1 | WCi13w62000C1 | 0 |  |  | 0 | 0 | 0 |  |  | 1.139 | 1.249 | 4.864 | 1.73 | 5 | 11 | 2283004014 | 1 | 1
96 | FALSE | 20210822153716 |  |  | LD101004303 | SG50W800A | 0.5 | 1200 | 7.54 | LJ2 |  | W17B03D001 | D114159600 | W800(3) | CR | 800001 |  | 1598 | 0.5 | 1201 | 508 | 1115 | C | W3 |  | CW2078 | JX/YZL C606-2021 | 1 | 39 |  |  | 1 |  | LD01 |  | 1598 | 1 | WCi13w62000C1 | 0 |  |  | 0 | 0 | 0 |  |  | 0.86 | 0.891 | 4.71 | 1.73 | 8 | 11 | 2181008046 | 1 | 1
97 | FALSE | 20220427145346 |  |  | LE200488603 | SG50W800A | 0.5 | 1200 | 7.545 | LJ2 |  | W24T01D005 | D229334300 | W800(3) | CR | 800001 |  | 1607 | 0.5 | 1201 | 508 | 1119 | C | W3 |  | CW2078 | JX/YZL C606-2021 | 1 | 39 |  |  | 1 |  | LD02 |  | 1607 | 1 | WCi13w62000C1 | 0 |  |  | 0 | 0 | 0 |  |  | 1.139 | 1.249 | 4.864 | 1.73 | 4 | 11 | 2283004014 | 1 | 1
98 | FALSE | 20210822185547 |  |  | LD101004601 | SG50W800A | 0.5 | 1200 | 7.585 | LJ2 |  | W17B03D001 | D114160000 | W800(3) | CR | 800001 |  | 1618 | 0.5 | 1201 | 508 | 1123 | C | W3 |  | CW2078 | JX/YZL C606-2021 | 1 | 39 |  |  | 1 |  | LD01 |  | 1618 | 1 | WCi13w62000C1 | 0 |  |  | 0 | 0 | 0 |  |  | 0.856 | 0.891 | 4.515 | 1.72 | 6 | 11 | 2181008046 | 1 | 1
99 | FALSE | 20210822190204 |  |  | LD101004602 | SG50W800A | 0.5 | 1200 | 7.655 | LJ2 |  | W17B03D001 | D114160000 | W800(3) | CR | 800001 |  | 1634 | 0.5 | 1201 | 508 | 1125 | C | W3 |  | CW2078 | JX/YZL C606-2021 | 1 | 39 |  |  | 1 |  | LD01 |  | 1634 | 1 | WCi13w62000C1 | 0 |  |  | 0 | 0 | 0 |  |  | 0.856 | 0.891 | 4.515 | 1.72 | 8 | 11 | 2181008046 | 1 | 1
100 | FALSE | 20220427144123 |  |  | LE200488503 | SG50W800A | 0.5 | 1200 | 7.655 | LJ2 |  | W24T01D005 | D229334200 | W800(3) | CR | 800001 |  | 1626 | 0.5 | 1201 | 508 | 1121 | C | W3 |  | CW2078 | JX/YZL C606-2021 | 1 | 39 |  |  | 1 |  | LD02 |  | 1626 | 1 | WCi13w62000C1 | 0 |  |  | 0 | 0 | 0 |  |  | 1.094 | 1.205 | 4.83 | 1.73 | 6 | 11 | 2283004014 | 1 | 1
101 | FALSE | 20220427152704 |  |  | LE200488903 | SG50W800A | 0.5 | 1200 | 7.69 | LJ2 |  | W24T01D005 | D229334100 | W800(3) | CR | 800001 |  | 1633 | 0.5 | 1201 | 508 | 1123 | C | W3 |  | CW2078 | JX/YZL C606-2021 | 1 | 39 |  |  | 1 |  | LD02 |  | 1633 | 1 | WCi13w62000C1 | 0 |  |  | 0 | 0 | 0 |  |  | 1.094 | 1.205 | 4.791 | 1.74 | 5 | 11 | 2283004014 | 1 | 1
102 | FALSE | 20220427150224 |  |  | LE200488702 | SG50W800A | 0.5 | 1200 | 7.72 | LJ2 |  | W24T01D005 | D229333900 | W800(3) | CR | 800001 |  | 1648 | 0.5 | 1201 | 508 | 1126 | C | W3 |  | CW2078 | JX/YZL C606-2021 | 1 | 39 |  |  | 1 |  | LD02 |  | 1648 | 1 | WCi13w62000C1 | 0 |  |  | 0 | 0 | 0 |  |  | 1.15 | 1.262 | 4.814 | 1.74 | 7 | 11 | 2283004014 | 1 | 1
103 | FALSE | 20220706233224 | 1 |  | LN200767601 | SG50WH470 | 0.5 | 1060 | 4.222 | LJ2 |  | W26A01D001 | D233217700 | W470(4) | CR | 800001 |  | 1035 | 0.5 | 1061 | 508 | 958 | C | W3 |  | CW2051 | Q/320582 YZL601-2019 | 1 | 39 |  |  | 1 |  | LN01 |  | 1035 | 1 | WCK05w46000C1 | 0 |  |  | 0 | 0 | 0 |  |  | 1.222 | 1.279 | 2.955 | 1.73 | 9 | 11 | 2281006354 | 1 | 1
104 | FALSE | 20220706233916 | 1 |  | LN200767602 | SG50WH470 | 0.5 | 1060 | 4.226 | LJ2 |  | W26A01D001 | D233217700 | W470(4) | CR | 800001 |  | 1037 | 0.5 | 1061 | 508 | 958 | C | W3 |  | CW2051 | Q/320582 YZL601-2019 | 1 | 39 |  |  | 1 |  | LN01 |  | 1037 | 1 | WCK05w46000C1 | 0 |  |  | 0 | 0 | 0 |  |  | 1.222 | 1.279 | 2.955 | 1.73 | 5 | 11 | 2281006354 | 1 | 1
105 | FALSE | 20220706234710 | 1 |  | LN200767603 | SG50WH470 | 0.5 | 1060 | 4.456 | LJ3 |  | W26A01D001 | D233217700 | W470(4) | CR | 800001 |  | 1093 | 0.5 | 1061 | 508 | 977 | C | W3 |  | CW2051 | Q/320582 YZL601-2019 | 1 | 39 |  |  | 1 |  | LN01 |  | 1093 | 1 | WCK05w46000C1 | 0 |  |  | 0 | 0 | 0 |  |  | 1.222 | 1.279 | 2.955 | 1.73 | 9 | 11 | 2281006354 | 1 | 1
106 | FALSE | 20220703232123 | 1 |  | LN200767501 | SG50WH470 | 0.5 | 1060 | 4.502 | LJ2 |  | W26A01D001 | D233218200 | W470(4) | CR | 800001 |  | 1104 | 0.5 | 1061 | 508 | 980 | C | W3 |  | CW2051 | Q/320582 YZL601-2019 | 1 | 39 |  |  | 1 |  | LN01 |  | 1104 | 1 | WCK05w46000C1 | 0 |  |  | 0 | 0 | 0 |  |  | 1.222 | 1.279 | 2.92 | 1.72 | 10 | 11 | 2281006354 | 1 | 1
107 | FALSE | 20220703232845 | 1 |  | LN200767502 | SG50WH470 | 0.5 | 1060 | 4.526 | LJ2 |  | W26A01D001 | D233218200 | W470(4) | CR | 800001 |  | 1110 | 0.5 | 1061 | 508 | 982 | C | W3 |  | CW2051 | Q/320582 YZL601-2019 | 1 | 39 |  |  | 1 |  | LN01 |  | 1110 | 1 | WCK05w46000C1 | 0 |  |  | 0 | 0 | 0 |  |  | 1.222 | 1.279 | 2.92 | 1.72 | 7 | 11 | 2281006354 | 1 | 1
108 | FALSE | 20220623141625 | 1 |  | LN200730803 | SG50WH470 | 0.5 | 1060 | 4.526 | LJ2 |  | W26A01D001 | D233218000 | W470(4) | CR | 800001 |  | 1108 | 0.5 | 1061 | 508 | 982 | C | W3 |  | CW2051 | Q/320582 YZL601-2019 | 1 | 39 |  |  | 1 |  | LN01 |  | 1108 | 1 | WCK05w46000C1 | 0 |  |  | 0 | 0 | 0 |  |  | 1.174 | 0.837 | 2.967 | 1.73 | 5 | 11 | 2281006354 | 1 | 1
109 | FALSE | 20220623140241 | 1 |  | LN200730802 | SG50WH470 | 0.5 | 1060 | 4.558 | LJ2 |  | W26A01D001 | D233218000 | W470(4) | CR | 800001 |  | 1116 | 0.5 | 1061 | 508 | 984 | C | W3 |  | CW2051 | Q/320582 YZL601-2019 | 1 | 39 |  |  | 1 |  | LN01 |  | 1116 | 1 | WCK05w46000C1 | 0 |  |  | 0 | 0 | 0 |  |  | 1.174 | 0.837 | 2.967 | 1.73 | 5 | 11 | 2281006354 | 1 | 1
110 | FALSE | 20220703233318 | 1 |  | LN200767503 | SG50WH470 | 0.5 | 1060 | 4.61 | LJ2 |  | W26A01D001 | D233218200 | W470(4) | CR | 800001 |  | 1131 | 0.5 | 1061 | 508 | 989 | C | W3 |  | CW2051 | Q/320582 YZL601-2019 | 1 | 39 |  |  | 1 |  | LN01 |  | 1131 | 1 | WCK05w46000C1 | 0 |  |  | 0 | 0 | 0 |  |  | 1.222 | 1.279 | 2.92 | 1.72 | 6 | 11 | 2281006354 | 1 | 1
111 | FALSE | 20220703234138 | 1 |  | LN200767504 | SG50WH470 | 0.5 | 1060 | 4.79 | LJ2 |  | W26A01D001 | D233218200 | W470(4) | CR | 800001 |  | 1168 | 0.5 | 1061 | 508 | 1001 | C | W3 |  | CW2051 | Q/320582 YZL601-2019 | 1 | 39 |  |  | 1 |  | LN01 |  | 1168 | 1 | WCK05w46000C1 | 0 |  |  | 0 | 0 | 0 |  |  | 1.222 | 1.279 | 2.92 | 1.72 | 6 | 11 | 2281006354 | 1 | 1
112 | FALSE | 20220707003621 | 1 |  | LN200767604 | SG50WH470 | 0.5 | 1060 | 4.87 | LJ3 |  | W26A01D001 | D233217700 | W470(4) | CR | 800001 |  | 1186 | 0.5 | 1061 | 508 | 1006 | C | W3 |  | CW2051 | Q/320582 YZL601-2019 | 1 | 39 |  |  | 1 |  | LN01 |  | 1186 | 1 | WCK05w46000C1 | 0 |  |  | 0 | 0 | 0 |  |  | 1.222 | 1.279 | 2.955 | 1.73 | 9 | 11 | 2281006354 | 1 | 1
113 | FALSE | 20220624014928 | 1 |  | LN200729503 | SG50WH470 | 0.5 | 1110 | 4.17 | LJ2 |  | W26A01D002 | D232713400 | W470(4) | CR | 800001 |  | 976 | 0.5 | 1111 | 508 | 938 | C | W3 |  | CW2051 | Q/320582 YZL601-2019 | 1 | 39 |  |  | 1 |  | LN01 |  | 976 | 1 | WCK05w46000C1 | 0 |  |  | 0 | 0 | 0 |  |  | 0.737 | 0.843 | 3.011 | 1.73 | 7 | 11 | 2283006063 | 1 | 1
114 | FALSE | 20220624013207 | 1 |  | LN200729501 | SG50WH470 | 0.5 | 1110 | 4.174 | LJ2 |  | W26A01D002 | D232713400 | W470(4) | CR | 800001 |  | 976 | 0.5 | 1111 | 508 | 938 | C | W3 |  | CW2051 | Q/320582 YZL601-2019 | 1 | 39 |  |  | 1 |  | LN01 |  | 976 | 1 | WCK05w46000C1 | 0 |  |  | 0 | 0 | 0 |  |  | 0.737 | 0.843 | 3.011 | 1.73 | 5 | 11 | 2283006063 | 1 | 1
115 | FALSE | 20220624014313 | 1 |  | LN200729502 | SG50WH470 | 0.5 | 1110 | 4.244 | LJ2 |  | W26A01D002 | D232713400 | W470(4) | CR | 800001 |  | 994 | 0.5 | 1111 | 508 | 944 | C | W3 |  | CW2051 | Q/320582 YZL601-2019 | 1 | 39 |  |  | 1 |  | LN01 |  | 994 | 1 | WCK05w46000C1 | 0 |  |  | 0 | 0 | 0 |  |  | 0.737 | 0.843 | 3.011 | 1.73 | 8 | 11 | 2283006063 | 1 | 1
116 | FALSE | 20220624010454 | 1 |  | LN200729602 | SG50WH470 | 0.5 | 1110 | 4.37 | LJ2 |  | W26A01D002 | D232713000 | W470(4) | CR | 800001 |  | 1023 | 0.5 | 1111 | 508 | 954 | C | W3 |  | CW2051 | Q/320582 YZL601-2019 | 1 | 39 |  |  | 1 |  | LN01 |  | 1023 | 1 | WCK05w46000C1 | 0 |  |  | 0 | 0 | 0 |  |  | 0.766 | 0.868 | 2.965 | 1.73 | 6 | 11 | 2283006063 | 1 | 1
117 | FALSE | 20220624015626 | 1 |  | LN200729504 | SG50WH470 | 0.5 | 1110 | 4.5 | LJ2 |  | W26A01D002 | D232713400 | W470(4) | CR | 800001 |  | 1053 | 0.5 | 1111 | 508 | 964 | C | W3 |  | CW2051 | Q/320582 YZL601-2019 | 1 | 39 |  |  | 1 |  | LN01 |  | 1053 | 1 | WCK05w46000C1 | 0 |  |  | 0 | 0 | 0 |  |  | 0.737 | 0.843 | 3.011 | 1.73 | 7 | 11 | 2283006063 | 1 | 1
118 | FALSE | 20220624005322 | 1 |  | LN200729401 | SG50WH470 | 0.5 | 1110 | 4.656 | LJ2 |  | W26A01D002 | D232713200 | W470(4) | CR | 800001 |  | 1090 | 0.5 | 1111 | 508 | 976 | C | W3 |  | CW2051 | Q/320582 YZL601-2019 | 1 | 39 |  |  | 1 |  | LN01 |  | 1090 | 1 | WCK05w46000C1 | 0 |  |  | 0 | 0 | 0 |  |  | 0.737 | 0.843 | 2.973 | 1.73 | 4 | 11 | 2283006063 | 1 | 1
119 | FALSE | 20220624005951 | 1 |  | LN200729402 | SG50WH470 | 0.5 | 1110 | 4.672 | LJ2 |  | W26A01D002 | D232713200 | W470(4) | CR | 800001 |  | 1094 | 0.5 | 1111 | 508 | 977 | C | W3 |  | CW2051 | Q/320582 YZL601-2019 | 1 | 39 |  |  | 1 |  | LN01 |  | 1094 | 1 | WCK05w46000C1 | 0 |  |  | 0 | 0 | 0 |  |  | 0.737 | 0.843 | 2.973 | 1.73 | 5 | 11 | 2283006063 | 1 | 1
120 | FALSE | 20220804005812 | 1 |  | LN200796401 | SG50WH470 | 0.5 | 1200 | 3.682 | LJ3 |  | W27Y02D003 | D235516200 | W470(4) | CR | 800001 |  | 795 | 0.5 | 1201 | 508 | 874 | C | W3 |  | CW2051 | Q/320582 YZL601-2019 | 1 | 39 |  |  | 1 |  | LN01 |  | 795 | 1 | WCK05w46000C1 | 0 | I003热轧边损分切导致卷重不足5吨Z |  | 0 | 0 | 0 |  |  | 0.983 | 0.914 | 2.939 | 1.73 | 7 | 11 | 2281007668 | 1 | 1
121 | FALSE | 20220913100308 | 1 |  | LN200948602 | SG50WH470 | 0.5 | 1210 | 4.188 | LJ2 |  | W29A02D024 | D237526400 | W470(4) | CR | 800001 |  | 899 | 0.5 | 1211 | 508 | 911 | C | W3 |  | CW2051 | Q/320582 YZL601-2019 | 1 | 39 |  |  | 1 |  | LN01 |  | 899 | 1 | WCK05w46000C1 | 0 | H005炼钢孔洞分切L |  | 0 | 0 | 0 |  |  | 1.108 | 1.006 | 2.905 | 1.72 | 6 | 11 | 2283009243 | 1 | 1
122 | FALSE | 20211102070229 |  | 1 | LN101233503 | SG50WH600 | 0.5 | 1130 | 4.264 | LJ2 |  | W1AA01D011 | D117544300 | W600(4) | CR | 800001 |  | 1005 | 0.5 | 1131 | 508 | 948 | C | W3 |  | CW2047 | Q/320582 YZL601-2019 | 1 | 39 |  |  | 1 |  | LN01 |  | 1005 | 1 | WCK02w43000C1 | 0 | I008玖隆吊装不当受损导致精整J |  | 0 | 0 | 0 |  |  | 1.212 | 1.267 | 3.108 | 1.74 | 7 | 11 | 2183010412 | 1 | 1
123 | FALSE | 20211009004240 |  | 1 | LN101145103 | SG50WH600 | 0.5 | 1146 | 4.272 | LJ2 |  | W19A01D008 | D115263800 | W600(4) | CR | 800001 |  | 959 | 0.5 | 1147 | 508 | 932 | C | W3 |  | CW2047 | Q/320582 YZL601-2019 | 1 | 39 |  |  | 1 |  | LN01 |  | 959 | 1 | WCK02w43000C1 | 0 |  |  | 0 | 0 | 0 |  |  | 0.753 | 0.811 | 3.288 | 1.74 | 5 | 11 | 2181008688 | 1 | 1
124 | FALSE | 20220222002459 |  |  | LD200217303 | SG50WR800 | 0.5 | 1150 | 6.975 | LJ3 |  | W22Y01D030 | D121070300 | W800(1) | CR | 800001 |  | 1551 | 0.5 | 1151 | 508 | 1106 | C | W3 |  | CW2090 | Q/320582 YZL601-2019 | 1 | 39 |  |  | 1 |  | LD01 |  | 1551 | 1 | WCK05w69000C1 | 0 |  | 原牌号SG50W800总工办通知改SG50WR800 | 0 | 0 | 0 |  |  | 1.039 | 1.063 | 4.318 | 1.74 | 3 | 11 | 2182011754 | 1 | 1
125 | FALSE | 20220702222923 |  |  | LE200739104 | SG50WR800 | 0.5 | 1200 | 3.096 | LJ3 |  | W27A02D001 | D233256900 | W800(2) | CR | 800001 |  | 655 | 0.5 | 1201 | 508 | 810 | C | W3 |  | CW2090 | Q/320582 YZL601-2019 | 1 | 39 |  |  | 1 |  | LD02 |  | 655 | 1 | WCK05w69000C1 | 0 | H005炼钢孔洞分切L |  | 0 | 0 | 0 |  |  | 1.029 | 0.915 | 4.49 | 1.73 | 7 | 11 | 2281006385 | 1 | 1
126 | FALSE | 20220512173959 |  |  | LE200544604 | SG50WR800 | 0.5 | 1200 | 3.122 | LJ2 |  | W25A14D008 | D230271100 | W800(2) | CR | 800001 |  | 670 | 0.5 | 1201 | 508 | 819 | C | W3 |  | CW2090 | Q/320582 YZL601-2019 | 1 | 39 |  |  | 1 |  | LD02 |  | 670 | 1 | WCK05w69000C1 | 0 | H005炼钢孔洞分切L |  | 0 | 0 | 0 |  |  | 0.993 | 1.026 | 4.379 | 1.73 | 4 | 11 | 2283004643 | 1 | 1
127 | FALSE | 20220702035059 |  |  | LE200731404 | SG50WR800 | 0.5 | 1200 | 3.258 | LJ2 |  | W27A02D001 | D233234000 | W800(2) | CR | 800001 |  | 691 | 0.5 | 1201 | 508 | 826 | C | W3 |  | CW2090 | Q/320582 YZL601-2019 | 1 | 39 |  |  | 1 |  | LD02 |  | 691 | 1 | WCK05w69000C1 | 0 | H005热轧孔洞分切Z |  | 0 | 0 | 0 |  |  | 1.038 | 0.982 | 4.553 | 1.73 | 4 | 11 | 2281006372 | 1 | 1
128 | FALSE | 20220320211226 |  |  | LE200337404 | SG50WR800 | 0.5 | 1200 | 3.264 | LJ2 |  | W23A02D017 | D227034300 | W800(2) | CR | 800001 |  | 697 | 0.5 | 1201 | 508 | 829 | C | W3 |  | CW2090 | Q/320582 YZL601-2019 | 1 | 39 |  |  | 1 |  | LD02 |  | 697 | 1 | WCK05w69000C1 | 0 | H005热轧孔洞分切Z |  | 0 | 0 | 0 |  |  | 0.957 | 0.992 | 4.316 | 1.72 | 4 | 11 | 2281002906 | 1 | 1
129 | FALSE | 20220320185728 |  |  | LE200337104 | SG50WR800 | 0.5 | 1200 | 3.33 | LJ2 |  | W23A02D017 | D227034000 | W800(2) | CR | 800001 |  | 711 | 0.5 | 1201 | 508 | 835 | C | W3 |  | CW2090 | Q/320582 YZL601-2019 | 1 | 39 |  |  | 1 |  | LD02 |  | 711 | 1 | WCK05w69000C1 | 0 | H005热轧孔洞分切Z |  | 0 | 0 | 0 |  |  | 0.91 | 1.003 | 4.309 | 1.73 | 5 | 11 | 2281002906 | 1 | 1
130 | FALSE | 20220721223817 |  |  | LD200856502 | SG50WR800 | 0.5 | 1200 | 3.392 | LJ2 |  | W27A02D001 | D233260000 | W800(2) | CR | 800001 |  | 721 | 0.5 | 1201 | 508 | 838 | C | W3 |  | CW2090 | Q/320582 YZL601-2019 | 1 | 39 |  |  | 1 |  | LD01 |  | 721 | 1 | WCK05w69000C1 | 0 | H005热轧孔洞分切Z |  | 0 | 0 | 0 |  |  | 1.016 | 1.315 | 4.05 | 1.73 | 6 | 11 | 2281006381 | 1 | 1
131 | FALSE | 20220320015659 |  |  | LM200368501 | SG50WR800 | 0.5 | 1200 | 3.41 | LJ2 |  | W23A02D017 | D226993900 | W800(2) | CR | 800001 |  | 724 | 0.5 | 1201 | 508 | 848 | C | W3 |  | CW2090 | Q/320582 YZL601-2019 | 1 | 39 |  |  | 1 |  | LM01 |  | 724 | 1 | WCK05w69000C1 | 0 | H005炼钢孔洞分切L |  | 0 | 0 | 0 |  |  | 1.067 | 0.946 | 4.31 | 1.73 | 5 | 11 | 2281002885 | 1 | 1
132 | FALSE | 20220914073516 |  |  | LM201034101 | SG50WR800 | 0.5 | 1200 | 3.45 | LJ2 |  | W29A02D027 | D237237100 | W800(2) | CR | 800001 |  | 736 | 0.5 | 1201 | 508 | 853 | C | W3 |  | CW2090 | Q/320582 YZL601-2019 | 1 | 39 |  |  | 1 |  | LM01 |  | 736 | 1 | WCK05w69000C1 | 0 | H001炼钢翘皮分切L |  | 0 | 0 | 0 |  |  | 1.006 | 1.039 | 4.253 | 1.73 | 5 | 11 | 2283008941 | 1 | 1
133 | FALSE | 20220101101654 |  |  | LM101586403 | SG50WR800 | 0.5 | 1200 | 3.458 | LJ2 |  | W19T04D001 | D118622900 | W800(2) | CR | 800001 |  | 736 | 0.5 | 1201 | 508 | 853 | C | W3 |  | CW2090 | Q/320582 YZL601-2019 | 1 | 39 |  |  | 1 |  | LM01 |  | 736 | 1 | WCK05w69000C1 | 0 | H001炼钢翘皮分切L |  | 0 | 0 | 0 |  |  | 0.979 | 0.97 | 4.155 | 1.7 | 6 | 11 | 2182010170 | 1 | 1
134 | FALSE | 20220608193325 |  |  | LE200661502 | SG50WR800 | 0.5 | 1200 | 3.528 | LJ2 |  | W26A14D018 | D232230200 | W800(2) | CR | 800001 |  | 757 | 0.5 | 1201 | 508 | 852 | C | W3 |  | CW2090 | Q/320582 YZL601-2019 | 1 | 39 |  |  | 1 |  | LD02 |  | 757 | 1 | WCK05w69000C1 | 0 | I015酸轧原料板型不良分切ZY |  | 0 | 0 | 0 |  |  | 1.141 | 1.291 | 4.413 | 1.73 | 4 | 11 | 2282005552 | 1 | 1
135 | FALSE | 20220518204419 |  |  | LE200563001 | SG50WR800 | 0.5 | 1200 | 3.648 | LJ2 |  | W25A14D008 | D230281900 | W800(2) | CR | 800001 |  | 782 | 0.5 | 1201 | 508 | 859 | C | W3 |  | CW2090 | Q/320582 YZL601-2019 | 1 | 39 |  |  | 1 |  | LD02 |  | 782 | 1 | WCK05w69000C1 | 0 | I0033156米WS侧边损分切Z |  | 0 | 0 | 0 |  |  | 1.239 | 1.24 | 4.474 | 1.72 | 5 | 11 | 2283004656 | 1 | 1
136 | FALSE | 20220320035119 |  |  | LM200368904 | SG50WR800 | 0.5 | 1200 | 3.674 | LJ3 |  | W23A02D017 | D226996000 | W800(2) | CR | 700001 |  | 784 | 0.5 | 1201 | 508 | 870 | C | W3 |  | CW2090 | Q/320582 YZL601-2019 | 1 | 39 |  |  | 1 |  | LM01 |  | 784 | 1 | WCK05w69000C1 | 0 | H005热轧孔洞分切Z |  | 0 | 0 | 0 |  |  | 1.074 | 0.982 | 4.436 | 1.73 | 6 | 11 | 2281002886 | 1 | 1
137 | FALSE | 20220320024438 |  |  | LM200368701 | SG50WR800 | 0.5 | 1200 | 4.124 | LJ3 |  | W23A02D017 | D226995800 | W800(2) | CR | 700001 |  | 886 | 0.5 | 1201 | 508 | 907 | C | W3 |  | CW2090 | Q/320582 YZL601-2019 | 1 | 39 |  |  | 1 |  | LM01 |  | 886 | 1 | WCK05w69000C1 | 0 | H009酸轧乳化液斑分切导致卷重不足5TZY |  | 0 | 0 | 0 |  |  | 1.063 | 0.974 | 4.313 | 1.74 | 5 | 11 | 2281002888 | 1 | 1
138 | FALSE | 20220101103101 |  |  | LM101586405 | SG50WR800 | 0.5 | 1200 | 4.172 | LJ2 |  | W19T04D001 | D118622900 | W800(2) | CR | 800001 |  | 882 | 0.5 | 1201 | 508 | 905 | C | W3 |  | CW2090 | Q/320582 YZL601-2019 | 1 | 39 |  |  | 1 |  | LM01 |  | 882 | 1 | WCK05w69000C1 | 0 | H001炼钢翘皮分切L |  | 0 | 0 | 0 |  |  | 0.979 | 0.97 | 4.155 | 1.7 | 6 | 11 | 2182010170 | 1 | 1
139 | FALSE | 20220607160323 |  |  | LN200669305 | SG50WR800 | 0.5 | 1200 | 4.56 | LJ2 |  | W26A14D018 | D232219000 | W800(2) | CR | 800001 |  | 968 | 0.5 | 1201 | 508 | 935 | C | W3 |  | CW2090 | Q/320582 YZL601-2019 | 1 | 39 |  |  | 1 |  | LN01 |  | 968 | 1 | WCK05w69000C1 | 0 | H009酸轧乳化液斑分切ZY |  | 0 | 0 | 0 |  |  | 1.007 | 0.814 | 4.395 | 1.74 | 5 | 11 | 2282005541 | 1 | 1
140 | FALSE | 20220914035725 |  |  | LM201034001 | SG50WR800 | 0.5 | 1200 | 4.738 | LJ2 |  | W29A02D027 | D237238200 | W800(2) | CR | 800001 |  | 0 | 0.5 | 1201 | 508 | 948 | C | W3 |  | CW2090 | Q/320582 YZL601-2019 | 1 | 39 |  |  | 1 |  | LM01 |  | 1 | 1 | WCK05w69000C1 | 0 | H005炼钢孔洞分切L |  | 0 | 0 | 0 |  |  | 1.017 | 1.044 | 4.245 | 1.73 | 5 | 11 | 2283008941 | 1 | 1
1 | FALSE | 20220606003126 |  |  | LN200657403 | SG35W550 | 0.35 | 1200 | 6.205 | LJ2 |  | W25Y03D001 | D230625100 | W550(1) | CR | 800001 |  | 1899 | 0.35 | 1201 | 508 | 1051 | C | W3 |  | CW2065 | Q/320582 YZL601-2019 | 1 | 39 |  |  | 1 |  | LN01 |  | 1899 | 1 | WCK05w44000C1 | 0 |  |  | 0 | 0 | 0 |  |  | 1.401 | 1.259 | 2.962 | 1.72 | 8 |  | 2281004916 | 1 | 1
2 | FALSE | 20220703221416 |  |  | LN200771801 | SG35W550 | 0.35 | 1200 | 6.21 | LJ2 |  | W25Y06D001 | D231746100 | W550(1) | CR | 800001 |  | 1918 | 0.35 | 1201 | 508 | 1055 | C | W3 |  | CW2065 | Q/320582 YZL601-2019 | 1 | 39 |  |  | 1 |  | LN01 |  | 1918 | 1 | WCK05w44000C1 | 0 |  |  | 0 | 0 | 0 |  |  | 1.201 | 1.274 | 2.967 | 1.74 | 6 |  | 2283005510 | 1 | 1
3 | FALSE | 20220605030701 |  |  | LN200659002 | SG35W550 | 0.35 | 1200 | 6.215 | LJ2 |  | W25Y03D001 | D230625000 | W550(1) | CR | 800001 |  | 1925 | 0.35 | 1201 | 508 | 1056 | C | W3 |  | CW2065 | Q/320582 YZL601-2019 | 1 | 39 |  |  | 1 |  | LN01 |  | 1925 | 1 | WCK05w44000C1 | 0 |  |  | 0 | 0 | 0 |  |  | 1.354 | 1.165 | 3.008 | 1.71 | 6 |  | 2281004917 | 1 | 1
4 | FALSE | 20220707044704 |  |  | LN200773304 | SG35W550 | 0.35 | 1200 | 6.235 | LJ2 |  | W25Y06D001 | D231745900 | W550(1) | CR | 800001 |  | 1916 | 0.35 | 1201 | 508 | 1055 | C | W3 |  | CW2065 | Q/320582 YZL601-2019 | 1 | 39 |  |  | 1 |  | LN01 |  | 1916 | 1 | WCK05w44000C1 | 0 |  |  | 0 | 0 | 0 |  |  | 1.212 | 1.322 | 2.992 | 1.71 | 3 |  | 2283005511 | 1 | 1
5 | FALSE | 20220710035001 |  |  | LN200773701 | SG35W550 | 0.35 | 1200 | 6.275 | LJ2 |  | W26Y01D006 | D231745100 | W550(1) | CR | 800001 |  | 1942 | 0.35 | 1201 | 508 | 1060 | C | W3 |  | CW2065 | Q/320582 YZL601-2019 | 1 | 39 |  |  | 1 |  | LN01 |  | 1942 | 1 | WCK05w44000C1 | 0 |  |  | 0 | 0 | 0 |  |  | 1.39 | 1.38 | 2.915 | 1.73 | 7 |  | 2283005511 | 1 | 1
6 | FALSE | 20220605045900 |  |  | LN200659903 | SG35W550 | 0.35 | 1200 | 6.3 | LJ2 |  | W25Y03D001 | D230614500 | W550(1) | CR | 800001 |  | 1943 | 0.35 | 1201 | 508 | 1060 | C | W3 |  | CW2065 | Q/320582 YZL601-2019 | 1 | 39 |  |  | 1 |  | LN01 |  | 1943 | 1 | WCK05w44000C1 | 0 |  |  | 0 | 0 | 0 |  |  | 1.382 | 1.173 | 2.853 | 1.74 | 4 |  | 2281004914 | 1 | 1
7 | FALSE | 20220606042246 |  |  | LN200658203 | SG35W550 | 0.35 | 1200 | 6.305 | LJ2 |  | W25Y03D001 | D230612900 | W550(1) | CR | 800001 |  | 1945 | 0.35 | 1201 | 508 | 1061 | C | W3 |  | CW2065 | Q/320582 YZL601-2019 | 1 | 39 |  |  | 1 |  | LN01 |  | 1945 | 1 | WCK05w44000C1 | 0 |  |  | 0 | 0 | 0 |  |  | 1.43 | 1.282 | 2.996 | 1.71 | 6 |  | 2281004914 | 1 | 1
8 | FALSE | 20220606040857 |  |  | LN200658304 | SG35W550 | 0.35 | 1200 | 6.31 | LJ2 |  | W25Y03D001 | D230612800 | W550(1) | CR | 800001 |  | 1930 | 0.35 | 1201 | 508 | 1057 | C | W3 |  | CW2065 | Q/320582 YZL601-2019 | 1 | 39 |  |  | 1 |  | LN01 |  | 1930 | 1 | WCK05w44000C1 | 0 |  |  | 0 | 0 | 0 |  |  | 1.417 | 1.229 | 2.852 | 1.73 | 4 |  | 2281004914 | 1 | 1
9 | FALSE | 20220703232439 |  |  | LN200772101 | SG35W550 | 0.35 | 1200 | 6.34 | LJ2 |  | W25Y06D001 | D231745200 | W550(1) | CR | 800001 |  | 1958 | 0.35 | 1201 | 508 | 1063 | C | W3 |  | CW2065 | Q/320582 YZL601-2019 | 1 | 39 |  |  | 1 |  | LN01 |  | 1958 | 1 | WCK05w44000C1 | 0 |  |  | 0 | 0 | 0 |  |  | 1.201 | 1.274 | 3.098 | 1.7 | 7 |  | 2283005511 | 1 | 1
10 | FALSE | 20220613013117 |  |  | LN200681002 | SG35W550 | 0.35 | 1200 | 6.375 | LJ2 |  | W25Y03D001 | D230614600 | W550(1) | CR | 800001 |  | 1956 | 0.35 | 1201 | 508 | 1063 | C | W3 |  | CW2065 | Q/320582 YZL601-2019 | 1 | 39 |  |  | 1 |  | LN01 |  | 1956 | 1 | WCK05w44000C1 | 0 |  |  | 0 | 0 | 0 |  |  | 0.997 | 0.834 | 2.963 | 1.71 | 5 |  | 2281004914 | 1 | 1
11 | FALSE | 20220605042024 |  |  | LN200659203 | SG35W550 | 0.35 | 1200 | 6.4 | LJ2 |  | W25Y03D001 | D230625400 | W550(1) | CR | 800001 |  | 1969 | 0.35 | 1201 | 508 | 1066 | C | W3 |  | CW2065 | Q/320582 YZL601-2019 | 1 | 39 |  |  | 1 |  | LN01 |  | 1969 | 1 | WCK05w44000C1 | 0 |  |  | 0 | 0 | 0 |  |  | 1.364 | 1.17 | 2.823 | 1.73 | 4 |  | 2281004916 | 1 | 1
12 | FALSE | 20220815112933 |  |  | LM200974803 | SG35W550 | 0.35 | 1200 | 6.415 | LJ3 |  | W25Y06D001 | D231746600 | W550(1) | CR | 800001 |  | 1971 | 0.35 | 1201 | 508 | 1066 | C | W3 |  | CW2065 | Q/320582 YZL601-2019 | 1 | 39 |  |  | 1 |  | LM01 |  | 1971 | 1 | WCK05w44000C1 | 0 |  |  | 0 | 0 | 0 |  |  | 1.249 | 1.15 | 3.065 | 1.72 | 4 |  | 2283005510 | 1 | 1
13 | FALSE | 20220703224826 |  |  | LN200771802 | SG35W550 | 0.35 | 1200 | 6.43 | LJ2 |  | W25Y06D001 | D231746100 | W550(1) | CR | 800001 |  | 1982 | 0.35 | 1201 | 508 | 1068 | C | W3 |  | CW2065 | Q/320582 YZL601-2019 | 1 | 39 |  |  | 1 |  | LN01 |  | 1982 | 1 | WCK05w44000C1 | 0 |  |  | 0 | 0 | 0 |  |  | 1.201 | 1.274 | 2.967 | 1.74 | 6 |  | 2283005510 | 1 | 1
14 | FALSE | 20220815112302 |  |  | LM200974802 | SG35W550 | 0.35 | 1200 | 6.45 | LJ3 |  | W25Y06D001 | D231746600 | W550(1) | CR | 800001 |  | 1987 | 0.35 | 1201 | 508 | 1069 | C | W3 |  | CW2065 | Q/320582 YZL601-2019 | 1 | 39 |  |  | 1 |  | LM01 |  | 1987 | 1 | WCK05w44000C1 | 0 |  |  | 0 | 0 | 0 |  |  | 1.249 | 1.15 | 3.065 | 1.72 | 5 |  | 2283005510 | 1 | 1
15 | FALSE | 20220605034034 |  |  | LN200658904 | SG35W550 | 0.35 | 1200 | 6.465 | LJ2 |  | W25Y03D001 | D230614100 | W550(1) | CR | 800001 |  | 1989 | 0.35 | 1201 | 508 | 1070 | C | W3 |  | CW2065 | Q/320582 YZL601-2019 | 1 | 39 |  |  | 1 |  | LN01 |  | 1989 | 1 | WCK05w44000C1 | 0 |  |  | 0 | 0 | 0 |  |  | 1.389 | 1.265 | 2.807 | 1.73 | 4 |  | 2281004915 | 1 | 1
16 | FALSE | 20220606022434 |  |  | LN200657903 | SG35W550 | 0.35 | 1200 | 6.495 | LJ3 |  | W25Y03D001 | D230625200 | W550(1) | CR | 800001 |  | 1991 | 0.35 | 1201 | 508 | 1070 | C | W3 |  | CW2065 | Q/320582 YZL601-2019 | 1 | 39 |  |  | 1 |  | LN01 |  | 1991 | 1 | WCK05w44000C1 | 0 |  |  | 0 | 0 | 0 |  |  | 1.417 | 1.229 | 2.78 | 1.73 | 8 |  | 2281004916 | 1 | 1
17 | FALSE | 20220703233708 |  |  | LN200772102 | SG35W550 | 0.35 | 1200 | 6.515 | LJ2 |  | W25Y06D001 | D231745200 | W550(1) | CR | 800001 |  | 2010 | 0.35 | 1201 | 508 | 1074 | C | W3 |  | CW2065 | Q/320582 YZL601-2019 | 1 | 39 |  |  | 1 |  | LN01 |  | 2010 | 1 | WCK05w44000C1 | 0 |  |  | 0 | 0 | 0 |  |  | 1.201 | 1.274 | 3.098 | 1.7 | 7 |  | 2283005511 | 1 | 1
18 | FALSE | 20220605232651 |  |  | LN200656603 | SG35W550 | 0.35 | 1200 | 6.52 | LJ2 |  | W25Y03D001 | D230624900 | W550(1) | CR | 800001 |  | 2011 | 0.35 | 1201 | 508 | 1074 | C | W3 |  | CW2065 | Q/320582 YZL601-2019 | 1 | 39 |  |  | 1 |  | LN01 |  | 2011 | 1 | WCK05w44000C1 | 0 |  |  | 0 | 0 | 0 |  |  | 1.421 | 1.278 | 3.154 | 1.71 | 4 |  | 2281004917 | 1 | 1
19 | FALSE | 20220707033913 |  |  | LN200773501 | SG35W550 | 0.35 | 1200 | 6.525 | LJ2 |  | W26Y01D006 | D232742401 | W550(1) | CR | 800001 |  | 2018 | 0.35 | 1201 | 508 | 1076 | C | W3 |  | CW2065 | Q/320582 YZL601-2019 | 1 | 39 |  |  | 1 |  | LN01 |  | 2018 | 1 | WCK05w44000C1 | 0 |  |  | 0 | 0 | 0 |  |  | 1.165 | 1.302 | 2.927 | 1.73 | 5 |  | 2283006085 | 1 | 1
20 | FALSE | 20220707042308 |  |  | LN200773803 | SG35W550 | 0.35 | 1200 | 6.535 | LJ2 |  | W26Y01D006 | D232745600 | W550(1) | CR | 800001 |  | 2013 | 0.35 | 1201 | 508 | 1075 | C | W3 |  | CW2065 | Q/320582 YZL601-2019 | 1 | 39 |  |  | 1 |  | LN01 |  | 2013 | 1 | WCK05w44000C1 | 0 |  |  | 0 | 0 | 0 |  |  | 1.362 | 1.351 | 3.254 | 1.71 | 6 |  | 2283006084 | 1 | 1
21 | FALSE | 20220707131747 |  |  | LN200774603 | SG35W550 | 0.35 | 1200 | 6.55 | LJ2 |  | W26Y01D006 | D232750600 | W550(1) | CR | 800001 |  | 2018 | 0.35 | 1201 | 508 | 1076 | C | W3 |  | CW2065 | Q/320582 YZL601-2019 | 1 | 39 |  |  | 1 |  | LN01 |  | 2018 | 1 | WCK05w44000C1 | 0 |  |  | 0 | 0 | 0 |  |  | 1.318 | 1.322 | 3.035 | 1.73 | 7 |  | 2283006091 | 1 | 1
22 | FALSE | 20220613012409 |  |  | LN200681001 | SG35W550 | 0.35 | 1200 | 6.565 | LJ2 |  | W25Y03D001 | D230614600 | W550(1) | CR | 800001 |  | 2014 | 0.35 | 1201 | 508 | 1075 | C | W3 |  | CW2065 | Q/320582 YZL601-2019 | 1 | 39 |  |  | 1 |  | LN01 |  | 2014 | 1 | WCK05w44000C1 | 0 |  |  | 0 | 0 | 0 |  |  | 0.997 | 0.834 | 2.963 | 1.71 | 5 |  | 2281004914 | 1 | 1
23 | FALSE | 20220606025620 |  |  | LN200658103 | SG35W550 | 0.35 | 1200 | 6.57 | LJ2 |  | W25Y03D001 | D230625600 | W550(1) | CR | 800001 |  | 2013 | 0.35 | 1201 | 508 | 1075 | C | W3 |  | CW2065 | Q/320582 YZL601-2019 | 1 | 39 |  |  | 1 |  | LN01 |  | 2013 | 1 | WCK05w44000C1 | 0 |  |  | 0 | 0 | 0 |  |  | 1.482 | 1.336 | 2.928 | 1.72 | 7 |  | 2281004916 | 1 | 1
24 | FALSE | 20220710193710 |  |  | LM200866201 | SG35W550 | 0.35 | 1200 | 6.575 | LJ2 |  | W26Y01D006 | D232742700 | W550(1) | CR | 800001 |  | 2035 | 0.35 | 1201 | 508 | 1079 | C | W3 |  | CW2065 | Q/320582 YZL601-2019 | 1 | 39 |  |  | 1 |  | LM01 |  | 2035 | 1 | WCK05w44000C1 | 0 |  |  | 0 | 0 | 0 |  |  | 1.053 | 1.265 | 3.142 | 1.7 | 3 |  | 2283006085 | 1 | 1
25 | FALSE | 20220606045009 |  |  | LN200658503 | SG35W550 | 0.35 | 1200 | 6.59 | LJ3 |  | W25Y03D001 | D230614400 | W550(1) | CR | 800001 |  | 2033 | 0.35 | 1201 | 508 | 1079 | C | W3 |  | CW2065 | Q/320582 YZL601-2019 | 1 | 39 |  |  | 1 |  | LN01 |  | 2033 | 1 | WCK05w44000C1 | 0 |  |  | 0 | 0 | 0 |  |  | 1.42 | 1.265 | 2.798 | 1.73 | 5 |  | 2281004914 | 1 | 1
26 | FALSE | 20220815112610 |  |  | LM200974903 | SG35W550 | 0.35 | 1200 | 6.6 | LJ3 |  | W25Y06D001 | D231745500 | W550(1) | CR | 800001 |  | 2033 | 0.35 | 1201 | 508 | 1079 | C | W3 |  | CW2065 | Q/320582 YZL601-2019 | 1 | 39 |  |  | 1 |  | LM01 |  | 2033 | 1 | WCK05w44000C1 | 0 |  |  | 0 | 0 | 0 |  |  | 1.249 | 1.15 | 2.967 | 1.73 | 3 |  | 2283005511 | 1 | 1
27 | FALSE | 20220606035055 |  |  | LN200658003 | SG35W550 | 0.35 | 1200 | 6.605 | LJ2 |  | W25Y03D001 | D230613600 | W550(1) | CR | 800001 |  | 2036 | 0.35 | 1201 | 508 | 1080 | C | W3 |  | CW2065 | Q/320582 YZL601-2019 | 1 | 39 |  |  | 1 |  | LN01 |  | 2036 | 1 | WCK05w44000C1 | 0 |  |  | 0 | 0 | 0 |  |  | 1.42 | 1.265 | 2.882 | 1.73 | 6 |  | 2281004915 | 1 | 1
28 | FALSE | 20220707152835 |  |  | LN200775502 | SG35W550 | 0.35 | 1200 | 6.61 | LJ2 |  | W26Y01D006 | D232742900 | W550(1) | CR | 800001 |  | 2039 | 0.35 | 1201 | 508 | 1080 | C | W3 |  | CW2065 | Q/320582 YZL601-2019 | 1 | 39 |  |  | 1 |  | LN01 |  | 2039 | 1 | WCK05w44000C1 | 0 |  |  | 0 | 0 | 0 |  |  | 1.135 | 1.318 | 2.905 | 1.73 | 5 |  | 2283006089 | 1 | 1
29 | FALSE | 20220606020104 |  |  | LN200657703 | SG35W550 | 0.35 | 1200 | 6.615 | LJ2 |  | W25Y03D001 | D230613700 | W550(1) | CR | 800001 |  | 2027 | 0.35 | 1201 | 508 | 1078 | C | W3 |  | CW2065 | Q/320582 YZL601-2019 | 1 | 39 |  |  | 1 |  | LN01 |  | 2027 | 1 | WCK05w44000C1 | 0 |  |  | 0 | 0 | 0 |  |  | 1.482 | 1.336 | 3.035 | 1.71 | 6 |  | 2281004915 | 1 | 1
30 | FALSE | 20220703231041 |  |  | LN200772003 | SG35W550 | 0.35 | 1200 | 6.625 | LJ2 |  | W25Y06D001 | D231745300 | W550(1) | CR | 800001 |  | 2045 | 0.35 | 1201 | 508 | 1081 | C | W3 |  | CW2065 | Q/320582 YZL601-2019 | 1 | 39 |  |  | 1 |  | LN01 |  | 2045 | 1 | WCK05w44000C1 | 0 |  |  | 0 | 0 | 0 |  |  | 1.156 | 1.241 | 2.964 | 1.73 | 4 |  | 2283005511 | 1 | 1
31 | FALSE | 20220605031001 |  |  | LN200659003 | SG35W550 | 0.35 | 1200 | 6.65 | LJ3 |  | W25Y03D001 | D230625000 | W550(1) | CR | 800001 |  | 2059 | 0.35 | 1201 | 508 | 1084 | C | W3 |  | CW2065 | Q/320582 YZL601-2019 | 1 | 39 |  |  | 1 |  | LN01 |  | 2059 | 1 | WCK05w44000C1 | 0 |  |  | 0 | 0 | 0 |  |  | 1.354 | 1.165 | 3.008 | 1.71 | 3 |  | 2281004917 | 1 | 1
32 | FALSE | 20220709093837 |  |  | LN200775703 | SG35W550 | 0.35 | 1200 | 6.65 | LJ2 |  | W26Y01D006 | D232750900 | W550(1) | CR | 800001 |  | 2050 | 0.35 | 1201 | 508 | 1083 | C | W3 |  | CW2065 | Q/320582 YZL601-2019 | 1 | 39 |  |  | 1 |  | LN01 |  | 2050 | 1 | WCK05w44000C1 | 0 |  |  | 0 | 0 | 0 |  |  | 1.119 | 1.294 | 3.085 | 1.71 | 4 |  | 2283006091 | 1 | 1
33 | FALSE | 20220606043735 |  |  | LN200658403 | SG35W550 | 0.35 | 1200 | 6.66 | LJ2 |  | W25Y03D001 | D230614700 | W550(1) | CR | 800001 |  | 2040 | 0.35 | 1201 | 508 | 1080 | C | W3 |  | CW2065 | Q/320582 YZL601-2019 | 1 | 39 |  |  | 1 |  | LN01 |  | 2040 | 1 | WCK05w44000C1 | 0 |  |  | 0 | 0 | 0 |  |  | 1.417 | 1.229 | 2.788 | 1.73 | 5 |  | 2281004914 | 1 | 1
34 | FALSE | 20220704233237 |  |  | LN200776202 | SG35W550 | 0.35 | 1200 | 6.68 | LJ3 |  | W25Y06D001 | D231746000 | W550(1) | CR | 800001 |  | 2066 | 0.35 | 1201 | 508 | 1086 | C | W3 |  | CW2065 | Q/320582 YZL601-2019 | 1 | 39 |  |  | 1 |  | LN01 |  | 2066 | 1 | WCK05w44000C1 | 0 |  |  | 0 | 0 | 0 |  |  | 1.037 | 1.234 | 2.987 | 1.72 | 7 |  | 2283005511 | 1 | 1
35 | FALSE | 20220606013328 |  |  | LN200657602 | SG35W550 | 0.35 | 1200 | 6.7 | LJ2 |  | W25Y03D001 | D230625300 | W550(1) | CR | 800001 |  | 2077 | 0.35 | 1201 | 508 | 1088 | C | W3 |  | CW2065 | Q/320582 YZL601-2019 | 1 | 39 |  |  | 1 |  | LN01 |  | 2077 | 1 | WCK05w44000C1 | 0 |  |  | 0 | 0 | 0 |  |  | 1.482 | 1.336 | 2.874 | 1.72 | 3 |  | 2281004916 | 1 | 1
36 | FALSE | 20220708060746 |  |  | LN200774403 | SG35W550 | 0.35 | 1200 | 6.705 | LJ2 |  | W26Y01D006 | D232745500 | W550(1) | CR | 800001 |  | 2070 | 0.35 | 1201 | 508 | 1087 | C | W3 |  | CW2065 | Q/320582 YZL601-2019 | 1 | 39 |  |  | 1 |  | LN01 |  | 2070 | 1 | WCK05w44000C1 | 0 |  |  | 0 | 0 | 0 |  |  | 1.204 | 1.334 | 3.014 | 1.73 | 6 |  | 2283006084 | 1 | 1
37 | FALSE | 20220606012615 |  |  | LN200657601 | SG35W550 | 0.35 | 1200 | 6.705 | LJ2 |  | W25Y03D001 | D230625300 | W550(1) | CR | 800001 |  | 2077 | 0.35 | 1201 | 508 | 1088 | C | W3 |  | CW2065 | Q/320582 YZL601-2019 | 1 | 39 |  |  | 1 |  | LN01 |  | 2077 | 1 | WCK05w44000C1 | 0 |  |  | 0 | 0 | 0 |  |  | 1.482 | 1.336 | 2.874 | 1.72 | 4 |  | 2281004916 | 1 | 1
38 | FALSE | 20220815111502 |  |  | LM200974801 | SG35W550 | 0.35 | 1200 | 6.705 | LJ2 |  | W25Y06D001 | D231746600 | W550(1) | CR | 800001 |  | 2065 | 0.35 | 1201 | 508 | 1085 | C | W3 |  | CW2065 | Q/320582 YZL601-2019 | 1 | 39 |  |  | 1 |  | LM01 |  | 2065 | 1 | WCK05w44000C1 | 0 |  |  | 0 | 0 | 0 |  |  | 1.249 | 1.15 | 3.065 | 1.72 | 4 |  | 2283005510 | 1 | 1
39 | FALSE | 20220704232513 |  |  | LN200776201 | SG35W550 | 0.35 | 1200 | 6.705 | LJ2 |  | W25Y06D001 | D231746000 | W550(1) | CR | 800001 |  | 2080 | 0.35 | 1201 | 508 | 1089 | C | W3 |  | CW2065 | Q/320582 YZL601-2019 | 1 | 39 |  |  | 1 |  | LN01 |  | 2080 | 1 | WCK05w44000C1 | 0 |  |  | 0 | 0 | 0 |  |  | 1.037 | 1.234 | 2.987 | 1.72 | 6 |  | 2283005511 | 1 | 1
40 | FALSE | 20220609002031 |  |  | LN200656803 | SG35W550 | 0.35 | 1200 | 6.71 | LJ2 |  | W25Y03D001 | D230613300 | W550(1) | CR | 800001 |  | 2057 | 0.35 | 1201 | 508 | 1084 | C | W3 |  | CW2065 | Q/320582 YZL601-2019 | 1 | 39 |  |  | 1 |  | LN01 |  | 2057 | 1 | WCK05w44000C1 | 0 |  |  | 0 | 0 | 0 |  |  | 1.421 | 1.278 | 2.91 | 1.72 | 5 |  | 2281004917 | 1 | 1
41 | FALSE | 20220817180009 |  |  | LN200839803 | SG35W550 | 0.35 | 1200 | 6.71 | LJ2 |  | W26Y01D006 | D232744700 | W550(1) | CR | 800001 |  | 2069 | 0.35 | 1201 | 508 | 1086 | C | W3 |  | CW2065 | Q/320582 YZL601-2019 | 1 | 39 |  |  | 1 |  | LN01 |  | 2069 | 1 | WCK05w44000C1 | 0 |  |  | 0 | 0 | 0 |  |  | 1.194 | 1.182 | 3.217 | 1.72 | 7 |  | 2283006088 | 1 | 1
42 | FALSE | 20220606003721 |  |  | LN200657301 | SG35W550 | 0.35 | 1200 | 6.72 | LJ2 |  | W25Y03D001 | D230613200 | W550(1) | CR | 800001 |  | 2077 | 0.35 | 1201 | 508 | 1088 | C | W3 |  | CW2065 | Q/320582 YZL601-2019 | 1 | 39 |  |  | 1 |  | LN01 |  | 2077 | 1 | WCK05w44000C1 | 0 |  |  | 0 | 0 | 0 |  |  | 1.401 | 1.259 | 2.97 | 1.72 | 7 |  | 2281004917 | 1 | 1
43 | FALSE | 20220605031626 |  |  | LN200659004 | SG35W550 | 0.35 | 1200 | 6.72 | LJ2 |  | W25Y03D001 | D230625000 | W550(1) | CR | 800001 |  | 2077 | 0.35 | 1201 | 508 | 1088 | C | W3 |  | CW2065 | Q/320582 YZL601-2019 | 1 | 39 |  |  | 1 |  | LN01 |  | 2077 | 1 | WCK05w44000C1 | 0 |  |  | 0 | 0 | 0 |  |  | 1.354 | 1.165 | 3.008 | 1.71 | 4 |  | 2281004917 | 1 | 1
44 | FALSE | 20220606004307 |  |  | LN200657302 | SG35W550 | 0.35 | 1200 | 6.72 | LJ2 |  | W25Y03D001 | D230613200 | W550(1) | CR | 800001 |  | 2078 | 0.35 | 1201 | 508 | 1088 | C | W3 |  | CW2065 | Q/320582 YZL601-2019 | 1 | 39 |  |  | 1 |  | LN01 |  | 2078 | 1 | WCK05w44000C1 | 0 |  |  | 0 | 0 | 0 |  |  | 1.401 | 1.259 | 2.97 | 1.72 | 3 |  | 2281004917 | 1 | 1
45 | FALSE | 20220606005253 |  |  | LN200657502 | SG35W550 | 0.35 | 1200 | 6.73 | LJ2 |  | W25Y03D001 | D230613000 | W550(1) | CR | 800001 |  | 2066 | 0.35 | 1201 | 508 | 1086 | C | W3 |  | CW2065 | Q/320582 YZL601-2019 | 1 | 39 |  |  | 1 |  | LN01 |  | 2066 | 1 | WCK05w44000C1 | 0 |  |  | 0 | 0 | 0 |  |  | 1.401 | 1.259 | 3.095 | 1.7 | 7 |  | 2281004914 | 1 | 1
46 | FALSE | 20220707151151 |  |  | LN200775501 | SG35W550 | 0.35 | 1200 | 6.735 | LJ2 |  | W26Y01D006 | D232742900 | W550(1) | CR | 800001 |  | 2079 | 0.35 | 1201 | 508 | 1088 | C | W3 |  | CW2065 | Q/320582 YZL601-2019 | 1 | 39 |  |  | 1 |  | LN01 |  | 2079 | 1 | WCK05w44000C1 | 0 |  |  | 0 | 0 | 0 |  |  | 1.135 | 1.318 | 2.905 | 1.73 | 5 |  | 2283006089 | 1 | 1
47 | FALSE | 20220707055149 |  |  | LN200774103 | SG35W550 | 0.35 | 1200 | 6.735 | LJ2 |  | W26Y01D006 | D232749700 | W550(1) | CR | 800001 |  | 2076 | 0.35 | 1201 | 508 | 1088 | C | W3 |  | CW2065 | Q/320582 YZL601-2019 | 1 | 39 |  |  | 1 |  | LN01 |  | 2076 | 1 | WCK05w44000C1 | 0 |  |  | 0 | 0 | 0 |  |  | 1.354 | 1.343 | 3.081 | 1.71 | 5 |  | 2283006085 | 1 | 1
48 | FALSE | 20220707052316 |  |  | LN200773903 | SG35W550 | 0.35 | 1200 | 6.735 | LJ2 |  | W26Y01D006 | D232750700 | W550(1) | CR | 800001 |  | 2089 | 0.35 | 1201 | 508 | 1091 | C | W3 |  | CW2065 | Q/320582 YZL601-2019 | 1 | 39 |  |  | 1 |  | LN01 |  | 2089 | 1 | WCK05w44000C1 | 0 |  |  | 0 | 0 | 0 |  |  | 1.362 | 1.351 | 3.256 | 1.69 | 7 |  | 2283006091 | 1 | 1
49 | FALSE | 20220703230815 |  |  | LN200771902 | SG35W550 | 0.35 | 1200 | 6.755 | LJ2 |  | W25Y06D001 | D231746500 | W550(1) | CR | 800001 |  | 2086 | 0.35 | 1201 | 508 | 1090 | C | W3 |  | CW2065 | Q/320582 YZL601-2019 | 1 | 39 |  |  | 1 |  | LN01 |  | 2086 | 1 | WCK05w44000C1 | 0 |  |  | 0 | 0 | 0 |  |  | 1.201 | 1.274 | 2.869 | 1.73 | 5 |  | 2283005510 | 1 | 1
50 | FALSE | 20220817202556 |  |  | LN200840202 | SG35W550 | 0.35 | 1200 | 6.765 | LJ2 |  | W26Y01D006 | D232744400 | W550(1) | CR | 800001 |  | 2093 | 0.35 | 1201 | 508 | 1091 | C | W3 |  | CW2065 | Q/320582 YZL601-2019 | 1 | 39 |  |  | 1 |  | LN01 |  | 2093 | 1 | WCK05w44000C1 | 0 |  |  | 0 | 0 | 0 |  |  | 1.105 | 1.125 | 3.057 | 1.72 | 6 |  | 2283006088 | 1 | 1
51 | FALSE | 20220817172727 |  |  | LN200839802 | SG35W550 | 0.35 | 1200 | 6.77 | LJ2 |  | W26Y01D006 | D232744700 | W550(1) | CR | 800001 |  | 2098 | 0.35 | 1201 | 508 | 1092 | C | W3 |  | CW2065 | Q/320582 YZL601-2019 | 1 | 39 |  |  | 1 |  | LN01 |  | 2098 | 1 | WCK05w44000C1 | 0 |  |  | 0 | 0 | 0 |  |  | 1.194 | 1.182 | 3.217 | 1.72 | 6 |  | 2283006088 | 1 | 1
52 | FALSE | 20220817195653 |  |  | LN200840402 | SG35W550 | 0.35 | 1200 | 6.775 | LJ2 |  | W26Y01D006 | D232745700 | W550(1) | CR | 800001 |  | 2096 | 0.35 | 1201 | 508 | 1092 | C | W3 |  | CW2065 | Q/320582 YZL601-2019 | 1 | 39 |  |  | 1 |  | LN01 |  | 2096 | 1 | WCK05w44000C1 | 0 |  |  | 0 | 0 | 0 |  |  | 1.105 | 1.125 | 3.275 | 1.69 | 7 |  | 2283006084 | 1 | 1
53 | FALSE | 20220817182232 |  |  | LN200839903 | SG35W550 | 0.35 | 1200 | 6.78 | LJ2 |  | W26Y01D006 | D232745100 | W550(1) | CR | 800001 |  | 2088 | 0.35 | 1201 | 508 | 1090 | C | W3 |  | CW2065 | Q/320582 YZL601-2019 | 1 | 39 |  |  | 1 |  | LN01 |  | 2088 | 1 | WCK05w44000C1 | 0 |  |  | 0 | 0 | 0 |  |  | 1.129 | 1.12 | 3.201 | 1.7 | 6 |  | 2283006084 | 1 | 1
54 | FALSE | 20220707040711 |  |  | LN200774503 | SG35W550 | 0.35 | 1200 | 6.78 | LJ2 |  | W26Y01D006 | D232750200 | W550(1) | CR | 800001 |  | 2084 | 0.35 | 1201 | 508 | 1089 | C | W3 |  | CW2065 | Q/320582 YZL601-2019 | 1 | 39 |  |  | 1 |  | LN01 |  | 2084 | 1 | WCK05w44000C1 | 0 |  |  | 0 | 0 | 0 |  |  | 1.362 | 1.351 | 3.041 | 1.7 | 5 |  | 2283006091 | 1 | 1
55 | FALSE | 20220817163926 |  |  | LN200839603 | SG35W550 | 0.35 | 1200 | 6.785 | LJ2 |  | W25Y06D001 | D231745800 | W550(1) | CR | 800001 |  | 2087 | 0.35 | 1201 | 508 | 1090 | C | W3 |  | CW2065 | Q/320582 YZL601-2019 | 1 | 39 |  |  | 1 |  | LN01 |  | 2087 | 1 | WCK05w44000C1 | 0 |  |  | 0 | 0 | 0 |  |  | 1.194 | 1.182 | 3.026 | 1.73 | 6 |  | 2283005511 | 1 | 1
56 | FALSE | 20220606030424 |  |  | LN200658302 | SG35W550 | 0.35 | 1200 | 6.785 | LJ2 |  | W25Y03D001 | D230612800 | W550(1) | CR | 800001 |  | 2085 | 0.35 | 1201 | 508 | 1090 | C | W3 |  | CW2065 | Q/320582 YZL601-2019 | 1 | 39 |  |  | 1 |  | LN01 |  | 2085 | 1 | WCK05w44000C1 | 0 |  |  | 0 | 0 | 0 |  |  | 1.417 | 1.229 | 2.852 | 1.73 | 6 |  | 2281004914 | 1 | 1
57 | FALSE | 20220817200413 |  |  | LN200840403 | SG35W550 | 0.35 | 1200 | 6.79 | LJ2 |  | W26Y01D006 | D232745700 | W550(1) | CR | 800001 |  | 2089 | 0.35 | 1201 | 508 | 1091 | C | W3 |  | CW2065 | Q/320582 YZL601-2019 | 1 | 39 |  |  | 1 |  | LN01 |  | 2089 | 1 | WCK05w44000C1 | 0 |  |  | 0 | 0 | 0 |  |  | 1.105 | 1.125 | 3.275 | 1.69 | 7 |  | 2283006084 | 1 | 1
58 | FALSE | 20220606035944 |  |  | LN200658201 | SG35W550 | 0.35 | 1200 | 6.795 | LJ2 |  | W25Y03D001 | D230612900 | W550(1) | CR | 800001 |  | 2106 | 0.35 | 1201 | 508 | 1094 | C | W3 |  | CW2065 | Q/320582 YZL601-2019 | 1 | 39 |  |  | 1 |  | LN01 |  | 2106 | 1 | WCK05w44000C1 | 0 |  |  | 0 | 0 | 0 |  |  | 1.43 | 1.282 | 2.996 | 1.71 | 3 |  | 2281004914 | 1 | 1
59 | FALSE | 20220707031752 |  |  | LN200773302 | SG35W550 | 0.35 | 1200 | 6.795 | LJ2 |  | W25Y06D001 | D231745900 | W550(1) | CR | 800001 |  | 2102 | 0.35 | 1201 | 508 | 1093 | C | W3 |  | CW2065 | Q/320582 YZL601-2019 | 1 | 39 |  |  | 1 |  | LN01 |  | 2102 | 1 | WCK05w44000C1 | 0 |  |  | 0 | 0 | 0 |  |  | 1.212 | 1.322 | 2.992 | 1.71 | 5 |  | 2283005511 | 1 | 1
60 | FALSE | 20220606040419 |  |  | LN200658202 | SG35W550 | 0.35 | 1200 | 6.8 | LJ2 |  | W25Y03D001 | D230612900 | W550(1) | CR | 800001 |  | 2108 | 0.35 | 1201 | 508 | 1094 | C | W3 |  | CW2065 | Q/320582 YZL601-2019 | 1 | 39 |  |  | 1 |  | LN01 |  | 2108 | 1 | WCK05w44000C1 | 0 |  |  | 0 | 0 | 0 |  |  | 1.43 | 1.282 | 2.996 | 1.71 | 7 |  | 2281004914 | 1 | 1
61 | FALSE | 20220606035527 |  |  | LN200658303 | SG35W550 | 0.35 | 1200 | 6.8 | LJ2 |  | W25Y03D001 | D230612800 | W550(1) | CR | 800001 |  | 2087 | 0.35 | 1201 | 508 | 1090 | C | W3 |  | CW2065 | Q/320582 YZL601-2019 | 1 | 39 |  |  | 1 |  | LN01 |  | 2087 | 1 | WCK05w44000C1 | 0 |  |  | 0 | 0 | 0 |  |  | 1.417 | 1.229 | 2.852 | 1.73 | 6 |  | 2281004914 | 1 | 1
62 | FALSE | 20220710194811 |  |  | LM200866202 | SG35W550 | 0.35 | 1200 | 6.805 | LJ2 |  | W26Y01D006 | D232742700 | W550(1) | CR | 800001 |  | 2109 | 0.35 | 1201 | 508 | 1095 | C | W3 |  | CW2065 | Q/320582 YZL601-2019 | 1 | 39 |  |  | 1 |  | LM01 |  | 2109 | 1 | WCK05w44000C1 | 0 |  |  | 0 | 0 | 0 |  |  | 1.053 | 1.265 | 3.142 | 1.7 | 2 |  | 2283006085 | 1 | 1
63 | FALSE | 20220707031106 |  |  | LN200773301 | SG35W550 | 0.35 | 1200 | 6.805 | LJ2 |  | W25Y06D001 | D231745900 | W550(1) | CR | 800001 |  | 2104 | 0.35 | 1201 | 508 | 1094 | C | W3 |  | CW2065 | Q/320582 YZL601-2019 | 1 | 39 |  |  | 1 |  | LN01 |  | 2104 | 1 | WCK05w44000C1 | 0 |  |  | 0 | 0 | 0 |  |  | 1.212 | 1.322 | 2.992 | 1.71 | 2 |  | 2283005511 | 1 | 1
64 | FALSE | 20220605050244 |  |  | LN200658601 | SG35W550 | 0.35 | 1200 | 6.805 | LJ2 |  | W25Y03D001 | D230613100 | W550(1) | CR | 800001 |  | 2089 | 0.35 | 1201 | 508 | 1090 | C | W3 |  | CW2065 | Q/320582 YZL601-2019 | 1 | 39 |  |  | 1 |  | LN01 |  | 2089 | 1 | WCK05w44000C1 | 0 |  |  | 0 | 0 | 0 |  |  | 1.354 | 1.165 | 3.221 | 1.69 | 5 |  | 2281004917 | 1 | 1
65 | FALSE | 20220707053720 |  |  | LN200774102 | SG35W550 | 0.35 | 1200 | 6.805 | LJ2 |  | W26Y01D006 | D232749700 | W550(1) | CR | 800001 |  | 2107 | 0.35 | 1201 | 508 | 1094 | C | W3 |  | CW2065 | Q/320582 YZL601-2019 | 1 | 39 |  |  | 1 |  | LN01 |  | 2107 | 1 | WCK05w44000C1 | 0 |  |  | 0 | 0 | 0 |  |  | 1.354 | 1.343 | 3.081 | 1.71 | 4 |  | 2283006085 | 1 | 1
66 | FALSE | 20220605040518 |  |  | LN200659202 | SG35W550 | 0.35 | 1200 | 6.825 | LJ2 |  | W25Y03D001 | D230625400 | W550(1) | CR | 800001 |  | 2096 | 0.35 | 1201 | 508 | 1092 | C | W3 |  | CW2065 | Q/320582 YZL601-2019 | 1 | 39 |  |  | 1 |  | LN01 |  | 2096 | 1 | WCK05w44000C1 | 0 |  |  | 0 | 0 | 0 |  |  | 1.364 | 1.17 | 2.823 | 1.73 | 5 |  | 2281004916 | 1 | 1
67 | FALSE | 20220606043337 |  |  | LN200658402 | SG35W550 | 0.35 | 1200 | 6.825 | LJ3 |  | W25Y03D001 | D230614700 | W550(1) | CR | 800001 |  | 2098 | 0.35 | 1201 | 508 | 1092 | C | W3 |  | CW2065 | Q/320582 YZL601-2019 | 1 | 39 |  |  | 1 |  | LN01 |  | 2098 | 1 | WCK05w44000C1 | 0 |  |  | 0 | 0 | 0 |  |  | 1.417 | 1.229 | 2.788 | 1.73 | 6 |  | 2281004914 | 1 | 1
68 | FALSE | 20220606024341 |  |  | LN200658102 | SG35W550 | 0.35 | 1200 | 6.83 | LJ2 |  | W25Y03D001 | D230625600 | W550(1) | CR | 800001 |  | 2100 | 0.35 | 1201 | 508 | 1093 | C | W3 |  | CW2065 | Q/320582 YZL601-2019 | 1 | 39 |  |  | 1 |  | LN01 |  | 2100 | 1 | WCK05w44000C1 | 0 |  |  | 0 | 0 | 0 |  |  | 1.482 | 1.336 | 2.928 | 1.72 | 4 |  | 2281004916 | 1 | 1
69 | FALSE | 20220703214510 |  |  | LN200771701 | SG35W550 | 0.35 | 1200 | 6.83 | LJ2 |  | W25Y03D001 | D230614200 | W550(1) | CR | 800001 |  | 2108 | 0.35 | 1201 | 508 | 1094 | C | W3 |  | CW2065 | Q/320582 YZL601-2019 | 1 | 39 |  |  | 1 |  | LN01 |  | 2108 | 1 | WCK05w44000C1 | 0 |  |  | 0 | 0 | 0 |  |  | 1.156 | 1.241 | 2.79 | 1.73 | 7 |  | 2281004915 | 1 | 1
70 | FALSE | 20220817190746 |  |  | LN200840103 | SG35W550 | 0.35 | 1200 | 6.83 | LJ2 |  | W26Y01D006 | D232744500 | W550(1) | CR | 800001 |  | 2103 | 0.35 | 1201 | 508 | 1093 | C | W3 |  | CW2065 | Q/320582 YZL601-2019 | 1 | 39 |  |  | 1 |  | LN01 |  | 2103 | 1 | WCK05w44000C1 | 0 |  |  | 0 | 0 | 0 |  |  | 1.129 | 1.12 | 3.139 | 1.7 | 6 |  | 2283006088 | 1 | 1
71 | FALSE | 20220703230354 |  |  | LN200772002 | SG35W550 | 0.35 | 1200 | 6.835 | LJ2 |  | W25Y06D001 | D231745300 | W550(1) | CR | 800001 |  | 2121 | 0.35 | 1201 | 508 | 1097 | C | W3 |  | CW2065 | Q/320582 YZL601-2019 | 1 | 39 |  |  | 1 |  | LN01 |  | 2121 | 1 | WCK05w44000C1 | 0 |  |  | 0 | 0 | 0 |  |  | 1.156 | 1.241 | 2.964 | 1.73 | 4 |  | 2283005511 | 1 | 1
72 | FALSE | 20220817192504 |  |  | LN200840303 | SG35W550 | 0.35 | 1200 | 6.835 | LJ2 |  | W26Y01D006 | D232745400 | W550(1) | CR | 800001 |  | 2107 | 0.35 | 1201 | 508 | 1094 | C | W3 |  | CW2065 | Q/320582 YZL601-2019 | 1 | 39 |  |  | 1 |  | LN01 |  | 2107 | 1 | WCK05w44000C1 | 0 |  |  | 0 | 0 | 0 |  |  | 1.129 | 1.12 | 3.192 | 1.7 | 6 |  | 2283006084 | 1 | 1
73 | FALSE | 20220707144325 |  |  | LN200775301 | SG35W550 | 0.35 | 1200 | 6.84 | LJ2 |  | W26Y01D006 | D231745400 | W550(1) | CR | 800001 |  | 2114 | 0.35 | 1201 | 508 | 1096 | C | W3 |  | CW2065 | Q/320582 YZL601-2019 | 1 | 39 |  |  | 1 |  | LN01 |  | 2114 | 1 | WCK05w44000C1 | 0 |  |  | 0 | 0 | 0 |  |  | 1.135 | 1.318 | 3.145 | 1.69 | 7 |  | 2283005511 | 1 | 1
74 | FALSE | 20220710032321 |  |  | LN200774202 | SG35W550 | 0.35 | 1200 | 6.845 | LJ2 |  | W26Y01D006 | D232744900 | W550(1) | CR | 800001 |  | 2121 | 0.35 | 1201 | 508 | 1097 | C | W3 |  | CW2065 | Q/320582 YZL601-2019 | 1 | 39 |  |  | 1 |  | LN01 |  | 2121 | 1 | WCK05w44000C1 | 0 |  |  | 0 | 0 | 0 |  |  | 1.354 | 1.343 | 3.261 | 1.7 | 5 |  | 2283006088 | 1 | 1
75 | FALSE | 20220707040340 |  |  | LN200773801 | SG35W550 | 0.35 | 1200 | 6.85 | LJ2 |  | W26Y01D006 | D232745600 | W550(1) | CR | 800001 |  | 2118 | 0.35 | 1201 | 508 | 1096 | C | W3 |  | CW2065 | Q/320582 YZL601-2019 | 1 | 39 |  |  | 1 |  | LN01 |  | 2118 | 1 | WCK05w44000C1 | 0 |  |  | 0 | 0 | 0 |  |  | 1.362 | 1.351 | 3.254 | 1.71 | 2 |  | 2283006084 | 1 | 1
76 | FALSE | 20220710033057 |  |  | LN200774203 | SG35W550 | 0.35 | 1200 | 6.85 | LJ2 |  | W26Y01D006 | D232744900 | W550(1) | CR | 800001 |  | 2111 | 0.35 | 1201 | 508 | 1095 | C | W3 |  | CW2065 | Q/320582 YZL601-2019 | 1 | 39 |  |  | 1 |  | LN01 |  | 2111 | 1 | WCK05w44000C1 | 0 |  |  | 0 | 0 | 0 |  |  | 1.354 | 1.343 | 3.261 | 1.7 | 6 |  | 2283006088 | 1 | 1
77 | FALSE | 20220707141621 |  |  | LN200775103 | SG35W550 | 0.35 | 1200 | 6.85 | LJ2 |  | W26Y01D006 | D232749600 | W550(1) | CR | 800001 |  | 2112 | 0.35 | 1201 | 508 | 1095 | C | W3 |  | CW2065 | Q/320582 YZL601-2019 | 1 | 39 |  |  | 1 |  | LN01 |  | 2112 | 1 | WCK05w44000C1 | 0 |  |  | 0 | 0 | 0 |  |  | 1.361 | 1.332 | 2.941 | 1.73 | 3 |  | 2283006085 | 1 | 1
78 | FALSE | 20220707041539 |  |  | LN200773802 | SG35W550 | 0.35 | 1200 | 6.85 | LJ2 |  | W26Y01D006 | D232745600 | W550(1) | CR | 800001 |  | 2119 | 0.35 | 1201 | 508 | 1097 | C | W3 |  | CW2065 | Q/320582 YZL601-2019 | 1 | 39 |  |  | 1 |  | LN01 |  | 2119 | 1 | WCK05w44000C1 | 0 |  |  | 0 | 0 | 0 |  |  | 1.362 | 1.351 | 3.254 | 1.71 | 3 |  | 2283006084 | 1 | 1
79 | FALSE | 20220707140140 |  |  | LN200775101 | SG35W550 | 0.35 | 1200 | 6.86 | LJ2 |  | W26Y01D006 | D232749600 | W550(1) | CR | 800001 |  | 2122 | 0.35 | 1201 | 508 | 1097 | C | W3 |  | CW2065 | Q/320582 YZL601-2019 | 1 | 39 |  |  | 1 |  | LN01 |  | 2122 | 1 | WCK05w44000C1 | 0 |  |  | 0 | 0 | 0 |  |  | 1.361 | 1.332 | 2.941 | 1.73 | 3 |  | 2283006085 | 1 | 1
80 | FALSE | 20220605232319 |  |  | LN200656602 | SG35W550 | 0.35 | 1200 | 6.875 | LJ2 |  | W25Y03D001 | D230624900 | W550(1) | CR | 800001 |  | 2132 | 0.35 | 1201 | 508 | 1099 | C | W3 |  | CW2065 | Q/320582 YZL601-2019 | 1 | 39 |  |  | 1 |  | LN01 |  | 2132 | 1 | WCK05w44000C1 | 0 |  |  | 0 | 0 | 0 |  |  | 1.421 | 1.278 | 3.154 | 1.71 | 4 |  | 2281004917 | 1 | 1
81 | FALSE | 20220707145600 |  |  | LN200775003 | SG35W550 | 0.35 | 1200 | 6.875 | LJ2 |  | W26Y01D006 | D232750000 | W550(1) | CR | 800001 |  | 2119 | 0.35 | 1201 | 508 | 1097 | C | W3 |  | CW2065 | Q/320582 YZL601-2019 | 1 | 39 |  |  | 1 |  | LN01 |  | 2119 | 1 | WCK05w44000C1 | 0 |  |  | 0 | 0 | 0 |  |  | 1.361 | 1.332 | 3.124 | 1.72 | 5 |  | 2283006091 | 1 | 1
82 | FALSE | 20220606014248 |  |  | LN200657603 | SG35W550 | 0.35 | 1200 | 6.88 | LJ2 |  | W25Y03D001 | D230625300 | W550(1) | CR | 800001 |  | 2131 | 0.35 | 1201 | 508 | 1099 | C | W3 |  | CW2065 | Q/320582 YZL601-2019 | 1 | 39 |  |  | 1 |  | LN01 |  | 2131 | 1 | WCK05w44000C1 | 0 |  |  | 0 | 0 | 0 |  |  | 1.482 | 1.336 | 2.874 | 1.72 | 6 |  | 2281004916 | 1 | 1
83 | FALSE | 20220817171419 |  |  | LN200839703 | SG35W550 | 0.35 | 1200 | 6.885 | LJ2 |  | W26Y01D006 | D232745200 | W550(1) | CR | 800001 |  | 2122 | 0.35 | 1201 | 508 | 1097 | C | W3 |  | CW2065 | Q/320582 YZL601-2019 | 1 | 39 |  |  | 1 |  | LN01 |  | 2122 | 1 | WCK05w44000C1 | 0 |  |  | 0 | 0 | 0 |  |  | 1.194 | 1.182 | 3.07 | 1.72 | 7 |  | 2283006085 | 1 | 1
84 | FALSE | 20220605231153 |  |  | LN200656601 | SG35W550 | 0.35 | 1200 | 6.885 | LJ2 |  | W25Y03D001 | D230624900 | W550(1) | CR | 800001 |  | 2132 | 0.35 | 1201 | 508 | 1099 | C | W3 |  | CW2065 | Q/320582 YZL601-2019 | 1 | 39 |  |  | 1 |  | LN01 |  | 2132 | 1 | WCK05w44000C1 | 0 |  |  | 0 | 0 | 0 |  |  | 1.421 | 1.278 | 3.154 | 1.71 | 3 |  | 2281004917 | 1 | 1
85 | FALSE | 20220707045917 |  |  | LN200774002 | SG35W550 | 0.35 | 1200 | 6.885 | LJ2 |  | W26Y01D006 | D231746300 | W550(1) | CR | 800001 |  | 2126 | 0.35 | 1201 | 508 | 1098 | C | W3 |  | CW2065 | Q/320582 YZL601-2019 | 1 | 39 |  |  | 1 |  | LN01 |  | 2126 | 1 | WCK05w44000C1 | 0 |  |  | 0 | 0 | 0 |  |  | 1.354 | 1.343 | 3.368 | 1.7 | 5 |  | 2283005510 | 1 | 1
86 | FALSE | 20220606025140 |  |  | LN200658002 | SG35W550 | 0.35 | 1200 | 6.89 | LJ2 |  | W25Y03D001 | D230613600 | W550(1) | CR | 800001 |  | 2138 | 0.35 | 1201 | 508 | 1100 | C | W3 |  | CW2065 | Q/320582 YZL601-2019 | 1 | 39 |  |  | 1 |  | LN01 |  | 2138 | 1 | WCK05w44000C1 | 0 |  |  | 0 | 0 | 0 |  |  | 1.42 | 1.265 | 2.882 | 1.73 | 7 |  | 2281004915 | 1 | 1
87 | FALSE | 20220707035132 |  |  | LN200774501 | SG35W550 | 0.35 | 1200 | 6.89 | LJ2 |  | W26Y01D006 | D232750200 | W550(1) | CR | 800001 |  | 2122 | 0.35 | 1201 | 508 | 1097 | C | W3 |  | CW2065 | Q/320582 YZL601-2019 | 1 | 39 |  |  | 1 |  | LN01 |  | 2122 | 1 | WCK05w44000C1 | 0 |  |  | 0 | 0 | 0 |  |  | 1.362 | 1.351 | 3.041 | 1.7 | 5 |  | 2283006091 | 1 | 1
88 | FALSE | 20220817170239 |  |  | LN200839702 | SG35W550 | 0.35 | 1200 | 6.895 | LJ2 |  | W26Y01D006 | D232745200 | W550(1) | CR | 800001 |  | 2133 | 0.35 | 1201 | 508 | 1099 | C | W3 |  | CW2065 | Q/320582 YZL601-2019 | 1 | 39 |  |  | 1 |  | LN01 |  | 2133 | 1 | WCK05w44000C1 | 0 |  |  | 0 | 0 | 0 |  |  | 1.194 | 1.182 | 3.07 | 1.72 | 6 |  | 2283006085 | 1 | 1
89 | FALSE | 20220817163552 |  |  | LN200839602 | SG35W550 | 0.35 | 1200 | 6.895 | LJ2 |  | W25Y06D001 | D231745800 | W550(1) | CR | 800001 |  | 2134 | 0.35 | 1201 | 508 | 1100 | C | W3 |  | CW2065 | Q/320582 YZL601-2019 | 1 | 39 |  |  | 1 |  | LN01 |  | 2134 | 1 | WCK05w44000C1 | 0 |  |  | 0 | 0 | 0 |  |  | 1.194 | 1.182 | 3.026 | 1.73 | 6 |  | 2283005511 | 1 | 1
90 | FALSE | 20220606004617 |  |  | LN200657501 | SG35W550 | 0.35 | 1200 | 6.9 | LJ2 |  | W25Y03D001 | D230613000 | W550(1) | CR | 800001 |  | 2117 | 0.35 | 1201 | 508 | 1096 | C | W3 |  | CW2065 | Q/320582 YZL601-2019 | 1 | 39 |  |  | 1 |  | LN01 |  | 2117 | 1 | WCK05w44000C1 | 0 |  |  | 0 | 0 | 0 |  |  | 1.401 | 1.259 | 3.095 | 1.7 | 8 |  | 2281004914 | 1 | 1
91 | FALSE | 20220727015228 |  |  | LN200784203 | SG35W550 | 0.35 | 1200 | 6.91 | LJ2 |  | W22A02D028 | D224354500 | W550(1) | CR | 800001 |  | 2136 | 0.35 | 1201 | 508 | 1100 | C | W3 |  | CW2065 | Q/320582 YZL601-2019 | 1 | 39 |  |  | 1 |  | LN01 |  | 2136 | 1 | WCK05w44000C1 | 0 |  |  | 0 | 0 | 0 |  |  | 1.274 | 1.222 | 2.829 | 1.71 | 7 |  | 2281001291 | 1 | 1
92 | FALSE | 20220817191818 |  |  | LN200840302 | SG35W550 | 0.35 | 1200 | 6.91 | LJ2 |  | W26Y01D006 | D232745400 | W550(1) | CR | 800001 |  | 2140 | 0.35 | 1201 | 508 | 1101 | C | W3 |  | CW2065 | Q/320582 YZL601-2019 | 1 | 39 |  |  | 1 |  | LN01 |  | 2140 | 1 | WCK05w44000C1 | 0 |  |  | 0 | 0 | 0 |  |  | 1.129 | 1.12 | 3.192 | 1.7 | 6 |  | 2283006084 | 1 | 1
93 | FALSE | 20220707050503 |  |  | LN200773901 | SG35W550 | 0.35 | 1200 | 6.92 | LJ2 |  | W26Y01D006 | D232750700 | W550(1) | CR | 800001 |  | 2146 | 0.35 | 1201 | 508 | 1102 | C | W3 |  | CW2065 | Q/320582 YZL601-2019 | 1 | 39 |  |  | 1 |  | LN01 |  | 2146 | 1 | WCK05w44000C1 | 0 |  |  | 0 | 0 | 0 |  |  | 1.362 | 1.351 | 3.256 | 1.69 | 4 |  | 2283006091 | 1 | 1
94 | FALSE | 20220606023446 |  |  | LN200658101 | SG35W550 | 0.35 | 1200 | 6.925 | LJ2 |  | W25Y03D001 | D230625600 | W550(1) | CR | 800001 |  | 2129 | 0.35 | 1201 | 508 | 1099 | C | W3 |  | CW2065 | Q/320582 YZL601-2019 | 1 | 39 |  |  | 1 |  | LN01 |  | 2129 | 1 | WCK05w44000C1 | 0 |  |  | 0 | 0 | 0 |  |  | 1.482 | 1.336 | 2.928 | 1.72 | 4 |  | 2281004916 | 1 | 1
95 | FALSE | 20220707050842 |  |  | LN200773902 | SG35W550 | 0.35 | 1200 | 6.93 | LJ2 |  | W26Y01D006 | D232750700 | W550(1) | CR | 800001 |  | 2151 | 0.35 | 1201 | 508 | 1103 | C | W3 |  | CW2065 | Q/320582 YZL601-2019 | 1 | 39 |  |  | 1 |  | LN01 |  | 2151 | 1 | WCK05w44000C1 | 0 |  |  | 0 | 0 | 0 |  |  | 1.362 | 1.351 | 3.256 | 1.69 | 4 |  | 2283006091 | 1 | 1
96 | FALSE | 20220709093106 |  |  | LN200775701 | SG35W550 | 0.35 | 1200 | 6.935 | LJ2 |  | W26Y01D006 | D232750900 | W550(1) | CR | 800001 |  | 2142 | 0.35 | 1201 | 508 | 1101 | C | W3 |  | CW2065 | Q/320582 YZL601-2019 | 1 | 39 |  |  | 1 |  | LN01 |  | 2142 | 1 | WCK05w44000C1 | 0 |  |  | 0 | 0 | 0 |  |  | 1.119 | 1.294 | 3.085 | 1.71 | 6 |  | 2283006091 | 1 | 1
97 | FALSE | 20220710031739 |  |  | LN200774201 | SG35W550 | 0.35 | 1200 | 6.945 | LJ2 |  | W26Y01D006 | D232744900 | W550(1) | CR | 800001 |  | 2148 | 0.35 | 1201 | 508 | 1103 | C | W3 |  | CW2065 | Q/320582 YZL601-2019 | 1 | 39 |  |  | 1 |  | LN01 |  | 2148 | 1 | WCK05w44000C1 | 0 |  |  | 0 | 0 | 0 |  |  | 1.354 | 1.343 | 3.261 | 1.7 | 4 |  | 2283006088 | 1 | 1
98 | FALSE | 20220707033159 |  |  | LN200774301 | SG35W550 | 0.35 | 1200 | 6.965 | LJ2 |  | W26Y01D006 | D232745300 | W550(1) | CR | 800001 |  | 2151 | 0.35 | 1201 | 508 | 1103 | C | W3 |  | CW2065 | Q/320582 YZL601-2019 | 1 | 39 |  |  | 1 |  | LN01 |  | 2151 | 1 | WCK05w44000C1 | 0 |  |  | 0 | 0 | 0 |  |  | 1.165 | 1.302 | 3.113 | 1.71 | 5 |  | 2283006085 | 1 | 1
99 | FALSE | 20220707131116 |  |  | LN200774602 | SG35W550 | 0.35 | 1200 | 6.965 | LJ2 |  | W26Y01D006 | D232750600 | W550(1) | CR | 800001 |  | 2154 | 0.35 | 1201 | 508 | 1104 | C | W3 |  | CW2065 | Q/320582 YZL601-2019 | 1 | 39 |  |  | 1 |  | LN01 |  | 2154 | 1 | WCK05w44000C1 | 0 |  |  | 0 | 0 | 0 |  |  | 1.318 | 1.322 | 3.035 | 1.73 | 3 |  | 2283006091 | 1 | 1
100 | FALSE | 20220708060104 |  |  | LN200774402 | SG35W550 | 0.35 | 1200 | 6.975 | LJ2 |  | W26Y01D006 | D232745500 | W550(1) | CR | 800001 |  | 2157 | 0.35 | 1201 | 508 | 1104 | C | W3 |  | CW2065 | Q/320582 YZL601-2019 | 1 | 39 |  |  | 1 |  | LN01 |  | 2157 | 1 | WCK05w44000C1 | 0 |  |  | 0 | 0 | 0 |  |  | 1.204 | 1.334 | 3.014 | 1.73 | 5 |  | 2283006084 | 1 | 1
101 | FALSE | 20220606021021 |  |  | LN200657901 | SG35W550 | 0.35 | 1200 | 6.975 | LJ2 |  | W25Y03D001 | D230625200 | W550(1) | CR | 800001 |  | 2146 | 0.35 | 1201 | 508 | 1102 | C | W3 |  | CW2065 | Q/320582 YZL601-2019 | 1 | 39 |  |  | 1 |  | LN01 |  | 2146 | 1 | WCK05w44000C1 | 0 |  |  | 0 | 0 | 0 |  |  | 1.417 | 1.229 | 2.78 | 1.73 | 5 |  | 2281004916 | 1 | 1
102 | FALSE | 20220817191454 |  |  | LN200840301 | SG35W550 | 0.35 | 1200 | 6.985 | LJ2 |  | W26Y01D006 | D232745400 | W550(1) | CR | 800001 |  | 2162 | 0.35 | 1201 | 508 | 1105 | C | W3 |  | CW2065 | Q/320582 YZL601-2019 | 1 | 39 |  |  | 1 |  | LN01 |  | 2162 | 1 | WCK05w44000C1 | 0 |  |  | 0 | 0 | 0 |  |  | 1.129 | 1.12 | 3.192 | 1.7 | 7 |  | 2283006084 | 1 | 1
103 | FALSE | 20220817180833 |  |  | LN200839901 | SG35W550 | 0.35 | 1200 | 6.985 | LJ2 |  | W26Y01D006 | D232745100 | W550(1) | CR | 800001 |  | 2160 | 0.35 | 1201 | 508 | 1105 | C | W3 |  | CW2065 | Q/320582 YZL601-2019 | 1 | 39 |  |  | 1 |  | LN01 |  | 2160 | 1 | WCK05w44000C1 | 0 |  |  | 0 | 0 | 0 |  |  | 1.129 | 1.12 | 3.201 | 1.7 | 7 |  | 2283006084 | 1 | 1
104 | FALSE | 20220606020625 |  |  | LN200657801 | SG35W550 | 0.35 | 1200 | 6.99 | LJ2 |  | W25Y03D001 | D230625900 | W550(1) | CR | 800001 |  | 2164 | 0.35 | 1201 | 508 | 1106 | C | W3 |  | CW2065 | Q/320582 YZL601-2019 | 1 | 39 |  |  | 1 |  | LN01 |  | 2164 | 1 | WCK05w44000C1 | 0 |  |  | 0 | 0 | 0 |  |  | 1.42 | 1.265 | 2.849 | 1.73 | 5 |  | 2281004916 | 1 | 1
105 | FALSE | 20220606044118 |  |  | LN200658502 | SG35W550 | 0.35 | 1200 | 6.99 | LJ3 |  | W25Y03D001 | D230614400 | W550(1) | CR | 800001 |  | 2167 | 0.35 | 1201 | 508 | 1106 | C | W3 |  | CW2065 | Q/320582 YZL601-2019 | 1 | 39 |  |  | 1 |  | LN01 |  | 2167 | 1 | WCK05w44000C1 | 0 |  |  | 0 | 0 | 0 |  |  | 1.42 | 1.265 | 2.798 | 1.73 | 4 |  | 2281004914 | 1 | 1
106 | FALSE | 20220606022127 |  |  | LN200657902 | SG35W550 | 0.35 | 1200 | 6.99 | LJ2 |  | W25Y03D001 | D230625200 | W550(1) | CR | 800001 |  | 2152 | 0.35 | 1201 | 508 | 1103 | C | W3 |  | CW2065 | Q/320582 YZL601-2019 | 1 | 39 |  |  | 1 |  | LN01 |  | 2152 | 1 | WCK05w44000C1 | 0 |  |  | 0 | 0 | 0 |  |  | 1.417 | 1.229 | 2.78 | 1.73 | 3 |  | 2281004916 | 1 | 1
107 | FALSE | 20220703225929 |  |  | LN200772001 | SG35W550 | 0.35 | 1200 | 6.99 | LJ2 |  | W25Y06D001 | D231745300 | W550(1) | CR | 800001 |  | 2164 | 0.35 | 1201 | 508 | 1106 | C | W3 |  | CW2065 | Q/320582 YZL601-2019 | 1 | 39 |  |  | 1 |  | LN01 |  | 2164 | 1 | WCK05w44000C1 | 0 |  |  | 0 | 0 | 0 |  |  | 1.156 | 1.241 | 2.964 | 1.73 | 6 |  | 2283005511 | 1 | 1
108 | FALSE | 20220606024755 |  |  | LN200658001 | SG35W550 | 0.35 | 1200 | 6.995 | LJ3 |  | W25Y03D001 | D230613600 | W550(1) | CR | 800001 |  | 2165 | 0.35 | 1201 | 508 | 1106 | C | W3 |  | CW2065 | Q/320582 YZL601-2019 | 1 | 39 |  |  | 1 |  | LN01 |  | 2165 | 1 | WCK05w44000C1 | 0 |  |  | 0 | 0 | 0 |  |  | 1.42 | 1.265 | 2.882 | 1.73 | 7 |  | 2281004915 | 1 | 1
109 | FALSE | 20220609172508 |  |  | LN200656402 | SG35W550 | 0.35 | 1200 | 6.995 | LJ2 |  | W23T01D003 | D228182300 | W550(1) | CR | 800001 |  | 2165 | 0.35 | 1201 | 508 | 1106 | C | W3 |  | CW2065 | Q/320582 YZL601-2019 | 1 | 39 |  |  | 1 |  | LN01 |  | 2165 | 1 | WCK05w44000C1 | 0 |  |  | 0 | 0 | 0 |  |  | 1.453 | 1.321 | 3.08 | 1.71 | 5 |  | 2281003526 | 1 | 1
110 | FALSE | 20220606043023 |  |  | LN200658501 | SG35W550 | 0.35 | 1200 | 6.995 | LJ2 |  | W25Y03D001 | D230614400 | W550(1) | CR | 800001 |  | 2164 | 0.35 | 1201 | 508 | 1106 | C | W3 |  | CW2065 | Q/320582 YZL601-2019 | 1 | 39 |  |  | 1 |  | LN01 |  | 2164 | 1 | WCK05w44000C1 | 0 |  |  | 0 | 0 | 0 |  |  | 1.42 | 1.265 | 2.798 | 1.73 | 4 |  | 2281004914 | 1 | 1
111 | FALSE | 20220609172205 |  |  | LN200656401 | SG35W550 | 0.35 | 1200 | 7 | LJ2 |  | W23T01D003 | D228182300 | W550(1) | CR | 800001 |  | 2169 | 0.35 | 1201 | 508 | 1107 | C | W3 |  | CW2065 | Q/320582 YZL601-2019 | 1 | 39 |  |  | 1 |  | LN01 |  | 2169 | 1 | WCK05w44000C1 | 0 |  |  | 0 | 0 | 0 |  |  | 1.453 | 1.321 | 3.08 | 1.71 | 4 |  | 2281003526 | 1 | 1
112 | FALSE | 20220817185257 |  |  | LN200840101 | SG35W550 | 0.35 | 1200 | 7 | LJ3 |  | W26Y01D006 | D232744500 | W550(1) | CR | 800001 |  | 2163 | 0.35 | 1201 | 508 | 1106 | C | W3 |  | CW2065 | Q/320582 YZL601-2019 | 1 | 39 |  |  | 1 |  | LN01 |  | 2163 | 1 | WCK05w44000C1 | 0 |  |  | 0 | 0 | 0 |  |  | 1.129 | 1.12 | 3.139 | 1.7 | 6 |  | 2283006088 | 1 | 1
113 | FALSE | 20220606021835 |  |  | LN200657802 | SG35W550 | 0.35 | 1200 | 7.01 | LJ3 |  | W25Y03D001 | D230625900 | W550(1) | CR | 800001 |  | 2170 | 0.35 | 1201 | 508 | 1107 | C | W3 |  | CW2065 | Q/320582 YZL601-2019 | 1 | 39 |  |  | 1 |  | LN01 |  | 2170 | 1 | WCK05w44000C1 | 0 |  |  | 0 | 0 | 0 |  |  | 1.42 | 1.265 | 2.849 | 1.73 | 6 |  | 2281004916 | 1 | 1
114 | FALSE | 20220817172103 |  |  | LN200839801 | SG35W550 | 0.35 | 1200 | 7.01 | LJ2 |  | W26Y01D006 | D232744700 | W550(1) | CR | 800001 |  | 2171 | 0.35 | 1201 | 508 | 1107 | C | W3 |  | CW2065 | Q/320582 YZL601-2019 | 1 | 39 |  |  | 1 |  | LN01 |  | 2171 | 1 | WCK05w44000C1 | 0 |  |  | 0 | 0 | 0 |  |  | 1.194 | 1.182 | 3.217 | 1.72 | 5 |  | 2283006088 | 1 | 1
115 | FALSE | 20220708055629 |  |  | LN200774401 | SG35W550 | 0.35 | 1200 | 7.01 | LJ2 |  | W26Y01D006 | D232745500 | W550(1) | CR | 800001 |  | 2171 | 0.35 | 1201 | 508 | 1107 | C | W3 |  | CW2065 | Q/320582 YZL601-2019 | 1 | 39 |  |  | 1 |  | LN01 |  | 2171 | 1 | WCK05w44000C1 | 0 |  |  | 0 | 0 | 0 |  |  | 1.204 | 1.334 | 3.014 | 1.73 | 4 |  | 2283006084 | 1 | 1
116 | FALSE | 20220817165528 |  |  | LN200839701 | SG35W550 | 0.35 | 1200 | 7.015 | LJ2 |  | W26Y01D006 | D232745200 | W550(1) | CR | 800001 |  | 2170 | 0.35 | 1201 | 508 | 1107 | C | W3 |  | CW2065 | Q/320582 YZL601-2019 | 1 | 39 |  |  | 1 |  | LN01 |  | 2170 | 1 | WCK05w44000C1 | 0 |  |  | 0 | 0 | 0 |  |  | 1.194 | 1.182 | 3.07 | 1.72 | 6 |  | 2283006085 | 1 | 1
117 | FALSE | 20220817185618 |  |  | LN200840102 | SG35W550 | 0.35 | 1200 | 7.02 | LJ3 |  | W26Y01D006 | D232744500 | W550(1) | CR | 800001 |  | 2173 | 0.35 | 1201 | 508 | 1108 | C | W3 |  | CW2065 | Q/320582 YZL601-2019 | 1 | 39 |  |  | 1 |  | LN01 |  | 2173 | 1 | WCK05w44000C1 | 0 |  |  | 0 | 0 | 0 |  |  | 1.129 | 1.12 | 3.139 | 1.7 | 7 |  | 2283006088 | 1 | 1
118 | FALSE | 20220817181848 |  |  | LN200839902 | SG35W550 | 0.35 | 1200 | 7.02 | LJ2 |  | W26Y01D006 | D232745100 | W550(1) | CR | 800001 |  | 2171 | 0.35 | 1201 | 508 | 1107 | C | W3 |  | CW2065 | Q/320582 YZL601-2019 | 1 | 39 |  |  | 1 |  | LN01 |  | 2171 | 1 | WCK05w44000C1 | 0 |  |  | 0 | 0 | 0 |  |  | 1.129 | 1.12 | 3.201 | 1.7 | 7 |  | 2283006084 | 1 | 1
119 | FALSE | 20220817162817 |  |  | LN200839601 | SG35W550 | 0.35 | 1200 | 7.02 | LJ2 |  | W25Y06D001 | D231745800 | W550(1) | CR | 800001 |  | 2174 | 0.35 | 1201 | 508 | 1108 | C | W3 |  | CW2065 | Q/320582 YZL601-2019 | 1 | 39 |  |  | 1 |  | LN01 |  | 2174 | 1 | WCK05w44000C1 | 0 |  |  | 0 | 0 | 0 |  |  | 1.194 | 1.182 | 3.026 | 1.73 | 5 |  | 2283005511 | 1 | 1
120 | FALSE | 20220605040201 |  |  | LN200659201 | SG35W550 | 0.35 | 1200 | 7.025 | LJ2 |  | W25Y03D001 | D230625400 | W550(1) | CR | 800001 |  | 2158 | 0.35 | 1201 | 508 | 1104 | C | W3 |  | CW2065 | Q/320582 YZL601-2019 | 1 | 39 |  |  | 1 |  | LN01 |  | 2158 | 1 | WCK05w44000C1 | 0 |  |  | 0 | 0 | 0 |  |  | 1.364 | 1.17 | 2.823 | 1.73 | 6 |  | 2281004916 | 1 | 1
121 | FALSE | 20220606014642 |  |  | LN200657702 | SG35W550 | 0.35 | 1200 | 7.035 | LJ2 |  | W25Y03D001 | D230613700 | W550(1) | CR | 800001 |  | 2164 | 0.35 | 1201 | 508 | 1106 | C | W3 |  | CW2065 | Q/320582 YZL601-2019 | 1 | 39 |  |  | 1 |  | LN01 |  | 2164 | 1 | WCK05w44000C1 | 0 |  |  | 0 | 0 | 0 |  |  | 1.482 | 1.336 | 3.035 | 1.71 | 7 |  | 2281004915 | 1 | 1
122 | FALSE | 20220606013729 |  |  | LN200657701 | SG35W550 | 0.35 | 1200 | 7.035 | LJ2 |  | W25Y03D001 | D230613700 | W550(1) | CR | 800001 |  | 2162 | 0.35 | 1201 | 508 | 1105 | C | W3 |  | CW2065 | Q/320582 YZL601-2019 | 1 | 39 |  |  | 1 |  | LN01 |  | 2162 | 1 | WCK05w44000C1 | 0 |  |  | 0 | 0 | 0 |  |  | 1.482 | 1.336 | 3.035 | 1.71 | 7 |  | 2281004915 | 1 | 1
123 | FALSE | 20220606042714 |  |  | LN200658401 | SG35W550 | 0.35 | 1200 | 7.04 | LJ2 |  | W25Y03D001 | D230614700 | W550(1) | CR | 800001 |  | 2164 | 0.35 | 1201 | 508 | 1106 | C | W3 |  | CW2065 | Q/320582 YZL601-2019 | 1 | 39 |  |  | 1 |  | LN01 |  | 2164 | 1 | WCK05w44000C1 | 0 |  |  | 0 | 0 | 0 |  |  | 1.417 | 1.229 | 2.788 | 1.73 | 3 |  | 2281004914 | 1 | 1
124 | FALSE | 20220704233958 |  |  | LN200776203 | SG35W550 | 0.35 | 1200 | 7.05 | LJ3 |  | W25Y06D001 | D231746000 | W550(1) | CR | 800001 |  | 2175 | 0.35 | 1201 | 508 | 1108 | C | W3 |  | CW2065 | Q/320582 YZL601-2019 | 1 | 39 |  |  | 1 |  | LN01 |  | 2175 | 1 | WCK05w44000C1 | 0 |  |  | 0 | 0 | 0 |  |  | 1.037 | 1.234 | 2.987 | 1.72 | 7 |  | 2283005511 | 1 | 1
125 | FALSE | 20220815111830 |  |  | LM200974902 | SG35W550 | 0.35 | 1200 | 7.065 | LJ2 |  | W25Y06D001 | D231745500 | W550(1) | CR | 800001 |  | 2187 | 0.35 | 1201 | 508 | 1110 | C | W3 |  | CW2065 | Q/320582 YZL601-2019 | 1 | 39 |  |  | 1 |  | LM01 |  | 2187 | 1 | WCK05w44000C1 | 0 |  |  | 0 | 0 | 0 |  |  | 1.249 | 1.15 | 2.967 | 1.73 | 5 |  | 2283005511 | 1 | 1
126 | FALSE | 20220817194959 |  |  | LN200840401 | SG35W550 | 0.35 | 1200 | 7.07 | LJ2 |  | W26Y01D006 | D232745700 | W550(1) | CR | 800001 |  | 2187 | 0.35 | 1201 | 508 | 1110 | C | W3 |  | CW2065 | Q/320582 YZL601-2019 | 1 | 39 |  |  | 1 |  | LN01 |  | 2187 | 1 | WCK05w44000C1 | 0 |  |  | 0 | 0 | 0 |  |  | 1.105 | 1.125 | 3.275 | 1.69 | 5 |  | 2283006084 | 1 | 1
127 | FALSE | 20220707140546 |  |  | LN200775102 | SG35W550 | 0.35 | 1200 | 7.075 | LJ2 |  | W26Y01D006 | D232749600 | W550(1) | CR | 800001 |  | 2190 | 0.35 | 1201 | 508 | 1111 | C | W3 |  | CW2065 | Q/320582 YZL601-2019 | 1 | 39 |  |  | 1 |  | LN01 |  | 2190 | 1 | WCK05w44000C1 | 0 |  |  | 0 | 0 | 0 |  |  | 1.361 | 1.332 | 2.941 | 1.73 | 5 |  | 2283006085 | 1 | 1
128 | FALSE | 20220608225330 |  |  | LN200656701 | SG35W550 | 0.35 | 1200 | 7.095 | LJ2 |  | W25Y03D001 | D230613400 | W550(1) | CR | 800001 |  | 2182 | 0.35 | 1201 | 508 | 1109 | C | W3 |  | CW2065 | Q/320582 YZL601-2019 | 1 | 39 |  |  | 1 |  | LN01 |  | 2182 | 1 | WCK05w44000C1 | 0 |  |  | 0 | 0 | 0 |  |  | 1.421 | 1.278 | 3.032 | 1.72 | 6 |  | 2281004917 | 1 | 1
129 | FALSE | 20220709101844 |  |  | LN200775803 | SG35W550 | 0.35 | 1200 | 7.105 | LJ2 |  | W26Y01D006 | D232744300 | W550(1) | CR | 800001 |  | 2181 | 0.35 | 1201 | 508 | 1109 | C | W3 |  | CW2065 | Q/320582 YZL601-2019 | 1 | 39 |  |  | 1 |  | LN01 |  | 2181 | 1 | WCK05w44000C1 | 0 |  |  | 0 | 0 | 0 |  |  | 1.119 | 1.294 | 2.873 | 1.73 | 6 |  | 2283006089 | 1 | 1
130 | FALSE | 20220707143839 |  |  | LN200775001 | SG35W550 | 0.35 | 1200 | 7.115 | LJ2 |  | W26Y01D006 | D232750000 | W550(1) | CR | 800001 |  | 2199 | 0.35 | 1201 | 508 | 1113 | C | W3 |  | CW2065 | Q/320582 YZL601-2019 | 1 | 39 |  |  | 1 |  | LN01 |  | 2199 | 1 | WCK05w44000C1 | 0 |  |  | 0 | 0 | 0 |  |  | 1.361 | 1.332 | 3.124 | 1.72 | 4 |  | 2283006091 | 1 | 1
131 | FALSE | 20220707145152 |  |  | LN200775002 | SG35W550 | 0.35 | 1200 | 7.125 | LJ2 |  | W26Y01D006 | D232750000 | W550(1) | CR | 800001 |  | 2203 | 0.35 | 1201 | 508 | 1113 | C | W3 |  | CW2065 | Q/320582 YZL601-2019 | 1 | 39 |  |  | 1 |  | LN01 |  | 2203 | 1 | WCK05w44000C1 | 0 |  |  | 0 | 0 | 0 |  |  | 1.361 | 1.332 | 3.124 | 1.72 | 5 |  | 2283006091 | 1 | 1
132 | FALSE | 20220606002046 |  |  | LN200657401 | SG35W550 | 0.35 | 1200 | 7.145 | LJ2 |  | W25Y03D001 | D230625100 | W550(1) | CR | 800001 |  | 2198 | 0.35 | 1201 | 508 | 1112 | C | W3 |  | CW2065 | Q/320582 YZL601-2019 | 1 | 39 |  |  | 1 |  | LN01 |  | 2198 | 1 | WCK05w44000C1 | 0 |  |  | 0 | 0 | 0 |  |  | 1.401 | 1.259 | 2.962 | 1.72 | 4 |  | 2281004916 | 1 | 1
133 | FALSE | 20220707130333 |  |  | LN200774601 | SG35W550 | 0.35 | 1200 | 7.15 | LJ2 |  | W26Y01D006 | D232750600 | W550(1) | CR | 800001 |  | 2211 | 0.35 | 1201 | 508 | 1115 | C | W3 |  | CW2065 | Q/320582 YZL601-2019 | 1 | 39 |  |  | 1 |  | LN01 |  | 2211 | 1 | WCK05w44000C1 | 0 |  |  | 0 | 0 | 0 |  |  | 1.318 | 1.322 | 3.035 | 1.73 | 7 |  | 2283006091 | 1 | 1
134 | FALSE | 20220707053449 |  |  | LN200774101 | SG35W550 | 0.35 | 1200 | 7.16 | LJ2 |  | W26Y01D006 | D232749700 | W550(1) | CR | 800001 |  | 2214 | 0.35 | 1201 | 508 | 1116 | C | W3 |  | CW2065 | Q/320582 YZL601-2019 | 1 | 39 |  |  | 1 |  | LN01 |  | 2214 | 1 | WCK05w44000C1 | 0 |  |  | 0 | 0 | 0 |  |  | 1.354 | 1.343 | 3.081 | 1.71 | 5 |  | 2283006085 | 1 | 1
135 | FALSE | 20220703231804 |  |  | LN200771903 | SG35W550 | 0.35 | 1200 | 7.165 | LJ2 |  | W25Y06D001 | D231746500 | W550(1) | CR | 800001 |  | 2204 | 0.35 | 1201 | 508 | 1114 | C | W3 |  | CW2065 | Q/320582 YZL601-2019 | 1 | 39 |  |  | 1 |  | LN01 |  | 2204 | 1 | WCK05w44000C1 | 0 |  |  | 0 | 0 | 0 |  |  | 1.201 | 1.274 | 2.869 | 1.73 | 6 |  | 2283005510 | 1 | 1
136 | FALSE | 20220707144819 |  |  | LN200775302 | SG35W550 | 0.35 | 1200 | 7.175 | LJ2 |  | W26Y01D006 | D231745400 | W550(1) | CR | 800001 |  | 2219 | 0.35 | 1201 | 508 | 1117 | C | W3 |  | CW2065 | Q/320582 YZL601-2019 | 1 | 39 |  |  | 1 |  | LN01 |  | 2219 | 1 | WCK05w44000C1 | 0 |  |  | 0 | 0 | 0 |  |  | 1.135 | 1.318 | 3.145 | 1.69 | 6 |  | 2283005511 | 1 | 1
137 | FALSE | 20220613015335 |  |  | LN200680200 | SG35W550 | 0.35 | 1200 | 7.175 | LJ2 |  | W1CY02D006 | D222637302 | W550(1) | CR | 800001 |  | 2194 | 0.35 | 1201 | 508 | 1112 | C | W3 |  | CW2065 | Q/320582 YZL601-2019 | 1 | 39 |  |  | 1 |  | LN01 |  | 2194 | 1 | WCK05w44000C1 | 0 |  |  | 0 | 0 | 0 |  |  | 0.997 | 0.834 | 2.997 | 1.72 | 6 |  | 2282000036 | 1 | 1
138 | FALSE | 20220709093449 |  |  | LN200775702 | SG35W550 | 0.35 | 1200 | 7.18 | LJ2 |  | W26Y01D006 | D232750900 | W550(1) | CR | 800001 |  | 2220 | 0.35 | 1201 | 508 | 1117 | C | W3 |  | CW2065 | Q/320582 YZL601-2019 | 1 | 39 |  |  | 1 |  | LN01 |  | 2220 | 1 | WCK05w44000C1 | 0 |  |  | 0 | 0 | 0 |  |  | 1.119 | 1.294 | 3.085 | 1.71 | 4 |  | 2283006091 | 1 | 1
139 | FALSE | 20220707035833 |  |  | LN200774502 | SG35W550 | 0.35 | 1200 | 7.18 | LJ2 |  | W26Y01D006 | D232750200 | W550(1) | CR | 800001 |  | 2213 | 0.35 | 1201 | 508 | 1116 | C | W3 |  | CW2065 | Q/320582 YZL601-2019 | 1 | 39 |  |  | 1 |  | LN01 |  | 2213 | 1 | WCK05w44000C1 | 0 |  |  | 0 | 0 | 0 |  |  | 1.362 | 1.351 | 3.041 | 1.7 | 5 |  | 2283006091 | 1 | 1
140 | FALSE | 20220606002609 |  |  | LN200657402 | SG35W550 | 0.35 | 1200 | 7.18 | LJ2 |  | W25Y03D001 | D230625100 | W550(1) | CR | 800001 |  | 2206 | 0.35 | 1201 | 508 | 1114 | C | W3 |  | CW2065 | Q/320582 YZL601-2019 | 1 | 39 |  |  | 1 |  | LN01 |  | 2206 | 1 | WCK05w44000C1 | 0 |  |  | 0 | 0 | 0 |  |  | 1.401 | 1.259 | 2.962 | 1.72 | 3 |  | 2281004916 | 1 | 1
141 | FALSE | 20220608225942 |  |  | LN200656702 | SG35W550 | 0.35 | 1200 | 7.185 | LJ2 |  | W25Y03D001 | D230613400 | W550(1) | CR | 800001 |  | 2211 | 0.35 | 1201 | 508 | 1115 | C | W3 |  | CW2065 | Q/320582 YZL601-2019 | 1 | 39 |  |  | 1 |  | LN01 |  | 2211 | 1 | WCK05w44000C1 | 0 |  |  | 0 | 0 | 0 |  |  | 1.421 | 1.278 | 3.032 | 1.72 | 5 |  | 2281004917 | 1 | 1
142 | FALSE | 20220815111135 |  |  | LM200974901 | SG35W550 | 0.35 | 1200 | 7.205 | LJ2 |  | W25Y06D001 | D231745500 | W550(1) | CR | 800001 |  | 2230 | 0.35 | 1201 | 508 | 1119 | C | W3 |  | CW2065 | Q/320582 YZL601-2019 | 1 | 39 |  |  | 1 |  | LM01 |  | 2230 | 1 | WCK05w44000C1 | 0 |  |  | 0 | 0 | 0 |  |  | 1.249 | 1.15 | 2.967 | 1.73 | 4 |  | 2283005511 | 1 | 1
143 | FALSE | 20220608232251 |  |  | LN200656801 | SG35W550 | 0.35 | 1200 | 7.21 | LJ2 |  | W25Y03D001 | D230613300 | W550(1) | CR | 800001 |  | 2219 | 0.35 | 1201 | 508 | 1117 | C | W3 |  | CW2065 | Q/320582 YZL601-2019 | 1 | 39 |  |  | 1 |  | LN01 |  | 2219 | 1 | WCK05w44000C1 | 0 |  |  | 0 | 0 | 0 |  |  | 1.421 | 1.278 | 2.91 | 1.72 | 7 |  | 2281004917 | 1 | 1
144 | FALSE | 20220707142018 |  |  | LN200775202 | SG35W550 | 0.35 | 1200 | 7.245 | LJ2 |  | W26Y01D006 | D232744001 | W550(1) | CR | 800001 |  | 2231 | 0.35 | 1201 | 508 | 1119 | C | W3 |  | CW2065 | Q/320582 YZL601-2019 | 1 | 39 |  |  | 1 |  | LN01 |  | 2231 | 1 | WCK05w44000C1 | 0 |  |  | 0 | 0 | 0 |  |  | 1.361 | 1.332 | 2.906 | 1.74 | 8 |  | 2283006089 | 1 | 1
145 | FALSE | 20220707041907 |  |  | LN200773601 | SG35W550 | 0.35 | 1200 | 7.265 | LJ2 |  | W26Y01D006 | D232745000 | W550(1) | CR | 800001 |  | 2242 | 0.35 | 1201 | 508 | 1121 | C | W3 |  | CW2065 | Q/320582 YZL601-2019 | 1 | 39 |  |  | 1 |  | LN01 |  | 2242 | 1 | WCK05w44000C1 | 0 |  |  | 0 | 0 | 0 |  |  | 1.165 | 1.302 | 2.953 | 1.72 | 8 |  | 2283006084 | 1 | 1
146 | FALSE | 20220707045404 |  |  | LN200774001 | SG35W550 | 0.35 | 1200 | 7.27 | LJ2 |  | W26Y01D006 | D231746300 | W550(1) | CR | 800001 |  | 2243 | 0.35 | 1201 | 508 | 1122 | C | W3 |  | CW2065 | Q/320582 YZL601-2019 | 1 | 39 |  |  | 1 |  | LN01 |  | 2243 | 1 | WCK05w44000C1 | 0 |  |  | 0 | 0 | 0 |  |  | 1.354 | 1.343 | 3.368 | 1.7 | 5 |  | 2283005510 | 1 | 1
147 | FALSE | 20220707042752 |  |  | LN200773602 | SG35W550 | 0.35 | 1200 | 7.27 | LJ2 |  | W26Y01D006 | D232745000 | W550(1) | CR | 800001 |  | 2246 | 0.35 | 1201 | 508 | 1122 | C | W3 |  | CW2065 | Q/320582 YZL601-2019 | 1 | 39 |  |  | 1 |  | LN01 |  | 2246 | 1 | WCK05w44000C1 | 0 |  |  | 0 | 0 | 0 |  |  | 1.165 | 1.302 | 2.953 | 1.72 | 7 |  | 2283006084 | 1 | 1
148 | FALSE | 20220605224458 |  |  | LN200656501 | SG35W550 | 0.35 | 1200 | 7.35 | LJ2 |  | W23T01D003 | D227762300 | W550(1) | CR | 800001 |  | 2253 | 0.35 | 1201 | 508 | 1123 | C | W3 |  | CW2065 | Q/320582 YZL601-2019 | 1 | 39 |  |  | 1 |  | LN01 |  | 2253 | 1 | WCK05w44000C1 | 0 |  |  | 0 | 0 | 0 |  |  | 1.453 | 1.321 | 3.236 | 1.71 | 7 |  | 2283003107 | 1 | 1
149 | FALSE | 20220605231842 |  |  | LN200656302 | SG35W550 | 0.35 | 1200 | 7.38 | LJ2 |  | W23T01D003 | D227761100 | W550(1) | CR | 800001 |  | 2267 | 0.35 | 1201 | 508 | 1126 | C | W3 |  | CW2065 | Q/320582 YZL601-2019 | 1 | 39 |  |  | 1 |  | LN01 |  | 2267 | 1 | WCK05w44000C1 | 0 |  |  | 0 | 0 | 0 |  |  | 1.453 | 1.321 | 3.037 | 1.7 | 6 |  | 2283003107 | 1 | 1
150 | FALSE | 20220707030352 |  |  | LN200773402 | SG35W550 | 0.35 | 1200 | 7.41 | LJ2 |  | W25Y06D001 | D231746400 | W550(1) | CR | 800001 |  | 2284 | 0.35 | 1201 | 508 | 1130 | C | W3 |  | CW2065 | Q/320582 YZL601-2019 | 1 | 39 |  |  | 1 |  | LN01 |  | 2284 | 1 | WCK05w44000C1 | 0 |  |  | 0 | 0 | 0 |  |  | 1.212 | 1.322 | 3.02 | 1.72 | 7 |  | 2283005510 | 1 | 1
151 | FALSE | 20220817183929 |  |  | LN200840002 | SG35W550 | 0.35 | 1200 | 7.445 | LJ3 |  | W26Y01D006 | D232744600 | W550(1) | CR | 800001 |  | 2306 | 0.35 | 1201 | 508 | 1134 | C | W3 |  | CW2065 | Q/320582 YZL601-2019 | 1 | 39 |  |  | 1 |  | LN01 |  | 2306 | 1 | WCK05w44000C1 | 0 |  |  | 0 | 0 | 0 |  |  | 1.105 | 1.125 | 3.293 | 1.7 | 7 |  | 2283006088 | 1 | 1
152 | FALSE | 20220703220346 |  |  | LN200771703 | SG35W550 | 0.35 | 1200 | 7.47 | LJ2 |  | W25Y03D001 | D230614200 | W550(1) | CR | 800001 |  | 2294 | 0.35 | 1201 | 508 | 1132 | C | W3 |  | CW2065 | Q/320582 YZL601-2019 | 1 | 39 |  |  | 1 |  | LN01 |  | 2294 | 1 | WCK05w44000C1 | 0 |  |  | 0 | 0 | 0 |  |  | 1.156 | 1.241 | 2.79 | 1.73 | 5 |  | 2281004915 | 1 | 1
153 | FALSE | 20220817184754 |  |  | LN200840003 | SG35W550 | 0.35 | 1200 | 7.49 | LJ3 |  | W26Y01D006 | D232744600 | W550(1) | CR | 800001 |  | 2311 | 0.35 | 1201 | 508 | 1135 | C | W3 |  | CW2065 | Q/320582 YZL601-2019 | 1 | 39 |  |  | 1 |  | LN01 |  | 2311 | 1 | WCK05w44000C1 | 0 |  |  | 0 | 0 | 0 |  |  | 1.105 | 1.125 | 3.293 | 1.7 | 7 |  | 2283006088 | 1 | 1
154 | FALSE | 20220707141036 |  |  | LN200775201 | SG35W550 | 0.35 | 1200 | 7.495 | LJ2 |  | W26Y01D006 | D232744001 | W550(1) | CR | 800001 |  | 2315 | 0.35 | 1201 | 508 | 1136 | C | W3 |  | CW2065 | Q/320582 YZL601-2019 | 1 | 39 |  |  | 1 |  | LN01 |  | 2315 | 1 | WCK05w44000C1 | 0 |  |  | 0 | 0 | 0 |  |  | 1.361 | 1.332 | 2.906 | 1.74 | 3 |  | 2283006089 | 1 | 1
155 | FALSE | 20220605225711 |  |  | LN200656502 | SG35W550 | 0.35 | 1200 | 7.535 | LJ2 |  | W23T01D003 | D227762300 | W550(1) | CR | 800001 |  | 2310 | 0.35 | 1201 | 508 | 1135 | C | W3 |  | CW2065 | Q/320582 YZL601-2019 | 1 | 39 |  |  | 1 |  | LN01 |  | 2310 | 1 | WCK05w44000C1 | 0 |  |  | 0 | 0 | 0 |  |  | 1.453 | 1.321 | 3.236 | 1.71 | 6 |  | 2283003107 | 1 | 1
156 | FALSE | 20220707024416 |  |  | LN200773401 | SG35W550 | 0.35 | 1200 | 7.535 | LJ2 |  | W25Y06D001 | D231746400 | W550(1) | CR | 800001 |  | 2332 | 0.35 | 1201 | 508 | 1139 | C | W3 |  | CW2065 | Q/320582 YZL601-2019 | 1 | 39 |  |  | 1 |  | LN01 |  | 2332 | 1 | WCK05w44000C1 | 0 |  |  | 0 | 0 | 0 |  |  | 1.212 | 1.322 | 3.02 | 1.72 | 4 |  | 2283005510 | 1 | 1
157 | FALSE | 20220605231505 |  |  | LN200656301 | SG35W550 | 0.35 | 1200 | 7.555 | LJ2 |  | W23T01D003 | D227761100 | W550(1) | CR | 800001 |  | 2319 | 0.35 | 1201 | 508 | 1136 | C | W3 |  | CW2065 | Q/320582 YZL601-2019 | 1 | 39 |  |  | 1 |  | LN01 |  | 2319 | 1 | WCK05w44000C1 | 0 |  |  | 0 | 0 | 0 |  |  | 1.453 | 1.321 | 3.037 | 1.7 | 6 |  | 2283003107 | 1 | 1
158 | FALSE | 20220814051953 |  |  | LN200774702 | SG35W550 | 0.35 | 1200 | 7.62 | LJ2 |  | W26Y01D006 | D232750100 | W550(1) | CR | 800001 |  | 2343 | 0.35 | 1201 | 508 | 1141 | C | W3 |  | CW2065 | Q/320582 YZL601-2019 | 1 | 39 |  |  | 1 |  | LN01 |  | 2343 | 1 | WCK05w44000C1 | 0 |  |  | 0 | 0 | 0 |  |  | 1.092 | 1.266 | 3.025 | 1.72 | 4 |  | 2283006091 | 1 | 1
159 | FALSE | 20220814051105 |  |  | LN200774701 | SG35W550 | 0.35 | 1200 | 7.63 | LJ2 |  | W26Y01D006 | D232750100 | W550(1) | CR | 800001 |  | 2351 | 0.35 | 1201 | 508 | 1143 | C | W3 |  | CW2065 | Q/320582 YZL601-2019 | 1 | 39 |  |  | 1 |  | LN01 |  | 2351 | 1 | WCK05w44000C1 | 0 |  |  | 0 | 0 | 0 |  |  | 1.092 | 1.266 | 3.025 | 1.72 | 1 |  | 2283006091 | 1 | 1
160 | FALSE | 20220613020855 |  |  | LN200680903 | SG35W550 | 0.35 | 1200 | 7.78 | LJ2 |  | W25Y03D001 | D230625800 | W550(1) | CR | 800001 |  | 2407 | 0.35 | 1201 | 508 | 1154 | C | W3 |  | CW2065 | Q/320582 YZL601-2019 | 1 | 39 |  |  | 1 |  | LN01 |  | 2407 | 1 | WCK05w44000C1 | 0 |  |  | 0 | 0 | 0 |  |  | 0.997 | 0.834 | 2.967 | 1.71 | 4 |  | 2281004914 | 1 | 1
161 | FALSE | 20220707152031 |  |  | LN200775402 | SG35W550 | 0.35 | 1200 | 7.955 | LJ2 |  | W26Y01D006 | D232749901 | W550(1) | CR | 800001 |  | 2451 | 0.35 | 1201 | 508 | 1162 | C | W3 |  | CW2065 | Q/320582 YZL601-2019 | 1 | 39 |  |  | 1 |  | LN01 |  | 2451 | 1 | WCK05w44000C1 | 0 |  |  | 0 | 0 | 0 |  |  | 1.135 | 1.318 | 2.945 | 1.73 | 8 |  | 2283006091 | 1 | 1
162 | FALSE | 20220707150629 |  |  | LN200775401 | SG35W550 | 0.35 | 1200 | 7.975 | LJ2 |  | W26Y01D006 | D232749901 | W550(1) | CR | 800001 |  | 2467 | 0.35 | 1201 | 508 | 1165 | C | W3 |  | CW2065 | Q/320582 YZL601-2019 | 1 | 39 |  |  | 1 |  | LN01 |  | 2467 | 1 | WCK05w44000C1 | 0 |  |  | 0 | 0 | 0 |  |  | 1.135 | 1.318 | 2.945 | 1.73 | 5 |  | 2283006091 | 1 | 1
163 | FALSE | 20220703225231 |  |  | LN200771803 | SG35W550 | 0.35 | 1200 | 8.01 | LJ2 |  | W25Y06D001 | D231746100 | W550(1) | CR | 800001 |  | 2462 | 0.35 | 1201 | 508 | 1164 | C | W3 |  | CW2065 | Q/320582 YZL601-2019 | 1 | 39 |  |  | 1 |  | LN01 |  | 2462 | 1 | WCK05w44000C1 | 0 |  |  | 0 | 0 | 0 |  |  | 1.201 | 1.274 | 2.967 | 1.74 | 5 |  | 2283005510 | 1 | 1
164 | FALSE | 20220605052738 |  |  | LN200658603 | SG35W550 | 0.35 | 1200 | 8.025 | LJ2 |  | W25Y03D001 | D230613100 | W550(1) | CR | 800001 |  | 2461 | 0.35 | 1201 | 508 | 1164 | C | W3 |  | CW2065 | Q/320582 YZL601-2019 | 1 | 39 |  |  | 1 |  | LN01 |  | 2461 | 1 | WCK05w44000C1 | 0 |  |  | 0 | 0 | 0 |  |  | 1.354 | 1.165 | 3.221 | 1.69 | 6 |  | 2281004917 | 1 | 1
165 | FALSE | 20220707034249 |  |  | LN200774303 | SG35W550 | 0.35 | 1200 | 8.035 | LJ2 |  | W26Y01D006 | D232745300 | W550(1) | CR | 800001 |  | 2475 | 0.35 | 1201 | 508 | 1167 | C | W3 |  | CW2065 | Q/320582 YZL601-2019 | 1 | 39 |  |  | 1 |  | LN01 |  | 2475 | 1 | WCK05w44000C1 | 0 |  |  | 0 | 0 | 0 |  |  | 1.165 | 1.302 | 3.113 | 1.71 | 6 |  | 2283006085 | 1 | 1
166 | FALSE | 20220605031301 |  |  | LN200659101 | SG35W550 | 0.35 | 1200 | 8.09 | LJ2 |  | W25Y03D001 | D230625700 | W550(1) | CR | 800001 |  | 2486 | 0.35 | 1201 | 508 | 1169 | C | W3 |  | CW2065 | Q/320582 YZL601-2019 | 1 | 39 |  |  | 1 |  | LN01 |  | 2486 | 1 | WCK05w44000C1 | 0 |  |  | 0 | 0 | 0 |  |  | 1.354 | 1.165 | 3.135 | 1.69 | 7 |  | 2281004915 | 1 | 1
167 | FALSE | 20220613020524 |  |  | LN200680902 | SG35W550 | 0.35 | 1200 | 8.105 | LJ2 |  | W25Y03D001 | D230625800 | W550(1) | CR | 800001 |  | 2513 | 0.35 | 1201 | 508 | 1174 | C | W3 |  | CW2065 | Q/320582 YZL601-2019 | 1 | 39 |  |  | 1 |  | LN01 |  | 2513 | 1 | WCK05w44000C1 | 0 |  |  | 0 | 0 | 0 |  |  | 0.997 | 0.834 | 2.967 | 1.71 | 4 |  | 2281004914 | 1 | 1
168 | FALSE | 20220706181631 |  |  | LN200772202 | SG35W550 | 0.35 | 1200 | 8.18 | LJ2 |  | W25Y06D001 | D231745700 | W550(1) | CR | 800001 |  | 2518 | 0.35 | 1201 | 508 | 1175 | C | W3 |  | CW2065 | Q/320582 YZL601-2019 | 1 | 39 |  |  | 1 |  | LN01 |  | 2518 | 1 | WCK05w44000C1 | 0 |  |  | 0 | 0 | 0 |  |  | 1.212 | 1.322 | 2.978 | 1.73 | 5 |  | 2283005511 | 1 | 1
169 | FALSE | 20220704232842 |  |  | LN200776102 | SG35W550 | 0.35 | 1200 | 8.405 | LJ2 |  | W25Y03D001 | D230614000 | W550(1) | CR | 800001 |  | 2584 | 0.35 | 1201 | 508 | 1187 | C | W3 |  | CW2065 | Q/320582 YZL601-2019 | 1 | 39 |  |  | 1 |  | LN01 |  | 2584 | 1 | WCK05w44000C1 | 0 |  |  | 0 | 0 | 0 |  |  | 1.023 | 1.239 | 2.984 | 1.72 | 7 |  | 2281004915 | 1 | 1
170 | FALSE | 20220605031902 |  |  | LN200659102 | SG35W550 | 0.35 | 1200 | 8.5 | LJ2 |  | W25Y03D001 | D230625700 | W550(1) | CR | 800001 |  | 2611 | 0.35 | 1201 | 508 | 1192 | C | W3 |  | CW2065 | Q/320582 YZL601-2019 | 1 | 39 |  |  | 1 |  | LN01 |  | 2611 | 1 | WCK05w44000C1 | 0 |  |  | 0 | 0 | 0 |  |  | 1.354 | 1.165 | 3.135 | 1.69 | 5 |  | 2281004915 | 1 | 1
171 | FALSE | 20220707133821 |  |  | LN200774902 | SG35W550 | 0.35 | 1200 | 8.52 | LJ2 |  | W26Y01D006 | D232745900 | W550(1) | CR | 800001 |  | 2618 | 0.35 | 1201 | 508 | 1194 | C | W3 |  | CW2065 | Q/320582 YZL601-2019 | 1 | 39 |  |  | 1 |  | LN01 |  | 2618 | 1 | WCK05w44000C1 | 0 |  |  | 0 | 0 | 0 |  |  | 1.318 | 1.322 | 3.153 | 1.72 | 2 |  | 2283006084 | 1 | 1
172 | FALSE | 20220707133518 |  |  | LN200774901 | SG35W550 | 0.35 | 1200 | 8.575 | LJ2 |  | W26Y01D006 | D232745900 | W550(1) | CR | 800001 |  | 2645 | 0.35 | 1201 | 508 | 1199 | C | W3 |  | CW2065 | Q/320582 YZL601-2019 | 1 | 39 |  |  | 1 |  | LN01 |  | 2645 | 1 | WCK05w44000C1 | 0 |  |  | 0 | 0 | 0 |  |  | 1.318 | 1.322 | 3.153 | 1.72 | 7 |  | 2283006084 | 1 | 1
173 | FALSE | 20220704231623 |  |  | LN200776101 | SG35W550 | 0.35 | 1200 | 8.685 | LJ2 |  | W25Y03D001 | D230614000 | W550(1) | CR | 800001 |  | 2681 | 0.35 | 1201 | 508 | 1205 | C | W3 |  | CW2065 | Q/320582 YZL601-2019 | 1 | 39 |  |  | 1 |  | LN01 |  | 2681 | 1 | WCK05w44000C1 | 0 |  |  | 0 | 0 | 0 |  |  | 1.023 | 1.239 | 2.984 | 1.72 | 5 |  | 2281004915 | 1 | 1
174 | FALSE | 20220707152518 |  |  | LN200775901 | SG35W550 | 0.35 | 1200 | 8.835 | LJ2 |  | W26Y01D006 | D232744201 | W550(1) | CR | 800001 |  | 2738 | 0.35 | 1201 | 508 | 1216 | C | W3 |  | CW2065 | Q/320582 YZL601-2019 | 1 | 39 |  |  | 1 |  | LN01 |  | 2738 | 1 | WCK05w44000C1 | 0 |  |  | 0 | 0 | 0 |  |  | 1.092 | 1.266 | 2.887 | 1.73 | 6 |  | 2283006089 | 1 | 1
175 | FALSE | 20220223171205 | 1 |  | LN200225002 | SG35WH300 | 0.35 | 1200 | 6.285 | LJ2 |  | W19T03D001 | D114630400 | W350 | CR | 800001 |  | 1968 | 0.35 | 1201 | 508 | 1065 | C | W3 |  | CW2086 | Q/320582 YZL601-2019 | 1 | 39 |  |  | 1 |  | LN01 |  | 1968 | 1 | WCK05w66000C1 | 0 |  |  | 0 | 0 | 0 |  |  | 1.069 | 1.191 | 2.278 | 1.68 | 4 |  | 2183008648 | 1 | 1
176 | FALSE | 20220301025142 | 1 |  | LN200225101 | SG35WH300 | 0.35 | 1200 | 6.31 | LJ2 |  | W19T03D001 | D114632300 | W350 | CR | 800001 |  | 1992 | 0.35 | 1201 | 508 | 1071 | C | W3 |  | CW2086 | Q/320582 YZL601-2019 | 1 | 39 |  |  | 1 |  | LN01 |  | 1992 | 1 | WCK05w66000C1 | 0 |  |  | 0 | 0 | 0 |  |  | 1.069 | 1.191 | 2.262 | 1.69 | 4 |  | 2183008654 | 1 | 1
177 | FALSE | 20220301030404 | 1 |  | LN200225102 | SG35WH300 | 0.35 | 1200 | 6.325 | LJ2 |  | W19T03D001 | D114632300 | W350 | CR | 800001 |  | 1995 | 0.35 | 1201 | 508 | 1071 | C | W3 |  | CW2086 | Q/320582 YZL601-2019 | 1 | 39 |  |  | 1 |  | LN01 |  | 1995 | 1 | WCK05w66000C1 | 0 |  |  | 0 | 0 | 0 |  |  | 1.069 | 1.191 | 2.262 | 1.69 | 7 |  | 2183008654 | 1 | 1
178 | FALSE | 20220223170749 | 1 |  | LN200225001 | SG35WH300 | 0.35 | 1200 | 6.41 | LJ3 |  | W19T03D001 | D114630400 | W350 | CR | 800001 |  | 2005 | 0.35 | 1201 | 508 | 1073 | C | W3 |  | CW2086 | Q/320582 YZL601-2019 | 1 | 39 |  |  | 1 |  | LN01 |  | 2005 | 1 | WCK05w66000C1 | 0 |  |  | 0 | 0 | 0 |  |  | 1.069 | 1.191 | 2.278 | 1.68 | 3 |  | 2183008648 | 1 | 1
179 | FALSE | 20220223172143 | 1 |  | LN200225003 | SG35WH300 | 0.35 | 1200 | 6.425 | LJ3 |  | W19T03D001 | D114630400 | W350 | CR | 800001 |  | 2000 | 0.35 | 1201 | 508 | 1072 | C | W3 |  | CW2086 | Q/320582 YZL601-2019 | 1 | 39 |  |  | 1 |  | LN01 |  | 2000 | 1 | WCK05w66000C1 | 0 |  |  | 0 | 0 | 0 |  |  | 1.069 | 1.191 | 2.278 | 1.68 | 8 |  | 2183008648 | 1 | 1
180 | FALSE | 20220301040742 | 1 |  | LN200225103 | SG35WH300 | 0.35 | 1200 | 6.485 | LJ2 |  | W19T03D001 | D114632300 | W350 | CR | 800001 |  | 2035 | 0.35 | 1201 | 508 | 1079 | C | W3 |  | CW2086 | Q/320582 YZL601-2019 | 1 | 39 |  |  | 1 |  | LN01 |  | 2035 | 1 | WCK05w66000C1 | 0 |  |  | 0 | 0 | 0 |  |  | 1.069 | 1.191 | 2.262 | 1.69 | 7 |  | 2183008654 | 1 | 1
181 | FALSE | 20220706221100 |  |  | LN200762202 | SG35WV1900 | 0.35 | 1110 | 3.97 | LJ3 |  | W25Y01D002 | D230671500 | WV1900(1) | CR | 800001 |  | 1339 | 0.35 | 1111 | 508 | 925 | C | W3 |  | CW2108 | Q/320582 YZL601-2019 | 1 | 39 |  |  | 1 |  | LN01 |  | 1339 | 1 | WCK05w54000C1 | 0 | I015单机架原料板型不良分切D |  | 0 | 0 | 0 |  |  | 1.411 | 1.411 | 17.871 | 1.66 | 6 |  | 2283004873 | 1 | 1
182 | FALSE | 20220411224033 |  |  | LN200365703 | SG35WV1900 | 0.35 | 1110 | 5.005 | LJ2 |  | W23Y02D003 | D227143400 | WV1900(1) | CR | 800001 |  | 1682 | 0.35 | 1111 | 508 | 1004 | C | W3 |  | CW2108 | Q/320582 YZL601-2019 | 1 | 39 |  |  | 1 |  | LN01 |  | 1682 | 1 | WCK05w54000C1 | 0 |  |  | 0 | 0 | 0 |  |  | 1.416 | 1.376 | 17.478 | 1.66 | 6 |  | 2281002935 | 1 | 1
183 | FALSE | 20220411223224 |  |  | LN200365702 | SG35WV1900 | 0.35 | 1110 | 5.01 | LJ2 |  | W23Y02D003 | D227143400 | WV1900(1) | CR | 800001 |  | 1684 | 0.35 | 1111 | 508 | 1004 | C | W3 |  | CW2108 | Q/320582 YZL601-2019 | 1 | 39 |  |  | 1 |  | LN01 |  | 1684 | 1 | WCK05w54000C1 | 0 |  |  | 0 | 0 | 0 |  |  | 1.416 | 1.376 | 17.478 | 1.66 | 4 |  | 2281002935 | 1 | 1
184 | FALSE | 20220411225025 |  |  | LN200365704 | SG35WV1900 | 0.35 | 1110 | 5.04 | LJ2 |  | W23Y02D003 | D227143400 | WV1900(1) | CR | 800001 |  | 1702 | 0.35 | 1111 | 508 | 1008 | C | W3 |  | CW2108 | Q/320582 YZL601-2019 | 1 | 39 |  |  | 1 |  | LN01 |  | 1702 | 1 | WCK05w54000C1 | 0 |  |  | 0 | 0 | 0 |  |  | 1.416 | 1.376 | 17.478 | 1.66 | 4 |  | 2281002935 | 1 | 1
185 | FALSE | 20220329062422 |  |  | LN200365302 | SG35WV1900 | 0.35 | 1110 | 5.08 | LJ2 |  | W23Y02D003 | D227113300 | WV1900(1) | CR | 800001 |  | 1738 | 0.35 | 1111 | 508 | 1016 | C | W3 |  | CW2108 | Q/320582 YZL601-2019 | 1 | 39 |  |  | 1 |  | LN01 |  | 1738 | 1 | WCK05w54000C1 | 0 |  |  | 0 | 0 | 0 |  |  | 1.324 | 1.372 | 17.035 | 1.67 | 4 |  | 2281002938 | 1 | 1
186 | FALSE | 20220715171443 |  |  | LN200780702 | SG35WV1900 | 0.35 | 1110 | 5.345 | LJ2 |  | W25Y01D002 | D230672000 | WV1900(1) | CR | 800001 |  | 1802 | 0.35 | 1111 | 508 | 1030 | C | W3 |  | CW2108 | Q/320582 YZL601-2019 | 1 | 39 |  |  | 1 |  | LN01 |  | 1802 | 1 | WCK05w54000C1 | 0 |  |  | 0 | 0 | 0 |  |  | 1.264 | 1.262 | 17.559 | 1.66 | 4 |  | 2283004871 | 1 | 1
187 | FALSE | 20220426233004 |  |  | LN200497303 | SG35WV1900 | 0.35 | 1110 | 5.405 | LJ3 |  | W23Y02D003 | D228879800 | WV1900(1) | CR | 800001 |  | 1814 | 0.35 | 1111 | 508 | 1033 | C | W3 |  | CW2108 | Q/320582 YZL601-2019 | 1 | 39 |  |  | 1 |  | LN01 |  | 1814 | 1 | WCK05w54000C1 | 0 |  |  | 0 | 0 | 0 |  |  | 1.14 | 1.165 | 17.957 | 1.68 | 6 |  | 2283003762 | 1 | 1
188 | FALSE | 20220328130115 |  |  | LN200366701 | SG35WV1900 | 0.35 | 1110 | 5.43 | LJ2 |  | W23Y02D003 | D227114400 | WV1900(1) | CR | 800001 |  | 1853 | 0.35 | 1111 | 508 | 1041 | C | W3 |  | CW2108 | Q/320582 YZL601-2019 | 1 | 39 |  |  | 1 |  | LN01 |  | 1853 | 1 | WCK05w54000C1 | 0 |  |  | 0 | 0 | 0 |  |  | 1.34 | 1.407 | 17.449 | 1.67 | 6 |  | 2281002934 | 1 | 1
189 | FALSE | 20220426204250 |  |  | LN200497203 | SG35WV1900 | 0.35 | 1110 | 5.455 | LJ2 |  | W23Y02D003 | D228878800 | WV1900(1) | CR | 800001 |  | 1831 | 0.35 | 1111 | 508 | 1036 | C | W3 |  | CW2108 | Q/320582 YZL601-2019 | 1 | 39 |  |  | 1 |  | LN01 |  | 1831 | 1 | WCK05w54000C1 | 0 |  |  | 0 | 0 | 0 |  |  | 1.139 | 0.973 | 18.071 | 1.67 | 4 |  | 2283003764 | 1 | 1
190 | FALSE | 20220715164939 |  |  | LN200780703 | SG35WV1900 | 0.35 | 1110 | 5.495 | LJ2 |  | W25Y01D002 | D230672000 | WV1900(1) | CR | 800001 |  | 1862 | 0.35 | 1111 | 508 | 1043 | C | W3 |  | CW2108 | Q/320582 YZL601-2019 | 1 | 39 |  |  | 1 |  | LN01 |  | 1862 | 1 | WCK05w54000C1 | 0 |  |  | 0 | 0 | 0 |  |  | 1.264 | 1.262 | 17.559 | 1.66 | 5 |  | 2283004871 | 1 | 1
191 | FALSE | 20220810164849 |  |  | LN200815501 | SG35WV1900 | 0.35 | 1110 | 5.635 | LJ2 |  | W23Y02D003 | D228880100 | WV1900(1) | CR | 800001 |  | 1901 | 0.35 | 1111 | 508 | 1051 | C | W3 |  | CW2108 | Q/320582 YZL601-2019 | 1 | 39 |  |  | 1 |  | LN01 |  | 1901 | 1 | WCK05w54000C1 | 0 |  |  | 0 | 0 | 0 |  |  | 1.35 | 1.22 | 18.273 | 1.66 | 6 |  | 2283003761 | 1 | 1
192 | FALSE | 20220810172547 |  |  | LN200815502 | SG35WV1900 | 0.35 | 1110 | 5.69 | LJ2 |  | W23Y02D003 | D228880100 | WV1900(1) | CR | 800001 |  | 1919 | 0.35 | 1111 | 508 | 1055 | C | W3 |  | CW2108 | Q/320582 YZL601-2019 | 1 | 39 |  |  | 1 |  | LN01 |  | 1919 | 1 | WCK05w54000C1 | 0 |  |  | 0 | 0 | 0 |  |  | 1.35 | 1.22 | 18.273 | 1.66 | 6 |  | 2283003761 | 1 | 1
193 | FALSE | 20220819093012 |  |  | LN200850801 | SG35WV1900 | 0.35 | 1110 | 5.72 | LJ2 |  | W25Y01D002 | D230672500 | WV1900(1) | CR | 800001 |  | 1939 | 0.35 | 1111 | 508 | 1059 | C | W3 |  | CW2108 | Q/320582 YZL601-2019 | 1 | 39 |  |  | 1 |  | LN01 |  | 1939 | 1 | WCK05w54000C1 | 0 |  |  | 0 | 0 | 0 |  |  | 1.131 | 1.505 | 18.037 | 1.66 | 3 |  | 2283004871 | 1 | 1
194 | FALSE | 20220329074016 |  |  | LN200365404 | SG35WV1900 | 0.35 | 1110 | 5.72 | LJ2 |  | W23Y02D003 | D227143100 | WV1900(1) | CR | 800001 |  | 1941 | 0.35 | 1111 | 508 | 1060 | C | W3 |  | CW2108 | Q/320582 YZL601-2019 | 1 | 39 |  |  | 1 |  | LN01 |  | 1941 | 1 | WCK05w54000C1 | 0 |  |  | 0 | 0 | 0 |  |  | 1.324 | 1.372 | 17.355 | 1.66 | 4 |  | 2281002935 | 1 | 1
195 | FALSE | 20220329072943 |  |  | LN200365403 | SG35WV1900 | 0.35 | 1110 | 5.725 | LJ2 |  | W23Y02D003 | D227143100 | WV1900(1) | CR | 800001 |  | 1953 | 0.35 | 1111 | 508 | 1062 | C | W3 |  | CW2108 | Q/320582 YZL601-2019 | 1 | 39 |  |  | 1 |  | LN01 |  | 1953 | 1 | WCK05w54000C1 | 0 |  |  | 0 | 0 | 0 |  |  | 1.324 | 1.372 | 17.355 | 1.66 | 7 |  | 2281002935 | 1 | 1
196 | FALSE | 20220426225914 |  |  | LN200496904 | SG35WV1900 | 0.35 | 1110 | 5.77 | LJ3 |  | W23Y02D003 | D228879300 | WV1900(1) | CR | 800001 |  | 1932 | 0.35 | 1111 | 508 | 1058 | C | W3 |  | CW2108 | Q/320582 YZL601-2019 | 1 | 39 |  |  | 1 |  | LN01 |  | 1932 | 1 | WCK05w54000C1 | 0 |  |  | 0 | 0 | 0 |  |  | 1.139 | 0.973 | 18.131 | 1.68 | 5 |  | 2283003762 | 1 | 1
197 | FALSE | 20220328125752 |  |  | LN200366603 | SG35WV1900 | 0.35 | 1110 | 5.815 | LJ2 |  | W23Y02D003 | D227113700 | WV1900(1) | CR | 800001 |  | 1977 | 0.35 | 1111 | 508 | 1067 | C | W3 |  | CW2108 | Q/320582 YZL601-2019 | 1 | 39 |  |  | 1 |  | LN01 |  | 1977 | 1 | WCK05w54000C1 | 0 |  |  | 0 | 0 | 0 |  |  | 1.321 | 1.338 | 17.173 | 1.66 | 5 |  | 2281002935 | 1 | 1
198 | FALSE | 20220819095804 |  |  | LN200850803 | SG35WV1900 | 0.35 | 1110 | 5.855 | LJ2 |  | W25Y01D002 | D230672500 | WV1900(1) | CR | 800001 |  | 1974 | 0.35 | 1111 | 508 | 1067 | C | W3 |  | CW2108 | Q/320582 YZL601-2019 | 1 | 39 |  |  | 1 |  | LN01 |  | 1974 | 1 | WCK05w54000C1 | 0 |  |  | 0 | 0 | 0 |  |  | 1.131 | 1.505 | 18.037 | 1.66 | 4 |  | 2283004871 | 1 | 1
199 | FALSE | 20220810164148 |  |  | LN200815603 | SG35WV1900 | 0.35 | 1110 | 5.89 | LJ2 |  | W25Y01D002 | D230672100 | WV1900(1) | CR | 800001 |  | 1980 | 0.35 | 1111 | 508 | 1068 | C | W3 |  | CW2108 | Q/320582 YZL601-2019 | 1 | 39 |  |  | 1 |  | LN01 |  | 1980 | 1 | WCK05w54000C1 | 0 |  |  | 0 | 0 | 0 |  |  | 1.267 | 1.11 | 17.913 | 1.66 | 7 |  | 2283004871 | 1 | 1
200 | FALSE | 20220810163804 |  |  | LN200815602 | SG35WV1900 | 0.35 | 1110 | 5.925 | LJ2 |  | W25Y01D002 | D230672100 | WV1900(1) | CR | 800001 |  | 2001 | 0.35 | 1111 | 508 | 1072 | C | W3 |  | CW2108 | Q/320582 YZL601-2019 | 1 | 39 |  |  | 1 |  | LN01 |  | 2001 | 1 | WCK05w54000C1 | 0 |  |  | 0 | 0 | 0 |  |  | 1.267 | 1.11 | 17.913 | 1.66 | 8 |  | 2283004871 | 1 | 1
201 | FALSE | 20220715170420 |  |  | LN200780704 | SG35WV1900 | 0.35 | 1110 | 5.96 | LJ2 |  | W25Y01D002 | D230672000 | WV1900(1) | CR | 800001 |  | 2011 | 0.35 | 1111 | 508 | 1074 | C | W3 |  | CW2108 | Q/320582 YZL601-2019 | 1 | 39 |  |  | 1 |  | LN01 |  | 2011 | 1 | WCK05w54000C1 | 0 |  |  | 0 | 0 | 0 |  |  | 1.264 | 1.262 | 17.559 | 1.66 | 6 |  | 2283004871 | 1 | 1
202 | FALSE | 20220426233719 |  |  | LN200497304 | SG35WV1900 | 0.35 | 1110 | 5.99 | LJ3 |  | W23Y02D003 | D228879800 | WV1900(1) | CR | 800001 |  | 2003 | 0.35 | 1111 | 508 | 1073 | C | W3 |  | CW2108 | Q/320582 YZL601-2019 | 1 | 39 |  |  | 1 |  | LN01 |  | 2003 | 1 | WCK05w54000C1 | 0 |  |  | 0 | 0 | 0 |  |  | 1.14 | 1.165 | 17.957 | 1.68 | 5 |  | 2283003762 | 1 | 1
203 | FALSE | 20220329070643 |  |  | LN200365402 | SG35WV1900 | 0.35 | 1110 | 6.01 | LJ2 |  | W23Y02D003 | D227143100 | WV1900(1) | CR | 800001 |  | 2054 | 0.35 | 1111 | 508 | 1083 | C | W3 |  | CW2108 | Q/320582 YZL601-2019 | 1 | 39 |  |  | 1 |  | LN01 |  | 2054 | 1 | WCK05w54000C1 | 0 |  |  | 0 | 0 | 0 |  |  | 1.324 | 1.372 | 17.355 | 1.66 | 3 |  | 2281002935 | 1 | 1
204 | FALSE | 20220329060942 |  |  | LN200365301 | SG35WV1900 | 0.35 | 1110 | 6.03 | LJ2 |  | W23Y02D003 | D227113300 | WV1900(1) | CR | 800001 |  | 2061 | 0.35 | 1111 | 508 | 1085 | C | W3 |  | CW2108 | Q/320582 YZL601-2019 | 1 | 39 |  |  | 1 |  | LN01 |  | 2061 | 1 | WCK05w54000C1 | 0 |  |  | 0 | 0 | 0 |  |  | 1.324 | 1.372 | 17.035 | 1.67 | 4 |  | 2281002938 | 1 | 1
205 | FALSE | 20220426224229 |  |  | LN200496902 | SG35WV1900 | 0.35 | 1110 | 6.05 | LJ3 |  | W23Y02D003 | D228879300 | WV1900(1) | CR | 800001 |  | 2032 | 0.35 | 1111 | 508 | 1079 | C | W3 |  | CW2108 | Q/320582 YZL601-2019 | 1 | 39 |  |  | 1 |  | LN01 |  | 2032 | 1 | WCK05w54000C1 | 0 |  |  | 0 | 0 | 0 |  |  | 1.139 | 0.973 | 18.131 | 1.68 | 5 |  | 2283003762 | 1 | 1
206 | FALSE | 20220426224733 |  |  | LN200496903 | SG35WV1900 | 0.35 | 1110 | 6.05 | LJ3 |  | W23Y02D003 | D228879300 | WV1900(1) | CR | 800001 |  | 2034 | 0.35 | 1111 | 508 | 1079 | C | W3 |  | CW2108 | Q/320582 YZL601-2019 | 1 | 39 |  |  | 1 |  | LN01 |  | 2034 | 1 | WCK05w54000C1 | 0 |  |  | 0 | 0 | 0 |  |  | 1.139 | 0.973 | 18.131 | 1.68 | 7 |  | 2283003762 | 1 | 1
207 | FALSE | 20220717054254 |  |  | LN200781902 | SG35WV1900 | 0.35 | 1110 | 6.055 | LJ2 |  | W25Y01D002 | D230672200 | WV1900(1) | CR | 800001 |  | 2055 | 0.35 | 1111 | 508 | 1084 | C | W3 |  | CW2108 | Q/320582 YZL601-2019 | 1 | 39 |  |  | 1 |  | LN01 |  | 2055 | 1 | WCK05w54000C1 | 0 | 上表面少量单机架油斑 |  | 0 | 0 | 0 |  |  | 1.322 | 1.218 | 17.504 | 1.66 | 7 |  | 2283004871 | 1 | 1
208 | FALSE | 20220810174334 |  |  | LN200815504 | SG35WV1900 | 0.35 | 1110 | 6.085 | LJ2 |  | W23Y02D003 | D228880100 | WV1900(1) | CR | 800001 |  | 2045 | 0.35 | 1111 | 508 | 1081 | C | W3 |  | CW2108 | Q/320582 YZL601-2019 | 1 | 39 |  |  | 1 |  | LN01 |  | 2045 | 1 | WCK05w54000C1 | 0 |  |  | 0 | 0 | 0 |  |  | 1.35 | 1.22 | 18.273 | 1.66 | 7 |  | 2283003761 | 1 | 1
209 | FALSE | 20220819094331 |  |  | LN200850802 | SG35WV1900 | 0.35 | 1110 | 6.095 | LJ2 |  | W25Y01D002 | D230672500 | WV1900(1) | CR | 800001 |  | 2064 | 0.35 | 1111 | 508 | 1085 | C | W3 |  | CW2108 | Q/320582 YZL601-2019 | 1 | 39 |  |  | 1 |  | LN01 |  | 2064 | 1 | WCK05w54000C1 | 0 |  |  | 0 | 0 | 0 |  |  | 1.131 | 1.505 | 18.037 | 1.66 | 3 |  | 2283004871 | 1 | 1
210 | FALSE | 20220717055039 |  |  | LN200781903 | SG35WV1900 | 0.35 | 1110 | 6.115 | LJ2 |  | W25Y01D002 | D230672200 | WV1900(1) | CR | 800001 |  | 2064 | 0.35 | 1111 | 508 | 1085 | C | W3 |  | CW2108 | Q/320582 YZL601-2019 | 1 | 39 |  |  | 1 |  | LN01 |  | 2064 | 1 | WCK05w54000C1 | 0 | 上表面少量单机架油斑 |  | 0 | 0 | 0 |  |  | 1.322 | 1.218 | 17.504 | 1.66 | 6 |  | 2283004871 | 1 | 1
211 | FALSE | 20220810162627 |  |  | LN200815601 | SG35WV1900 | 0.35 | 1110 | 6.12 | LJ2 |  | W25Y01D002 | D230672100 | WV1900(1) | CR | 800001 |  | 2067 | 0.35 | 1111 | 508 | 1086 | C | W3 |  | CW2108 | Q/320582 YZL601-2019 | 1 | 39 |  |  | 1 |  | LN01 |  | 2067 | 1 | WCK05w54000C1 | 0 |  |  | 0 | 0 | 0 |  |  | 1.267 | 1.11 | 17.913 | 1.66 | 9 |  | 2283004871 | 1 | 1
212 | FALSE | 20220426204606 |  |  | LN200497204 | SG35WV1900 | 0.35 | 1110 | 6.155 | LJ3 |  | W23Y02D003 | D228878800 | WV1900(1) | CR | 800001 |  | 2059 | 0.35 | 1111 | 508 | 1084 | C | W3 |  | CW2108 | Q/320582 YZL601-2019 | 1 | 39 |  |  | 1 |  | LN01 |  | 2059 | 1 | WCK05w54000C1 | 0 |  |  | 0 | 0 | 0 |  |  | 1.139 | 0.973 | 18.071 | 1.67 | 6 |  | 2283003764 | 1 | 1
213 | FALSE | 20220426212552 |  |  | LN200497101 | SG35WV1900 | 0.35 | 1110 | 6.215 | LJ3 |  | W23Y02D003 | D228879200 | WV1900(1) | CR | 800001 |  | 2084 | 0.35 | 1111 | 508 | 1089 | C | W3 |  | CW2108 | Q/320582 YZL601-2019 | 1 | 39 |  |  | 1 |  | LN01 |  | 2084 | 1 | WCK05w54000C1 | 0 |  |  | 0 | 0 | 0 |  |  | 1.138 | 1.175 | 17.743 | 1.67 | 5 |  | 2283003764 | 1 | 1
214 | FALSE | 20220328131241 |  |  | LN200366703 | SG35WV1900 | 0.35 | 1110 | 6.27 | LJ2 |  | W23Y02D003 | D227114400 | WV1900(1) | CR | 800001 |  | 2138 | 0.35 | 1111 | 508 | 1100 | C | W3 |  | CW2108 | Q/320582 YZL601-2019 | 1 | 39 |  |  | 1 |  | LN01 |  | 2138 | 1 | WCK05w54000C1 | 0 |  |  | 0 | 0 | 0 |  |  | 1.34 | 1.407 | 17.449 | 1.67 | 6 |  | 2281002934 | 1 | 1
215 | FALSE | 20220426232059 |  |  | LN200497302 | SG35WV1900 | 0.35 | 1110 | 6.275 | LJ3 |  | W23Y02D003 | D228879800 | WV1900(1) | CR | 800001 |  | 2104 | 0.35 | 1111 | 508 | 1094 | C | W3 |  | CW2108 | Q/320582 YZL601-2019 | 1 | 39 |  |  | 1 |  | LN01 |  | 2104 | 1 | WCK05w54000C1 | 0 |  |  | 0 | 0 | 0 |  |  | 1.14 | 1.165 | 17.957 | 1.68 | 5 |  | 2283003762 | 1 | 1
216 | FALSE | 20220329063712 |  |  | LN200365303 | SG35WV1900 | 0.35 | 1110 | 6.305 | LJ2 |  | W23Y02D003 | D227113300 | WV1900(1) | CR | 800001 |  | 2145 | 0.35 | 1111 | 508 | 1102 | C | W3 |  | CW2108 | Q/320582 YZL601-2019 | 1 | 39 |  |  | 1 |  | LN01 |  | 2145 | 1 | WCK05w54000C1 | 0 |  |  | 0 | 0 | 0 |  |  | 1.324 | 1.372 | 17.035 | 1.67 | 4 |  | 2281002938 | 1 | 1
217 | FALSE | 20220819112735 |  |  | LN200850604 | SG35WV1900 | 0.35 | 1110 | 6.335 | LJ2 |  | W23Y02D003 | D228880500 | WV1900(1) | CR | 800001 |  | 2132 | 0.35 | 1111 | 508 | 1099 | C | W3 |  | CW2108 | Q/320582 YZL601-2019 | 1 | 39 |  |  | 1 |  | LN01 |  | 2132 | 1 | WCK05w54000C1 | 0 |  |  | 0 | 0 | 0 |  |  | 1.131 | 1.505 | 17.922 | 1.67 | 4 |  | 2283003761 | 1 | 1
218 | FALSE | 20220819085424 |  |  | LN200850703 | SG35WV1900 | 0.35 | 1110 | 6.585 | LJ2 |  | W25Y01D002 | D230671601 | WV1900(1) | CR | 800001 |  | 2216 | 0.35 | 1111 | 508 | 1116 | C | W3 |  | CW2108 | Q/320582 YZL601-2019 | 1 | 39 |  |  | 1 |  | LN01 |  | 2216 | 1 | WCK05w54000C1 | 0 |  |  | 0 | 0 | 0 |  |  | 1.146 | 1.533 | 18.138 | 1.66 | 6 |  | 2283004873 | 1 | 1
219 | FALSE | 20220819083508 |  |  | LN200850702 | SG35WV1900 | 0.35 | 1110 | 6.6 | LJ2 |  | W25Y01D002 | D230671601 | WV1900(1) | CR | 800001 |  | 2231 | 0.35 | 1111 | 508 | 1119 | C | W3 |  | CW2108 | Q/320582 YZL601-2019 | 1 | 39 |  |  | 1 |  | LN01 |  | 2231 | 1 | WCK05w54000C1 | 0 |  |  | 0 | 0 | 0 |  |  | 1.146 | 1.533 | 18.138 | 1.66 | 3 |  | 2283004873 | 1 | 1
220 | FALSE | 20220715044328 |  |  | LN200781701 | SG35WV1900 | 0.35 | 1110 | 6.925 | LJ2 |  | W23Y02D003 | D228879400 | WV1900(1) | CR | 800001 |  | 2336 | 0.35 | 1111 | 508 | 1140 | C | W3 |  | CW2108 | Q/320582 YZL601-2019 | 1 | 39 |  |  | 1 |  | LN01 |  | 2336 | 1 | WCK05w54000C1 | 0 |  |  | 0 | 0 | 0 |  |  | 1.322 | 1.218 | 17.568 | 1.67 | 5 |  | 2283003762 | 1 | 1
221 | FALSE | 20220531011651 |  |  | LN200636702 | SG35WV1900 | 0.35 | 1110 | 7.08 | LJ2 |  | W25Y01D002 | D230671900 | WV1900(1) | CR | 800001 |  | 2399 | 0.35 | 1111 | 508 | 1152 | C | W3 |  | CW2108 | Q/320582 YZL601-2019 | 1 | 39 |  |  | 1 |  | LN01 |  | 2399 | 1 | WCK05w54000C1 | 0 |  |  | 0 | 0 | 0 |  |  | 1.304 | 1.33 | 17.654 | 1.66 | 4 |  | 2283004873 | 1 | 1
222 | FALSE | 20220531012011 |  |  | LN200636703 | SG35WV1900 | 0.35 | 1110 | 7.36 | LJ2 |  | W25Y01D002 | D230671900 | WV1900(1) | CR | 800001 |  | 2484 | 0.35 | 1111 | 508 | 1168 | C | W3 |  | CW2108 | Q/320582 YZL601-2019 | 1 | 39 |  |  | 1 |  | LN01 |  | 2484 | 1 | WCK05w54000C1 | 0 |  |  | 0 | 0 | 0 |  |  | 1.304 | 1.33 | 17.654 | 1.66 | 5 |  | 2283004873 | 1 | 1
223 | FALSE | 20220329075354 |  |  | LN200365504 | SG35WV1900 | 0.35 | 1110 | 7.4 | LJ2 |  | W23Y02D003 | D227142800 | WV1900(1) | CR | 800001 |  | 2524 | 0.35 | 1111 | 508 | 1176 | C | W3 |  | CW2108 | Q/320582 YZL601-2019 | 1 | 39 |  |  | 1 |  | LN01 |  | 2524 | 1 | WCK05w54000C1 | 0 |  |  | 0 | 0 | 0 |  |  | 1.324 | 1.372 | 17.55 | 1.66 | 5 |  | 2281002937 | 1 | 1
224 | FALSE | 20220706213859 |  |  | LN200762103 | SG35WV1900 | 0.35 | 1110 | 7.54 | LJ3 |  | W25Y01D002 | D230671700 | WV1900(1) | CR | 800001 |  | 2553 | 0.35 | 1111 | 508 | 1181 | C | W3 |  | CW2108 | Q/320582 YZL601-2019 | 1 | 39 |  |  | 1 |  | LN01 |  | 2553 | 1 | WCK05w54000C1 | 0 |  |  | 0 | 0 | 0 |  |  | 1.411 | 1.411 | 17.85 | 1.66 | 4 |  | 2283004873 | 1 | 1
225 | FALSE | 20220715045213 |  |  | LN200781702 | SG35WV1900 | 0.35 | 1110 | 7.74 | LJ2 |  | W23Y02D003 | D228879400 | WV1900(1) | CR | 800001 |  | 2601 | 0.35 | 1111 | 508 | 1191 | C | W3 |  | CW2108 | Q/320582 YZL601-2019 | 1 | 39 |  |  | 1 |  | LN01 |  | 2601 | 1 | WCK05w54000C1 | 0 |  |  | 0 | 0 | 0 |  |  | 1.322 | 1.218 | 17.568 | 1.67 | 6 |  | 2283003762 | 1 | 1
226 | FALSE | 20220406143224 |  |  | LN200365603 | SG35WV1900 | 0.35 | 1110 | 7.79 | LJ2 |  | W23Y02D003 | D227114500 | WV1900(1) | CR | 800001 |  | 2644 | 0.35 | 1111 | 508 | 1199 | C | W3 |  | CW2108 | Q/320582 YZL601-2019 | 1 | 39 |  |  | 1 |  | LN01 |  | 2644 | 1 | WCK05w54000C1 | 0 |  |  | 0 | 0 | 0 |  |  | 1.416 | 1.376 | 17.286 | 1.66 | 3 |  | 2281002938 | 1 | 1
227 | FALSE | 20220328102046 |  |  | LN200366502 | SG35WV1900 | 0.35 | 1110 | 7.92 | LJ2 |  | W23Y02D003 | D227143700 | WV1900(1) | CR | 800001 |  | 2688 | 0.35 | 1111 | 508 | 1207 | C | W3 |  | CW2108 | Q/320582 YZL601-2019 | 1 | 39 |  |  | 1 |  | LN01 |  | 2688 | 1 | WCK05w54000C1 | 0 |  |  | 0 | 0 | 0 |  |  | 1.369 | 1.34 | 17.897 | 1.67 | 6 |  | 2281002934 | 1 | 1
228 | FALSE | 20220406142816 |  |  | LN200365602 | SG35WV1900 | 0.35 | 1110 | 8 | LJ2 |  | W23Y02D003 | D227114500 | WV1900(1) | CR | 800001 |  | 2720 | 0.35 | 1111 | 508 | 1213 | C | W3 |  | CW2108 | Q/320582 YZL601-2019 | 1 | 39 |  |  | 1 |  | LN01 |  | 2720 | 1 | WCK05w54000C1 | 0 |  |  | 0 | 0 | 0 |  |  | 1.416 | 1.376 | 17.286 | 1.66 | 3 |  | 2281002938 | 1 | 1
229 | FALSE | 20220717043544 |  |  | LN200781801 | SG35WV1900 | 0.35 | 1110 | 8.035 | LJ2 |  | W25Y01D002 | D230671000 | WV1900(1) | CR | 800001 |  | 2798 | 0.35 | 1111 | 508 | 1227 | C | W3 |  | CW2108 | Q/320582 YZL601-2019 | 1 | 39 |  |  | 1 |  | LN01 |  | 2798 | 1 | WCK05w54000C1 | 0 | 公司要求取样给客户试用 | 已取样 | 0 | 0 | 0 |  |  | 1.277 | 1.278 | 17.513 | 1.66 | 7 |  | 2283004874 | 1 | 1
230 | FALSE | 20220329064459 |  |  | LN200365502 | SG35WV1900 | 0.35 | 1110 | 8.12 | LJ2 |  | W23Y02D003 | D227142800 | WV1900(1) | CR | 800001 |  | 2763 | 0.35 | 1111 | 508 | 1220 | C | W3 |  | CW2108 | Q/320582 YZL601-2019 | 1 | 39 |  |  | 1 |  | LN01 |  | 2763 | 1 | WCK05w54000C1 | 0 |  |  | 0 | 0 | 0 |  |  | 1.324 | 1.372 | 17.55 | 1.66 | 7 |  | 2281002937 | 1 | 1
231 | FALSE | 20220426220958 |  |  | LN200497003 | SG35WV1900 | 0.35 | 1110 | 8.145 | LJ3 |  | W23Y02D003 | D228879600 | WV1900(1) | CR | 800001 |  | 2729 | 0.35 | 1111 | 508 | 1214 | C | W3 |  | CW2108 | Q/320582 YZL601-2019 | 1 | 39 |  |  | 1 |  | LN01 |  | 2729 | 1 | WCK05w54000C1 | 0 |  |  | 0 | 0 | 0 |  |  | 1.139 | 0.973 | 18.227 | 1.68 | 7 |  | 2283003762 | 1 | 1
232 | FALSE | 20220717044239 |  |  | LN200781802 | SG35WV1900 | 0.35 | 1110 | 8.16 | LJ2 |  | W25Y01D002 | D230671000 | WV1900(1) | CR | 800001 |  | 2757 | 0.35 | 1111 | 508 | 1219 | C | W3 |  | CW2108 | Q/320582 YZL601-2019 | 1 | 39 |  |  | 1 |  | LN01 |  | 2757 | 1 | WCK05w54000C1 | 0 |  |  | 0 | 0 | 0 |  |  | 1.277 | 1.278 | 17.513 | 1.66 | 6 |  | 2283004874 | 1 | 1
233 | FALSE | 20220821184213 |  |  | LN200862102 | SG35WV1900 | 0.35 | 1110 | 8.19 | LJ2 |  | W25Y01D002 | D230671200 | WV1900(1) | CR | 800001 |  | 2754 | 0.35 | 1111 | 508 | 1219 | C | W3 |  | CW2108 | Q/320582 YZL601-2019 | 1 | 39 |  |  | 1 |  | LN01 |  | 2754 | 1 | WCK05w54000C1 | 0 |  |  | 0 | 0 | 0 |  |  | 1.245 | 1.35 | 17.903 | 1.66 | 5 |  | 2283004873 | 1 | 1
234 | FALSE | 20220706213150 |  |  | LN200762102 | SG35WV1900 | 0.35 | 1110 | 8.23 | LJ3 |  | W25Y01D002 | D230671700 | WV1900(1) | CR | 800001 |  | 2786 | 0.35 | 1111 | 508 | 1225 | C | W3 |  | CW2108 | Q/320582 YZL601-2019 | 1 | 39 |  |  | 1 |  | LN01 |  | 2786 | 1 | WCK05w54000C1 | 0 |  |  | 0 | 0 | 0 |  |  | 1.411 | 1.411 | 17.85 | 1.66 | 6 |  | 2283004873 | 1 | 1
235 | FALSE | 20220426222555 |  |  | LN200496802 | SG35WV1900 | 0.35 | 1110 | 8.27 | LJ3 |  | W23Y02D003 | D228879700 | WV1900(1) | CR | 800001 |  | 2771 | 0.35 | 1111 | 508 | 1222 | C | W3 |  | CW2108 | Q/320582 YZL601-2019 | 1 | 39 |  |  | 1 |  | LN01 |  | 2771 | 1 | WCK05w54000C1 | 0 |  |  | 0 | 0 | 0 |  |  | 1.138 | 1.175 | 17.887 | 1.67 | 6 |  | 2283003762 | 1 | 1
236 | FALSE | 20220426213459 |  |  | LN200497102 | SG35WV1900 | 0.35 | 1110 | 8.32 | LJ3 |  | W23Y02D003 | D228879200 | WV1900(1) | CR | 800001 |  | 2786 | 0.35 | 1111 | 508 | 1225 | C | W3 |  | CW2108 | Q/320582 YZL601-2019 | 1 | 39 |  |  | 1 |  | LN01 |  | 2786 | 1 | WCK05w54000C1 | 0 |  |  | 0 | 0 | 0 |  |  | 1.138 | 1.175 | 17.743 | 1.67 | 6 |  | 2283003764 | 1 | 1
237 | FALSE | 20220426221937 |  |  | LN200496801 | SG35WV1900 | 0.35 | 1110 | 8.56 | LJ3 |  | W23Y02D003 | D228879700 | WV1900(1) | CR | 800001 |  | 2875 | 0.35 | 1111 | 508 | 1241 | C | W3 |  | CW2108 | Q/320582 YZL601-2019 | 1 | 39 |  |  | 1 |  | LN01 |  | 2875 | 1 | WCK05w54000C1 | 0 |  |  | 0 | 0 | 0 |  |  | 1.138 | 1.175 | 17.887 | 1.67 | 4 |  | 2283003762 | 1 | 1
238 | FALSE | 20220426220012 |  |  | LN200497002 | SG35WV1900 | 0.35 | 1110 | 8.575 | LJ3 |  | W23Y02D003 | D228879600 | WV1900(1) | CR | 800001 |  | 2880 | 0.35 | 1111 | 508 | 1242 | C | W3 |  | CW2108 | Q/320582 YZL601-2019 | 1 | 39 |  |  | 1 |  | LN01 |  | 2880 | 1 | WCK05w54000C1 | 0 |  |  | 0 | 0 | 0 |  |  | 1.139 | 0.973 | 18.227 | 1.68 | 6 |  | 2283003762 | 1 | 1
239 | FALSE | 20220706223128 |  |  | LN200762205 | SG35WV1900 | 0.35 | 1110 | 8.66 | LJ3 |  | W25Y01D002 | D230671500 | WV1900(1) | CR | 800001 |  | 2918 | 0.35 | 1111 | 508 | 1248 | C | W3 |  | CW2108 | Q/320582 YZL601-2019 | 1 | 39 |  |  | 1 |  | LN01 |  | 2918 | 1 | WCK05w54000C1 | 0 |  |  | 0 | 0 | 0 |  |  | 1.411 | 1.411 | 17.871 | 1.66 | 5 |  | 2283004873 | 1 | 1
240 | FALSE | 20220819093557 |  |  | LN200850601 | SG35WV1900 | 0.35 | 1110 | 8.71 | LJ2 |  | W23Y02D003 | D228880500 | WV1900(1) | CR | 800001 |  | 2940 | 0.35 | 1111 | 508 | 1252 | C | W3 |  | CW2108 | Q/320582 YZL601-2019 | 1 | 39 |  |  | 1 |  | LN01 |  | 2940 | 1 | WCK05w54000C1 | 0 |  |  | 0 | 0 | 0 |  |  | 1.131 | 1.505 | 17.922 | 1.67 | 5 |  | 2283003761 | 1 | 1
241 | FALSE | 20220102060206 |  |  | LN200002902 | SG35WV1900 | 0.35 | 1180 | 3.772 | LJ2 |  | W1CT01C002 | D119653500 | WV1900(1) | CR | 800001 |  | 1204 | 0.35 | 1181 | 508 | 891 | C | W3 |  | CW2069 | Q/320582 YZL601-2019 | 1 | 39 |  |  | 1 |  | LN01 |  | 1204 | 1 | WCK05w54000C1 | 0 | I003热轧边损分切Z |  | 0 | 0 | 0 |  |  | 1.395 | 1.29 | 17.502 | 1.67 | 6 |  | 2181011313 | 1 | 1
242 | FALSE | 20220122013347 |  |  | LN200085102 | SG35WV1900 | 0.35 | 1180 | 5.725 | LJ2 |  | W1CT01C002 | D119657300 | WV1900(1) | CR | 800001 |  | 1827 | 0.35 | 1181 | 508 | 1036 | C | W3 |  | CW2069 | Q/320582 YZL601-2019 | 1 | 39 |  |  | 1 |  | LN01 |  | 1827 | 1 | WCK05w54000C1 | 0 |  |  | 0 | 0 | 0 |  |  | 1.288 | 1.124 | 17.976 | 1.67 | 8 |  | 2181011316 | 1 | 1
243 | FALSE | 20220121074857 |  |  | LN200085002 | SG35WV1900 | 0.35 | 1180 | 5.895 | LJ2 |  | W1CT01C002 | D119656500 | WV1900(1) | CR | 800001 |  | 1885 | 0.35 | 1181 | 508 | 1048 | C | W3 |  | CW2069 | Q/320582 YZL601-2019 | 1 | 39 |  |  | 1 |  | LN01 |  | 1885 | 1 | WCK05w54000C1 | 0 |  |  | 0 | 0 | 0 |  |  | 1.269 | 1.13 | 17.164 | 1.67 | 5 |  | 2181011317 | 1 | 1
244 | FALSE | 20220121075603 |  |  | LN200085003 | SG35WV1900 | 0.35 | 1180 | 5.93 | LJ2 |  | W1CT01C002 | D119656500 | WV1900(1) | CR | 800001 |  | 1896 | 0.35 | 1181 | 508 | 1050 | C | W3 |  | CW2069 | Q/320582 YZL601-2019 | 1 | 39 |  |  | 1 |  | LN01 |  | 1896 | 1 | WCK05w54000C1 | 0 |  |  | 0 | 0 | 0 |  |  | 1.269 | 1.13 | 17.164 | 1.67 | 8 |  | 2181011317 | 1 | 1
245 | FALSE | 20220121080617 |  |  | LN200085004 | SG35WV1900 | 0.35 | 1180 | 5.99 | LJ2 |  | W1CT01C002 | D119656500 | WV1900(1) | CR | 800001 |  | 1913 | 0.35 | 1181 | 508 | 1054 | C | W3 |  | CW2069 | Q/320582 YZL601-2019 | 1 | 39 |  |  | 1 |  | LN01 |  | 1913 | 1 | WCK05w54000C1 | 0 |  |  | 0 | 0 | 0 |  |  | 1.269 | 1.13 | 17.164 | 1.67 | 5 |  | 2181011317 | 1 | 1
246 | FALSE | 20220122014704 |  |  | LN200085104 | SG35WV1900 | 0.35 | 1180 | 6.04 | LJ2 |  | W1CT01C002 | D119657300 | WV1900(1) | CR | 800001 |  | 1929 | 0.35 | 1181 | 508 | 1057 | C | W3 |  | CW2069 | Q/320582 YZL601-2019 | 1 | 39 |  |  | 1 |  | LN01 |  | 1929 | 1 | WCK05w54000C1 | 0 |  |  | 0 | 0 | 0 |  |  | 1.288 | 1.124 | 17.976 | 1.67 | 6 |  | 2181011316 | 1 | 1
247 | FALSE | 20220328073526 |  |  | LN200365902 | SG35WV1900 | 0.35 | 1200 | 3.376 | LJ2 |  | W1CY02D008 | D223882900 | WV1900(1) | CR | 800001 |  | 1070 | 0.35 | 1201 | 508 | 857 | C | W3 |  | CW2069 | Q/320582 YZL601-2019 | 1 | 39 |  |  | 1 |  | LN01 |  | 1070 | 1 | WCK05w54000C1 | 0 | I015单机架板型不良分切D |  | 0 | 0 | 0 |  |  | 1.403 | 1.363 | 17.699 | 1.66 | 6 |  | 2283000860 | 1 | 1
248 | FALSE | 20220128220426 |  |  | LN200115603 | SG35WV1900 | 0.35 | 1200 | 4.958 | LJ2 |  | W1CY02D008 | D121085700 | WV1900(1) | CR | 800001 |  | 1567 | 0.35 | 1201 | 508 | 978 | C | W3 |  | CW2069 | Q/320582 YZL601-2019 | 1 | 39 |  |  | 1 |  | LN01 |  | 1567 | 1 | WCK05w54000C1 | 0 | H005热轧孔洞分切Z |  | 0 | 0 | 0 |  |  | 1.362 | 1.486 | 18.313 | 1.67 | 6 |  | 2182011762 | 1 | 1
249 | FALSE | 20220221061401 |  |  | LN200212303 | SG35WV1900 | 0.35 | 1200 | 5.125 | LJ2 |  | W1CY02D008 | D223884200 | WV1900(1) | CR | 800001 |  | 1616 | 0.35 | 1201 | 508 | 989 | C | W3 |  | CW2069 | Q/320582 YZL601-2019 | 1 | 39 |  |  | 1 |  | LN01 |  | 1616 | 1 | WCK05w54000C1 | 0 |  |  | 0 | 0 | 0 |  |  | 1.167 | 1.366 | 17.468 | 1.67 | 5 |  | 2283000858 | 1 | 1
250 | FALSE | 20220221112546 |  |  | LN200213804 | SG35WV1900 | 0.35 | 1200 | 5.155 | LJ2 |  | W1CY02D008 | D119653100 | WV1900(1) | CR | 800001 |  | 1779 | 0.35 | 1201 | 508 | 1025 | C | W3 |  | CW2069 | Q/320582 YZL601-2019 | 1 | 39 |  |  | 1 |  | LN01 |  | 1779 | 1 | WCK05w54000C1 | 0 |  |  | 0 | 0 | 0 |  |  | 1.08 | 1.284 | 18.552 | 1.67 | 8 |  | 2181011313 | 1 | 1
251 | FALSE | 20220222070541 |  |  | LN200211703 | SG35WV1900 | 0.35 | 1200 | 5.175 | LJ2 |  | W1CY02D008 | D223883400 | WV1900(1) | CR | 800001 |  | 1638 | 0.35 | 1201 | 508 | 994 | C | W3 |  | CW2069 | Q/320582 YZL601-2019 | 1 | 39 |  |  | 1 |  | LN01 |  | 1638 | 1 | WCK05w54000C1 | 0 |  |  | 0 | 0 | 0 |  |  | 1.107 | 1.356 | 17.413 | 1.67 | 5 |  | 2283000860 | 1 | 1
252 | FALSE | 20220221062159 |  |  | LN200212304 | SG35WV1900 | 0.35 | 1200 | 5.34 | LJ2 |  | W1CY02D008 | D223884200 | WV1900(1) | CR | 800001 |  | 1686 | 0.35 | 1201 | 508 | 1005 | C | W3 |  | CW2069 | Q/320582 YZL601-2019 | 1 | 39 |  |  | 1 |  | LN01 |  | 1686 | 1 | WCK05w54000C1 | 0 |  |  | 0 | 0 | 0 |  |  | 1.167 | 1.366 | 17.468 | 1.67 | 7 |  | 2283000858 | 1 | 1
253 | FALSE | 20220221054233 |  |  | LN200212104 | SG35WV1900 | 0.35 | 1200 | 5.34 | LJ2 |  | W1CY02D008 | D223884700 | WV1900(1) | CR | 800001 |  | 1684 | 0.35 | 1201 | 508 | 1004 | C | W3 |  | CW2069 | Q/320582 YZL601-2019 | 1 | 39 |  |  | 1 |  | LN01 |  | 1684 | 1 | WCK05w54000C1 | 0 |  |  | 0 | 0 | 0 |  |  | 1.152 | 1.392 | 18.059 | 1.67 | 3 |  | 2283000857 | 1 | 1
254 | FALSE | 20220222060726 |  |  | LN200211303 | SG35WV1900 | 0.35 | 1200 | 5.415 | LJ2 |  | W1CY02D008 | D223882800 | WV1900(1) | CR | 800001 |  | 1713 | 0.35 | 1201 | 508 | 1011 | C | W3 |  | CW2069 | Q/320582 YZL601-2019 | 1 | 39 |  |  | 1 |  | LN01 |  | 1713 | 1 | WCK05w54000C1 | 0 |  |  | 0 | 0 | 0 |  |  | 1.107 | 1.356 | 17.871 | 1.67 | 5 |  | 2283000860 | 1 | 1
255 | FALSE | 20220128221708 |  |  | LN200115604 | SG35WV1900 | 0.35 | 1200 | 5.425 | LJ2 |  | W1CY02D008 | D121085700 | WV1900(1) | CR | 800001 |  | 1706 | 0.35 | 1201 | 508 | 1009 | C | W3 |  | CW2069 | Q/320582 YZL601-2019 | 1 | 39 |  |  | 1 |  | LN01 |  | 1706 | 1 | WCK05w54000C1 | 0 |  |  | 0 | 0 | 0 |  |  | 1.362 | 1.486 | 18.313 | 1.67 | 4 |  | 2182011762 | 1 | 1
256 | FALSE | 20220222043004 |  |  | LN200211202 | SG35WV1900 | 0.35 | 1200 | 5.44 | LJ2 |  | W1CY02D008 | D223884000 | WV1900(1) | CR | 800001 |  | 1719 | 0.35 | 1201 | 508 | 1012 | C | W3 |  | CW2069 | Q/320582 YZL601-2019 | 1 | 39 |  |  | 1 |  | LN01 |  | 1719 | 1 | WCK05w54000C1 | 0 |  |  | 0 | 0 | 0 |  |  | 1.165 | 1.374 | 18.42 | 1.68 | 4 |  | 2283000858 | 1 | 1
257 | FALSE | 20220123125747 |  |  | LN200081701 | SG35WV1900 | 0.35 | 1200 | 5.45 | LJ2 |  | W1CY02D008 | D119661300 | WV1900(1) | CR | 800001 |  | 1710 | 0.35 | 1201 | 508 | 1010 | C | W3 |  | CW2069 | Q/320582 YZL601-2019 | 1 | 39 |  |  | 1 |  | LN01 |  | 1710 | 1 | WCK05w54000C1 | 0 |  |  | 0 | 0 | 0 |  |  | 1.257 | 1.11 | 17.962 | 1.67 | 7 |  | 2181011321 | 1 | 1
258 | FALSE | 20220123120922 |  |  | LN200081903 | SG35WV1900 | 0.35 | 1200 | 5.475 | LJ2 |  | W1CY02D008 | D121086600 | WV1900(1) | CR | 800001 |  | 1719 | 0.35 | 1201 | 508 | 1012 | C | W3 |  | CW2069 | Q/320582 YZL601-2019 | 1 | 39 |  |  | 1 |  | LN01 |  | 1719 | 1 | WCK05w54000C1 | 0 |  |  | 0 | 0 | 0 |  |  | 1.286 | 1.119 | 18.008 | 1.67 | 6 |  | 2182011764 | 1 | 1
259 | FALSE | 20220222071301 |  |  | LN200211704 | SG35WV1900 | 0.35 | 1200 | 5.505 | LJ2 |  | W1CY02D008 | D223883400 | WV1900(1) | CR | 800001 |  | 1730 | 0.35 | 1201 | 508 | 1014 | C | W3 |  | CW2069 | Q/320582 YZL601-2019 | 1 | 39 |  |  | 1 |  | LN01 |  | 1730 | 1 | WCK05w54000C1 | 0 |  |  | 0 | 0 | 0 |  |  | 1.107 | 1.356 | 17.413 | 1.67 | 5 |  | 2283000860 | 1 | 1
260 | FALSE | 20220222040435 |  |  | LN200211102 | SG35WV1900 | 0.35 | 1200 | 5.51 | LJ2 |  | W1CY02D008 | D223884500 | WV1900(1) | CR | 800001 |  | 1737 | 0.35 | 1201 | 508 | 1016 | C | W3 |  | CW2069 | Q/320582 YZL601-2019 | 1 | 39 |  |  | 1 |  | LN01 |  | 1737 | 1 | WCK05w54000C1 | 0 |  |  | 0 | 0 | 0 |  |  | 1.168 | 1.396 | 18.048 | 1.67 | 7 |  | 2283000857 | 1 | 1
261 | FALSE | 20220123120321 |  |  | LN200081902 | SG35WV1900 | 0.35 | 1200 | 5.52 | LJ2 |  | W1CY02D008 | D121086600 | WV1900(1) | CR | 800001 |  | 1730 | 0.35 | 1201 | 508 | 1015 | C | W3 |  | CW2069 | Q/320582 YZL601-2019 | 1 | 39 |  |  | 1 |  | LN01 |  | 1730 | 1 | WCK05w54000C1 | 0 |  |  | 0 | 0 | 0 |  |  | 1.286 | 1.119 | 18.008 | 1.67 | 6 |  | 2182011764 | 1 | 1
262 | FALSE | 20220128220817 |  |  | LN200115702 | SG35WV1900 | 0.35 | 1200 | 5.52 | LJ2 |  | W1CY02D008 | D119662200 | WV1900(1) | CR | 800001 |  | 1718 | 0.35 | 1201 | 508 | 1012 | C | W3 |  | CW2069 | Q/320582 YZL601-2019 | 1 | 39 |  |  | 1 |  | LN01 |  | 1718 | 1 | WCK05w54000C1 | 0 |  |  | 0 | 0 | 0 |  |  | 1.362 | 1.496 | 18.38 | 1.67 | 4 |  | 2181011323 | 1 | 1
263 | FALSE | 20220122020657 |  |  | LN200084502 | SG35WV1900 | 0.35 | 1200 | 5.55 | LJ2 |  | W1BY01D005 | D121086401 | WV1900(1) | CR | 800001 |  | 1728 | 0.35 | 1201 | 508 | 1014 | C | W3 |  | CW2069 | Q/320582 YZL601-2019 | 1 | 39 |  |  | 1 |  | LN01 |  | 1728 | 1 | WCK05w54000C1 | 0 |  |  | 0 | 0 | 0 |  |  | 1.289 | 1.133 | 18.201 | 1.68 | 9 |  | 2182011762 | 1 | 1
264 | FALSE | 20220122005322 |  |  | LN200084203 | SG35WV1900 | 0.35 | 1200 | 5.58 | LJ3 |  | W1BY01D005 | D121085500 | WV1900(1) | CR | 800001 |  | 1757 | 0.35 | 1201 | 508 | 1020 | C | W3 |  | CW2069 | Q/320582 YZL601-2019 | 1 | 39 |  |  | 1 |  | LN01 |  | 1757 | 1 | WCK05w54000C1 | 0 |  |  | 0 | 0 | 0 |  |  | 1.344 | 1.203 | 17.503 | 1.68 | 10 |  | 2182011762 | 1 | 1
265 | FALSE | 20220122020319 |  |  | LN200084501 | SG35WV1900 | 0.35 | 1200 | 5.58 | LJ2 |  | W1BY01D005 | D121086401 | WV1900(1) | CR | 800001 |  | 1738 | 0.35 | 1201 | 508 | 1016 | C | W3 |  | CW2069 | Q/320582 YZL601-2019 | 1 | 39 |  |  | 1 |  | LN01 |  | 1738 | 1 | WCK05w54000C1 | 0 |  |  | 0 | 0 | 0 |  |  | 1.289 | 1.133 | 18.201 | 1.68 | 6 |  | 2182011762 | 1 | 1
266 | FALSE | 20220222064436 |  |  | LN200211504 | SG35WV1900 | 0.35 | 1200 | 5.6 | LJ2 |  | W1CY02D008 | D223883800 | WV1900(1) | CR | 800001 |  | 1759 | 0.35 | 1201 | 508 | 1021 | C | W3 |  | CW2069 | Q/320582 YZL601-2019 | 1 | 39 |  |  | 1 |  | LN01 |  | 1759 | 1 | WCK05w54000C1 | 0 |  |  | 0 | 0 | 0 |  |  | 1.165 | 1.374 | 18.513 | 1.68 | 5 |  | 2283000858 | 1 | 1
267 | FALSE | 20220128221332 |  |  | LN200115703 | SG35WV1900 | 0.35 | 1200 | 5.65 | LJ2 |  | W1CY02D008 | D119662200 | WV1900(1) | CR | 800001 |  | 1756 | 0.35 | 1201 | 508 | 1020 | C | W3 |  | CW2069 | Q/320582 YZL601-2019 | 1 | 39 |  |  | 1 |  | LN01 |  | 1756 | 1 | WCK05w54000C1 | 0 |  |  | 0 | 0 | 0 |  |  | 1.362 | 1.496 | 18.38 | 1.67 | 6 |  | 2181011323 | 1 | 1
268 | FALSE | 20220123130817 |  |  | LN200081702 | SG35WV1900 | 0.35 | 1200 | 5.66 | LJ3 |  | W1CY02D008 | D119661300 | WV1900(1) | CR | 800001 |  | 1779 | 0.35 | 1201 | 508 | 1025 | C | W3 |  | CW2069 | Q/320582 YZL601-2019 | 1 | 39 |  |  | 1 |  | LN01 |  | 1779 | 1 | WCK05w54000C1 | 0 |  |  | 0 | 0 | 0 |  |  | 1.257 | 1.11 | 17.962 | 1.67 | 7 |  | 2181011321 | 1 | 1
269 | FALSE | 20220128220044 |  |  | LN200115602 | SG35WV1900 | 0.35 | 1200 | 5.685 | LJ2 |  | W1CY02D008 | D121085700 | WV1900(1) | CR | 800001 |  | 1798 | 0.35 | 1201 | 508 | 1029 | C | W3 |  | CW2069 | Q/320582 YZL601-2019 | 1 | 39 |  |  | 1 |  | LN01 |  | 1798 | 1 | WCK05w54000C1 | 0 |  |  | 0 | 0 | 0 |  |  | 1.362 | 1.486 | 18.313 | 1.67 | 8 |  | 2182011762 | 1 | 1
270 | FALSE | 20220122005957 |  |  | LN200084204 | SG35WV1900 | 0.35 | 1200 | 5.685 | LJ3 |  | W1BY01D005 | D121085500 | WV1900(1) | CR | 800001 |  | 1790 | 0.35 | 1201 | 508 | 1027 | C | W3 |  | CW2069 | Q/320582 YZL601-2019 | 1 | 39 |  |  | 1 |  | LN01 |  | 1790 | 1 | WCK05w54000C1 | 0 |  |  | 0 | 0 | 0 |  |  | 1.344 | 1.203 | 17.503 | 1.68 | 8 |  | 2182011762 | 1 | 1
271 | FALSE | 20220123134001 |  |  | LN200082303 | SG35WV1900 | 0.35 | 1200 | 5.7 | LJ2 |  | W1CY02D008 | D121084900 | WV1900(1) | CR | 800001 |  | 1792 | 0.35 | 1201 | 508 | 1028 | C | W3 |  | CW2069 | Q/320582 YZL601-2019 | 1 | 39 |  |  | 1 |  | LN01 |  | 1792 | 1 | WCK05w54000C1 | 0 |  |  | 0 | 0 | 0 |  |  | 1.286 | 1.119 | 17.307 | 1.67 | 5 |  | 2182011763 | 1 | 1
272 | FALSE | 20220328075004 |  |  | LN200365903 | SG35WV1900 | 0.35 | 1200 | 5.71 | LJ2 |  | W1CY02D008 | D223882900 | WV1900(1) | CR | 800001 |  | 1802 | 0.35 | 1201 | 508 | 1030 | C | W3 |  | CW2069 | Q/320582 YZL601-2019 | 1 | 39 |  |  | 1 |  | LN01 |  | 1802 | 1 | WCK05w54000C1 | 0 |  |  | 0 | 0 | 0 |  |  | 1.403 | 1.363 | 17.699 | 1.66 | 7 |  | 2283000860 | 1 | 1
273 | FALSE | 20220221104714 |  |  | LN200213802 | SG35WV1900 | 0.35 | 1200 | 5.74 | LJ2 |  | W1CY02D008 | D119653100 | WV1900(1) | CR | 800001 |  | 1815 | 0.35 | 1201 | 508 | 1033 | C | W3 |  | CW2069 | Q/320582 YZL601-2019 | 1 | 39 |  |  | 1 |  | LN01 |  | 1815 | 1 | WCK05w54000C1 | 0 |  |  | 0 | 0 | 0 |  |  | 1.08 | 1.284 | 18.552 | 1.67 | 7 |  | 2181011313 | 1 | 1
274 | FALSE | 20220222033236 |  |  | LN200211002 | SG35WV1900 | 0.35 | 1200 | 5.745 | LJ2 |  | W1CY02D008 | D223883700 | WV1900(1) | CR | 800001 |  | 1813 | 0.35 | 1201 | 508 | 1032 | C | W3 |  | CW2069 | Q/320582 YZL601-2019 | 1 | 39 |  |  | 1 |  | LN01 |  | 1813 | 1 | WCK05w54000C1 | 0 |  |  | 0 | 0 | 0 |  |  | 1.171 | 1.367 | 18.552 | 1.68 | 8 |  | 2283000858 | 1 | 1
275 | FALSE | 20220221143902 |  |  | LN200213903 | SG35WV1900 | 0.35 | 1200 | 5.745 | LJ2 |  | W1CY02D008 | D223884400 | WV1900(1) | CR | 800001 |  | 1816 | 0.35 | 1201 | 508 | 1033 | C | W3 |  | CW2069 | Q/320582 YZL601-2019 | 1 | 39 |  |  | 1 |  | LN01 |  | 1816 | 1 | WCK05w54000C1 | 0 |  |  | 0 | 0 | 0 |  |  | 1.087 | 1.281 | 18.595 | 1.68 | 7 |  | 2283000857 | 1 | 1
276 | FALSE | 20220221143156 |  |  | LN200213902 | SG35WV1900 | 0.35 | 1200 | 5.75 | LJ2 |  | W1CY02D008 | D223884400 | WV1900(1) | CR | 800001 |  | 1815 | 0.35 | 1201 | 508 | 1033 | C | W3 |  | CW2069 | Q/320582 YZL601-2019 | 1 | 39 |  |  | 1 |  | LN01 |  | 1815 | 1 | WCK05w54000C1 | 0 |  |  | 0 | 0 | 0 |  |  | 1.087 | 1.281 | 18.595 | 1.68 | 4 |  | 2283000857 | 1 | 1
277 | FALSE | 20220222072747 |  |  | LN200211602 | SG35WV1900 | 0.35 | 1200 | 5.81 | LJ2 |  | W1CY02D008 | D223883500 | WV1900(1) | CR | 800001 |  | 1840 | 0.35 | 1201 | 508 | 1038 | C | W3 |  | CW2069 | Q/320582 YZL601-2019 | 1 | 39 |  |  | 1 |  | LN01 |  | 1840 | 1 | WCK05w54000C1 | 0 |  |  | 0 | 0 | 0 |  |  | 1.107 | 1.356 | 17.62 | 1.67 | 3 |  | 2283000858 | 1 | 1
278 | FALSE | 20220222053742 |  |  | LN200211403 | SG35WV1900 | 0.35 | 1200 | 5.82 | LJ2 |  | W1CY02D008 | D223883000 | WV1900(1) | CR | 800001 |  | 1839 | 0.35 | 1201 | 508 | 1038 | C | W3 |  | CW2069 | Q/320582 YZL601-2019 | 1 | 39 |  |  | 1 |  | LN01 |  | 1839 | 1 | WCK05w54000C1 | 0 |  |  | 0 | 0 | 0 |  |  | 1.168 | 1.396 | 17.855 | 1.67 | 6 |  | 2283000860 | 1 | 1
279 | FALSE | 20220221051316 |  |  | LN200212004 | SG35WV1900 | 0.35 | 1200 | 5.85 | LJ3 |  | W1CY02D008 | D223884100 | WV1900(1) | CR | 800001 |  | 1844 | 0.35 | 1201 | 508 | 1039 | C | W3 |  | CW2069 | Q/320582 YZL601-2019 | 1 | 39 |  |  | 1 |  | LN01 |  | 1844 | 1 | WCK05w54000C1 | 0 |  |  | 0 | 0 | 0 |  |  | 1.152 | 1.392 | 18.313 | 1.67 | 6 |  | 2283000858 | 1 | 1
280 | FALSE | 20220222023716 |  |  | LN200210802 | SG35WV1900 | 0.35 | 1200 | 5.875 | LJ2 |  | W1CY02D008 | D223883600 | WV1900(1) | CR | 800001 |  | 1853 | 0.35 | 1201 | 508 | 1041 | C | W3 |  | CW2069 | Q/320582 YZL601-2019 | 1 | 39 |  |  | 1 |  | LN01 |  | 1853 | 1 | WCK05w54000C1 | 0 |  |  | 0 | 0 | 0 |  |  | 1.168 | 1.396 | 17.815 | 1.67 | 3 |  | 2283000858 | 1 | 1
281 | FALSE | 20220121073630 |  |  | LN200084104 | SG35WV1900 | 0.35 | 1200 | 5.905 | LJ2 |  | W1BY01D005 | D121085900 | WV1900(1) | CR | 800001 |  | 1841 | 0.35 | 1201 | 508 | 1038 | C | W3 |  | CW2069 | Q/320582 YZL601-2019 | 1 | 39 |  |  | 1 |  | LN01 |  | 1841 | 1 | WCK05w54000C1 | 0 |  |  | 0 | 0 | 0 |  |  | 1.344 | 1.203 | 17.446 | 1.67 | 3 |  | 2182011762 | 1 | 1
282 | FALSE | 20220221110749 |  |  | LN200213803 | SG35WV1900 | 0.35 | 1200 | 5.905 | LJ3 |  | W1CY02D008 | D119653100 | WV1900(1) | CR | 800001 |  | 1864 | 0.35 | 1201 | 508 | 1043 | C | W3 |  | CW2069 | Q/320582 YZL601-2019 | 1 | 39 |  |  | 1 |  | LN01 |  | 1864 | 1 | WCK05w54000C1 | 0 |  |  | 0 | 0 | 0 |  |  | 1.08 | 1.284 | 18.552 | 1.67 | 8 |  | 2181011313 | 1 | 1
283 | FALSE | 20220121071457 |  |  | LN200084702 | SG35WV1900 | 0.35 | 1200 | 5.91 | LJ2 |  | W1BY01D005 | D121085000 | WV1900(1) | CR | 800001 |  | 1857 | 0.35 | 1201 | 508 | 1042 | C | W3 |  | CW2069 | Q/320582 YZL601-2019 | 1 | 39 |  |  | 1 |  | LN01 |  | 1857 | 1 | WCK05w54000C1 | 0 |  |  | 0 | 0 | 0 |  |  | 1.288 | 1.124 | 18.156 | 1.67 | 8 |  | 2182011763 | 1 | 1
284 | FALSE | 20220121080234 |  |  | LN200084304 | SG35WV1900 | 0.35 | 1200 | 5.93 | LJ2 |  | W1BY01D005 | D121086700 | WV1900(1) | CR | 800001 |  | 1850 | 0.35 | 1201 | 508 | 1041 | C | W3 |  | CW2069 | Q/320582 YZL601-2019 | 1 | 39 |  |  | 1 |  | LN01 |  | 1850 | 1 | WCK05w54000C1 | 0 |  |  | 0 | 0 | 0 |  |  | 1.344 | 1.203 | 17.458 | 1.67 | 4 |  | 2182011764 | 1 | 1
285 | FALSE | 20220121072211 |  |  | LN200084703 | SG35WV1900 | 0.35 | 1200 | 5.935 | LJ2 |  | W1BY01D005 | D121085000 | WV1900(1) | CR | 800001 |  | 1864 | 0.35 | 1201 | 508 | 1043 | C | W3 |  | CW2069 | Q/320582 YZL601-2019 | 1 | 39 |  |  | 1 |  | LN01 |  | 1864 | 1 | WCK05w54000C1 | 0 |  |  | 0 | 0 | 0 |  |  | 1.288 | 1.124 | 18.156 | 1.67 | 8 |  | 2182011763 | 1 | 1
286 | FALSE | 20220128224807 |  |  | LN200115803 | SG35WV1900 | 0.35 | 1200 | 5.97 | LJ2 |  | W1CY02D008 | D121086500 | WV1900(1) | CR | 800001 |  | 1877 | 0.35 | 1201 | 508 | 1046 | C | W3 |  | CW2069 | Q/320582 YZL601-2019 | 1 | 39 |  |  | 1 |  | LN01 |  | 1877 | 1 | WCK05w54000C1 | 0 |  |  | 0 | 0 | 0 |  |  | 1.362 | 1.496 | 18.033 | 1.67 | 6 |  | 2182011764 | 1 | 1
287 | FALSE | 20220221123855 |  |  | LN200214104 | SG35WV1900 | 0.35 | 1200 | 5.995 | LJ3 |  | W1CY02D008 | D223884300 | WV1900(1) | CR | 800001 |  | 1882 | 0.35 | 1201 | 508 | 1047 | C | W3 |  | CW2069 | Q/320582 YZL601-2019 | 1 | 39 |  |  | 1 |  | LN01 |  | 1882 | 1 | WCK05w54000C1 | 0 |  |  | 0 | 0 | 0 |  |  | 1.08 | 1.284 | 18.768 | 1.68 | 7 |  | 2283000857 | 1 | 1
288 | FALSE | 20220123135951 |  |  | LN200082102 | SG35WV1900 | 0.35 | 1200 | 6.02 | LJ2 |  | W1CY02D008 | D121085400 | WV1900(1) | CR | 800001 |  | 1895 | 0.35 | 1201 | 508 | 1050 | C | W3 |  | CW2069 | Q/320582 YZL601-2019 | 1 | 39 |  |  | 1 |  | LN01 |  | 1895 | 1 | WCK05w54000C1 | 0 |  |  | 0 | 0 | 0 |  |  | 1.286 | 1.119 | 17.291 | 1.67 | 5 |  | 2182011763 | 1 | 1