## Sheet1
序号 | 物资名称 | 质量要求 | 让步接收标准
1 | 高碳铬铁 | 按GB/T5683-2008执行，参考牌号为FeCr55C10.0(II)，化学成分要求：Cr≥50%、C≤10%、Si≤5.0%、S≤0.06%、P≤0.04%。粒度：10-60mm（或自然块，以合同实际要求为准）。以Cr=50％为基价，增度按基价增值，Cr≥50％结算价格为：合同价格*实际Cr含量/50，Cr超过60％，超过部分不予增值结算。 | 49.5%≤Cr＜50%，以Cr=50%为基准，按实际品位结算； 49%≤Cr＜49.5%，以Cr=50%为基准，超标部分按基准价的2倍扣款； 10%＜C≤13%，以C=10%为基准，每增加1%，合同价格下降0.5%； 5%＜Si≤6%，以Si=5%为基准，每增加1%，合同价格下降0.5%； 0.06%＜S≤0.07%，合同价格下降0.5%； 0.04%＜P≤0.05%，合同价格下降0.5%； 60mm＜粒度≤80mm的含量大于5%，合同价格下降0.5%；粒度＜10 mm的含量大于5%，扣除超出5%的重量结算。粒度＞80mm，由供方破碎至标准要求的范围之内或退货处理。粒度为自然块时超出15Kg，合同价格下降0.5%（合同要求为自然块时选择此条款）。超出让步接收范围的商务处理：Cr＜49%，以Cr=50%为基准，超标部分按基准价的5倍扣款； C＞13%，以C=10%为基准，每增加1%，合同价格下降1%； Si＞6%，以Si=5%为基准，每增加1%，合同价格下降2%； S＞0.07%，以S=0.06%为基准，每上升0.01%，合同价格下降1%； P＞0.05%，以P=0.04%为基准，每上升0.01%，合同价格下降1%。退货范围：Cr＜47%，退货；C＞14%，退货；Si＞7%，退货； S＞0.10%，退货；P＞0.10%，退货。卖方所供产品品质验收不合格的，退货或让步接收以买方判定为准。合金在运输过程中必须做好防潮措施，粉末（≤10mm）中的水分要求≤0.30%，水分超标，双倍扣重结算，评审意见为烘烤使用时，同时扣除烘烤费用每40吨2400元，不足40吨按40吨计算（合同要求为自然块时选择此条款），一旦买方确定退货的，卖方必须及时落实退货处置（自行拉回），并根据退货实际数量，按100元/吨给予买方赔偿。当卖方出现连续3批的相同检验项目不合时，除让步接收扣罚外，对卖方额外考核500元。货到买方仓库后，买方有权利使用货物的三分之二，剩余的三分之一可以用来双方质量异议处理，处理结果，代表全批货物。如果其它没有形成降价原则的成分（项目）对我公司产品质量造成影响，买方将保留对卖方追溯考核的权力。最大粒度不准超过临界粒度的1.5倍，若因粒度过大而导致使用过程中堵塞加料管道造成停炉等事故，除按本文件规定扣罚外，买方有权向卖方索赔损失。
2 | 中碳铬铁 | 参照 GB/T5683-2008 执行，牌号为 FeCr55C2.0Ⅱ，化学成分要求Cr≥55%；C≤2.0%；S≤0.030%；Si≤2.50%；P≤0.040%；Ti≤0.10%；N≤0.08%。粒度：10-60mm（粒度小于 10mm≤5%，）。以 Cr=60％为基价，增度按基价增值，Cr≥55％结算价格为：合同价格*实际 Cr 含量/60，Cr 超过 62％，超过部分不予增值结算。 | 53%≤Cr＜55%，以Cr=55%为基准，超标部分按基准价的1.5 倍扣款〔结算价格：合同价格*55/60－合同价格×(55-实际Cr 含量）×1.5/60〕；2.0%＜C≤3.0%，以C=2.0 为基准，每增加0.1%，合同价格下降0.5%；2.5%＜Si≤3.5%，以Si=2.5%为基准，每增加0.1%，合同价格下降0.5%；0.03%＜S≤0.05%，以S=0.03%为基准，每上升0.01%，合同价格下降0.5%；0.04%＜P≤0.06%，以P=0.04%为基准，每上升0.01%，合同价格下降0.5%；0.1%＜Ti≤0.15%，以Ti=0.1%为基准，每上升0.01%，合同价格下降0.05% ，60mm＜粒度≤80mm 的含量大于5%，合同价格下降0.5%；粒度＞80mm，由卖方破碎至标准要求的范围之内或退货处理。粒度＜10 mm 的含量大于5%，扣除超出5%的重量结算。自然块重量大于15kg，合同价格下降0.5%；粒度小于10mm 的含量＞5%，扣除超出5%的重量结算。c. 超出让步接收范围的商务处理：Cr＜53%，以Cr=55%为基准，超标部分按基准价的4 倍扣款〔结算价格：合同价格*55/60－合同价格×(55-实际Cr 含量）×4/60〕；C＞3.0%，以C=2.0%为基准，每增加0.1%，合同价格下降1%；Si＞3.5%，以Si=2.5%为基准，每增加0.1%，合同价格下降1%；S＞0.05%，以S=0.03%为基准，每上升0.01%，合同价格下降1%；P＞0.06%，以P=0.04%为基准，每上升0.01%，合同价格下降1%，Ti＞0.15%，以Ti=0.1%为基准，每上升0.01%，合同价格下降0.1% 。d. 退货范围Cr＜51%，退货；C＞4.0%，退货；Si＞4.5%，退货；S＞0.10%，退货；P＞0.10%，退货， N＞0.08，退货。卖方所供产品品质验收不合格的，退货或让步接收以买方判定为准。合金在运输过程中必须做好防潮措施，粉末（≤10mm）中的水分要求≤0.30%，水分超标，双倍扣重结算，评审意见为烘烤使用时，同时扣除烘烤费用每40吨2400元，不足40吨按40吨计算。一旦买方确定退货的，卖方必须及时落实退货处置（自行拉回），并根据退货实际数量，按100元/吨给予买方赔偿。当卖方出现连续3批的相同检验项目不合时，除让步接收扣罚外，对卖方额外考核500元。货到买方仓库后，买方有权利使用货物的三分之二，剩余的三分之一可以用来双方质量异议处理，处理结果，代表全批货物。如果其它没有形成降价原则的成分（项目）对我公司产品质量造成影响，买方将保留对卖方追溯考核的权力。最大粒度不准超过临界粒度的1.5倍，若因粒度过大而导致使用过程中堵塞加料管道造成停炉等事故，除按本文件规定扣罚外，买方有权向卖方索赔损失。
3 | 低碳铬铁 | 低碳铬铁按GB/T5683-2008执行，牌号为FeCr55C0.25Ⅱ，其化学成份要求：Cr≥55.0%、C≤0.25%、P≤0.04%、S≤0.03%、Si≤2.0%；粒度：10-60mm。以Cr=60％为基价，增度按基价增值，Cr≥55％结算价格为：合同价格*实际Cr含量/60，Cr超过62％，超过部分不予增值结算。 | 53%≤Cr＜55.0%，以Cr=55%为基准，超标部分按基准价的1.5倍扣款〔结算价格：合同价格*55/60－合同价格×(55-实际Cr含量）×1.5/60〕；0.25%＜C≤0.35%，以C=0.25%为基准，每增加0.01%，合同价格下降0.5%；2.0%＜Si≤3.0%，以Si=2.0%为基准，每增加0.1%，合同价格下降0.5%；0.03%＜S≤0.05%，以S=0.03%为基准，每上升0.01%，合同价格下降0.5%；0.04%＜P≤0.06%，以P=0.04%为基准，每上升0.01%，合同价格下降0.5%；60mm＜粒度≤80mm的含量大于5%，合同价格下降0.5%；粒度＜10 mm的含量大于5%，扣除超出5%的重量结算。粒度＞80mm，由供方破碎至标准要求的范围之内。超出让步接收范围的商务处理：Cr＜53%，以Cr=55%为基准，超标部分按基准价的4倍扣款〔结算价格：合同价格*55/60－合同价格×(55-实际Cr含量）×4/60〕；C＞0.35%，以C=0.25%为基准，每增加0.01%，合同价格下降1%；Si＞3.0%，以Si=2.0%为基准，每增加0.1%，合同价格下降1%；S＞0.05%，以S=0.03%为基准，每上升0.01%，合同价格下降1%；P＞0.06%，以P=0.04%为基准，每上升0.01%，合同价格下降1%。退货范围：Cr＜51%，退货；C＞0.50%，退货；Si＞4.0%，退货；S＞0.10%，退货；P＞0.10%，退货。卖方所供产品品质验收不合格的，退货或让步接收以买方判定为准。合金在运输过程中必须做好防潮措施，粉末（≤10mm）中的水分要求≤0.30%，水分超标，双倍扣重结算，评审意见为烘烤使用时，同时扣除烘烤费用每40吨2400元，不足40吨按40吨计算。一旦买方确定退货的，卖方必须及时落实退货处置（自行拉回），并根据退货实际数量，按100元/吨给予买方赔偿。当卖方出现连续3批的相同检验项目不合时，除让步接收扣罚外，对卖方额外考核500元。货到买方仓库后，买方有权利使用货物的三分之二，剩余的三分之一可以用来双方质量异议处理，处理结果，代表全批货物。如果其它没有形成降价原则的成分（项目）对我公司产品质量造成影响，买方将保留对卖方追溯考核的权力。最大粒度不准超过临界粒度的1.5倍，若因粒度过大而导致使用过程中堵塞加料管道造成停炉等事故，除按本文件规定扣罚外，买方有权向卖方索赔损失。
4 | 锰硅合金 | 按GB/T 4008-2008执行 ，牌号为FeMn68Si18（Ⅲ），化学成分要求：65%≤Mn≤72%，17%≤Si≤20%，P≤0.25%，S≤0.04%，C≤1.8%，10mm≤粒度≤60mm。 | 卖方所供产品品质经买方验收判定不合格的，买方可选择退货或让步接收。让步接收条款：Mn＞72%，按合格品结算，63.5%≤Mn＜65%，以Mn=65%为基准，超标部分按基准价的1.5倍扣款，Mn＜63.5%，以Mn=65%为基准，超标部分按基准价的4倍扣款，Mn＜62%，退货；Si＞20%，按合格品结算，16%≤Si＜17%，以Si=17%为基准，每下降0.1%，合同价下降0.4%，Si＜16%，以Si=17%为基准，每下降0.1%，合同价下降0.7%，Si＜14%，退货；0.25%＜P≤0.3%，以P＝0.25%为基准，每上升0.01%，合同价格降1%，P＞0.3%，以P＝0.25%为基准，每上升0.01%，合同价格降3%，P＞0.40%，退货；0.04%＜S≤0.06%，以S＝0.04%为基准，每上升0.01%，合同价格降0.55%，0.06%＜S≤0.08%，以S＝0.04%为基准，每上升0.01%，合同价格降1.2%，S＞0.08%，以S＝0.04%为基准，每上升0.01%，合同价格降3%，S＞0.15%，退货；1.8%＜C≤2.2%，以C＝1.8%为基准，每上升0.1%，合同价格降0.4%，C＞2.2%，以C＝1.8%为基准，每上升0.1%，合同价格降0.8%，C＞3.0%，退货；60mm＜粒度≤80mm范围的量＞5%以上，合同价格降0.6%，粒度＞80mm由供方破碎至标准要求范围内；粒度＜10mm以下的量的大于5%，1.2倍扣除超过5%的重量结算。退货处理办法：一旦买方确定退货的，卖方必须及时落实退货处置（自行拉回），并根据退货实际数量按100元/吨给予买方赔偿。卖方须严格按合同交货数量交货（合同数量基数±3%）。在合同执行期间遇市场价格上涨或不变时，如卖方执行数量未达合同数量下限，以合同数量基数为标准（不考虑±3%情况），对不足基数数量仍按本合同价格执行，并按违约责任第2款处理；如卖方执行数量超出合同数量上限，超出部分仍按本合同价格执行。在合同执行期间遇市场价格下跌时，如卖方执行数量超出合同数量上限，合同数量基数（不考虑±3%情况）按本合同价格结算，对超出基数的数量按买方下一个采购周期采购价格结算；卖方执行数量不足合同数量下限的，按违约责任第2款处理。
5 | 硅铁 | 按GB/T 2272-2020执行 ，牌号为PG FeSi72Al2.5，化学成分要求：72%≤Si＜75%，Al≤2.5%，Mn≤0.4%，Cr≤0.3%，P≤0.04%，S≤0.02%，C≤0.2%，Ti≤0.3%；10mm≤粒度≤60mm。 | 卖方所供产品品质经买方验收判定不合格的，买方可选择退货或让步接收。让步接收条款：Si＞75%，按合格品结算，71%≤Si＜72%，以Si=72%为基准，超标部分按基准价的1.5倍扣款，Si＜71%，以Si=72%为基准，超标部分按基准价的4倍扣款，Si＜69%，退货；Al、Mn，Cr、Ti若超出标准范围，每上升0.1%，合同价格降0.25%；0.04%＜P≤0.05%，合同价格下降0.5%，P＞0.05%，以P=0.04%为基准，每上升0.01%，合同价格下降1%，P＞0.10%，退货；0.02%＜S≤0.04%，以S=0.02%为基准，每上升0.01%，合同价格下降0.4%，0.04%＜S≤0.06%，以S=0.02%为基准，每上升0.01%，合同价格下降0.55%，S＞0.06%，以S=0.02%为基准，每上升0.01%，合同价格下降1.2%，S＞0.10%，退货；0.2%＜C≤0.5%，以C=0.2%为基准，每上升0.1%，合同价格下降0.3%，C＞0.5%，以C=0.2%为基准，每上升0.1%，合同价格下降0.7%，C＞1.0%，退货； 60mm＜粒度≤80mm的含量大于5%，合同价格下降0.5%；粒度＞80mm由供方破碎至标准要求的范围之内；粒度＜10mm的含量大于5%，1.2倍扣除超出5%的重量结算。退货处理办法：一旦买方确定退货的，卖方必须及时落实退货处置（自行拉回），并根据退货实际数量按100元/吨给予买方赔偿。卖方须严格按合同交货数量交货（合同数量基数±3%）。在合同执行期间遇市场价格上涨或不变时，如卖方执行数量未达合同数量下限，以合同数量基数为标准（不考虑±3%情况），对不足基数数量仍按本合同价格执行，并按违约责任第2款处理；如卖方执行数量超出合同数量上限，超出部分仍按本合同价格执行。在合同执行期间遇市场价格下跌时，如卖方执行数量超出合同数量上限，合同数量基数（不考虑±3%情况）按本合同价格结算，对超出基数的数量按买方下一个采购周期采购价格结算；卖方执行数量不足合同数量下限的，按违约责任第2款处理。
6 | 准一级焦 | 干燥基灰分≤13.0%，干燥无灰基挥发分≤1.8%，硫分≤0.8%，H2O=0%， M25≥92.0%，M10≤6.5%，CRI≤30%，CSR≥60%，小于25mm的焦末含量≤8%。 | 干燥基灰分：以合同约定值为标准,超标准≤0.5%，每超0.1%，合同价格下降0.5%；超标准>0.5%，以合同约定值为基准，每超0.1%，合同价格下降1%或退货。干燥无灰基挥发分：以合同约定值为标准,超标准≤0.2%，每超0.1%，合同价格下降0.8%；超标准＞0.2%，以合同约定值为基准，每超0.1%，合同价格下降1.6%或退货。硫分：以合同约定值为标准,超标准≤0.2%，每超0.01%，合同价格下降0.3%；超标准＞0.2%，以合同约定值为基准，每超0.01%，合同价格下降0.6%或退货。M25：以合同约定值为标准,超标准≤3%，每超0.1%，合同价格下降0.1%；超标准＞3%，以合同约定值为基准，每超0.1%，合同价格下降0.2%或退货。M10：以合同约定值为标准,超标准≤1%，每超0.1%，合同价格下降0.1%；超标准＞1%，以合同约定值为基准，每超0.1%，合同价格降0.2%或退货。 30%＜CRI≤33%，以CRI=30%为基准，每超0.1%，合同价格下降0.05%；CRI＞33%，以CRI=33%为基准，每超0.1%，合同价格下降0.1%或退货。 58%≤CSR＜60%，以CSR=60%为基准，每下降0.1%，合同价格下降0.05%；CSR＜58%，以CSR=58%为基准，每下降0.1%，合同价格下降0.1%或退货。干熄焦：水分＞0%，扣除超出水分的重量结算；湿熄焦：H2O≤8%，扣除结算；8%＜H2O≤10%，以H2O=0%为基准，1.1倍扣超标部分重量结算；H2O＞10%，以H2O=0%为基准，1.3倍扣超标部分重量结算。干熄焦：H2O＞4%，按湿熄焦价格结算，走湿熄焦扣款标准。8%＜小于25mm焦末含量≤10%，在此范围内的焦末价格按焦炭价格的45%结算；小于25mm焦末含量＞10%以上部分的焦末价格按焦炭价格的40%结算。
7 | 准一级焦捣固 | 灰分A≤12.8%，挥发分V≤1.8%，S≤0.85%，湿焦水分≤6.0%、干焦水分≤1.0%（根据产地品种不同，合同中干焦、湿焦二选其一：水分不做判定依据，但作为考核依据），抗碎强度M40≥85.0%、M25≥93.0%（根据产地品种不同，M40和M25在合同中二选其一），耐磨强度M10≤6.0%，反应性CRI≤26.0%，反应后强度CSR≥65.0%。 | 12.8%＜A≤13.2%，以A=12.8%为基准，每上升0.1%，合同单价下降0.5%；A＞13.2%，A=12.8%为基准，每上升0.1%，合同单价下降1%。A＞13.7%，以A=12.8%为基准，每上升0.1%，合同单价下降2%。 1.8%＜V≤2.0%，以V=1.8%为基准，每上升0.1%，合同单价下降0.8%；V＞2.0%，以V=1.8%为基准，每上升0.1%，合同单价下降1.6%。 0.85%＜S≤1.00%，以S=0.85%为基准，每上升0.01%，合同单价下降0.3%； S＞1.00%，以S=0.85%为基准，每上升0.01%，合同单价下降0.6%。 82.0%≤M40＜85.0%，以M40=85.0%为基准，每下降0.1%，合同单价下降0.1%；M40＜82.0%，以M40=85.0%为基准，每下降0.1%，合同单价下降0.2%。 M40＜80%，以M40=85.0%为基准，每下降0.1%，合同单价下降0.4%。 90.0%≤M25＜93.0%，以M25=93.0%为基准，每下降0.1%，合同单价下降0.1%；M25＜90.0%，以M25=93.0%为基准，每下降0.1%，合同单价下降0.2%；M25＜88%，以M25=93.0%为基准，每下降0.1%，合同单价下降0.4%。 6.0%＜M10≤7.0%，以M10=6.0%为基准，每上升0.1%，合同单价下降0.1%；M10＞7.0 %，以M10=6.0%为基准，每上升0.1%，合同单价降0.2%。 M10＞7.3%，以M10=6.0%为基准，每上升0.1%，合同单价降0.4%。 26.0%＜CRI≤28.0%，以CRI=26.0%为基准，每上升1.0%，合同单价下降0.5%；CRI＞28.0%，以CRI=26.0%为基准，每上升1%，合同单价下降1.0%。CRI＞31.0%，以CRI=26.0%为基准，每上升1%，合同单价下降2%。 63.0%≤CSR＜65.0%，以CSR=65.0%为基准，每下降1.0%，合同单价下降0.5%；CSR＜63.0%，以CSR=65.0%为基准，每下降0.1%，合同单价下降0.1%。CSR＜61.0%，以CSR=65.0%为基准，每下降0.1%，合同单价下降0.2%。 6.0%＜水分≤9.0%，扣除超出水分的1.1倍重量结算；水分＞9.0%，以水分=6.0%为基准，1.2倍扣超标部分重量结算。 1.0%＜水分≤4.0%，扣除超出水分的1.1倍重量结算；水分＞4.0%，以水分=2.0%为基准，1.2倍扣超标部分重量结算。 小于25mm焦末含量＞8.0%，超标部分的焦末按合同单价的50%结算。 如果其它没有形成降价原则的成分（项目）对我公司产品质量造成影响，我公司将保留对供应商追溯考核的权力。
8 | 准一级焦顶装 | 灰分A≤12.8%，挥发分V≤1.8%，S≤0.85%，干焦水分≤1.0%（根据产地品种不同，合同中干焦、湿焦二选其一：水分不做判定依据，但作为考核依据），抗碎强度M40≥85.0%、M25≥93.0%（根据产地品种不同，M40和M25在合同中二选其一），耐磨强度M10≤6.5%，反应性CRI≤27.0%，反应后强度CSR≥64.0%，小于25mm的焦末含量≤8.0%。 | 12.8%＜A≤13.2%，以A=12.8%为基准，每上升0.1%，合同单价下降0.5%；A＞13.2%，A=12.8%为基准，每上升0.1%，合同单价下降1%。A＞13.7%，以A=12.8%为基准，每上升0.1%，合同单价下降2%。 1.8%＜V≤2.0%，以V=1.8%为基准，每上升0.1%，合同单价下降0.8%；V＞2.0%，以V=1.8%为基准，每上升0.1%，合同单价下降1.6%。 0.85%＜S≤1.00%，以S=0.85%为基准，每上升0.01%，合同单价下降0.3%；S＞1.00%，以S=0.85%为基准，每上升0.01%，合同单价下降0.6%。 82.0%≤M40＜85.0%，以M40=85.0%为基准，每下降0.1%，合同单价下降0.1%；M40＜82.0%，以M40=85.0%为基准，每下降0.1%，合同单价下降0.2%。 M40＜80%，以M40=85.0%为基准，每下降0.1%，合同单价下降0.4%。 90.0%≤M25＜93.0%，以M25=93.0%为基准，每下降0.1%，合同单价下降0.1%；M25＜90.0%，以M25=93.0%为基准，每下降0.1%，合同单价下降0.2%；M25＜88%，以M25=93.0%为基准，每下降0.1%，合同单价下降0.4%。 6.5%＜M10≤7.5%，以M10=6.5%为基准，每上升0.1%，合同单价下降0.1%；M10＞7.5 %，以M10=6.5%为基准，每上升0.1%，合同单价降0.2%。 M10＞7.8%，以M10=6.5%为基准，每上升0.1%，合同单价降0.4%。 27.0%＜CRI≤29.0%，以CRI=27.0%为基准，每上升1.0%，合同单价下降0.5%； CRI＞29.0%，以CRI=27.0%为基准，每上升1%，合同单价下降1.0%。CRI＞32.0%，以CRI=27.0%为基准，每上升1%，合同单价下降2%。 62.0%≤CSR＜64.0%，以CSR=64.0%为基准，每下降1.0%，合同单价下降0.5%；CSR＜62.0%，以CSR=64.0%为基准，每下降0.1%，合同单价下降0.1%。 CSR＜60.0%，以CSR=64.0%为基准，每下降0.1%，合同单价下降0.2%。 1.0%＜水分≤4.0%，扣除超出水分的1.1倍重量结算；水分＞4.0%，以水分=2.0%为基准，1.2倍扣超标部分重量结算。 小于25mm焦末含量＞8.0%，超标部分的焦末按合同单价的50%结算。 如果其它没有形成降价原则的成分（项目）对我公司产品质量造成影响，我公司将保留对供应商追溯考核的权力。